## PT TAP CHAT
MẪU GỬI NHÀ CUNG ỨNG
15/5/2023
NCC | Type sample | Test Item | Standards |  | Unit | Result | KQ NCC | ±5%
JASCO | Akaline Zinc (XL-1E) | Zn2+ | 7~12 | (9g±1) | g/l | 0
JASCO |  | NaOH | 130 - 150 | (14±2) | g/l | 0
JASCO |  | Na2CO3 | ＜70g/L | (1.8±0.1 ) | g/l | 0
JASCO |  | Fe | <5 |  | ppm
JASCO |  | Cu | <5 |  | ppm
JASCO |  | Cr | <5 |  | ppm
JASCO |  | Pb | <5 |  | ppm
JASCO | Màu (I) (TR173AH) (XL-1E) | Cr2O3 (TR173AH) | 12~18 | (7.5±1) | % | 0
JASCO |  | pH | 1.6~2.2 | (1.8±0.1) | / | 0
JASCO |  | Fe | <80 |  | ppm
JASCO |  | Cu | ＜5 |  | ppm
JASCO |  | Zn | ＜7000 |  | ppm
JASCO | Màu K (5U109A) (XL-1E) | Màu K (5U109A) | 5~10 | (70±3) | %
JASCO |  | pH | 1.6~2.0 | (55±3) | / | 0
JASCO |  | Fe | <40 |  | ppm |  |  | #DIV/0!
JASCO |  | Cu | ＜5 |  | ppm |  |  | #DIV/0!
JASCO |  | Zn | ＜6000 |  | ppm |  |  | #DIV/0!
| Type sample | Test Item | Standards |  | Unit | Result
HALO | Akaline Zinc (XL-1F) | Zn2+ | 8~12 | (10±1) | g/l | 0
HALO |  | NaOH | 130 - 150 | (140±10) | g/l | 0
HALO |  | Na2CO3 | ＜70 |  | g/l | 0
HALO |  | Fe | <5 |  | ppm
HALO |  | Cu | <5 |  | ppm
HALO |  | Cr | <5 |  | ppm
HALO |  | Pb | <5 |  | ppm
HALO | Màu (I) (Lanthane 318) (XL-1F) | Lanthane 318 | 6~10 | (8±0.5) | % | -1.0461
HALO |  | pH | 2~2.5 | (2.3±0.1 ) | / | 0
HALO |  | Fe | <100 |  | ppm
HALO |  | Cu |  |  | ppm
HALO |  | Zn | ＜12000 |  | ppm
HALO | Màu (K) (Finidip 124) (XL-1F) | Finidip 124 | 5~8 | (6±0.5) | %
HALO |  | pH | 1.8~2.4 | (2.1±0.1 ) | / | 0
HALO |  | Fe | 150 |  | ppm |  |  | #DIV/0!
HALO |  | Cu |  |  | ppm |  |  | #DIV/0!
HALO |  | Zn | ＜15000 |  | ppm |  |  | #DIV/0!
| Type sample | Test Item | Standards |  | Unit | Result
HALO | Akaline Zinc (XT-0C) | Zn2+ | 6~8 | (7±0.5) | g/l | 8.58
HALO |  | NaOH | 135~ 145 | (140±5) | g/l | 141.6
HALO |  | Na2CO3 | ＜70g/L | ＜70g/L | g/l | 0
HALO |  | Fe | <5 |  | ppm
HALO |  | Cu | <5 |  | ppm
HALO |  | Cr | <5 |  | ppm
HALO |  | Pb | <5 |  | ppm
HALO | Nickel Zinc (XT-0C) | Zn2+ | 5~6 | (5.5± 0.5L) | g/l | 5.265
HALO |  | Ni2+ | 1-1.8 | 1-1.8 | g/l
HALO |  | NaOH | 120~130 | (125 ± 5) | g/l | 123.2
HALO |  | Na2CO3 | ＜70 |  | g/l
HALO |  | Fe | ＜80 |  | ppm
HALO |  | Cu | ＜5 |  | ppm
HALO |  | Cr | ＜5 |  | ppm
HALO |  | Pb | ＜ |  | ppm
HALO | Màu (I) (Lanthane 318) (XT-0C) | Lanthane 318 | 5~8 | (6±0.5) | % | 6.32628
HALO |  | pH | 2.0~2.4 | (2.2±0.2 ) | / | 2.2
HALO |  | Fe | <100 |  | ppm
HALO |  | Cu |  |  | ppm
HALO |  | Zn | ＜10000 |  | ppm
JASCO | Màu (I) (TR173AH) (XT-0C) | Cr2O3 (TR173AH) | 8~16 % | (12±2%) | %
JASCO |  | pH | 1.8~2.4 | (2.0 ±0.2 ) | / | 0
JASCO |  | Fe | <500 |  | ppm
JASCO |  | Cu | ＜5 |  | ppm
JASCO |  | Zn | ＜7000 |  | ppm
JASCO | Màu K (5U109A) (XT-0C) | Màu K (5U109A) | 3~9 | (6±1) | % | 6.64
JASCO |  | pH | 1.8~2.4 | (2.0±0.1) | / | 2
JASCO |  | Fe | <500 |  | ppm
JASCO |  | Cu | ＜5 |  | ppm
JASCO |  | Zn | ＜7000 |  | ppm
JASCO | Màu Ni (XT-0C) | Màu Ni (988C1) | 50-100 |  | ml/l
JASCO |  | Màu Ni (988S1) | 15-35 |  | ml/l
TRO VE MENU
TRO VE MENU
Note on D33: QC: KO CÓ
Note on D38: QC: KO CÓ
Note on D60: QC: KO CÓ

## 1
"BÁO CÁO KẾT QUẢ HÓA NGHIỆM HÀNG NGÀY 表面處理生產製程管控記錄表"
NGAY | Ma__Hang_muc | Nong_Do_01 | 1 | bs | 2 | bs | 3 | bs | 4 | bs | 5 | bs | 6 | bs | 1
Date | Code | 濃度 g/L-01
5/15/2023 8:45:00 AM | XT-XB1 | 52.569 | TRUE | FALSE | FALSE | FALSE | FALSE | FALSE | FALSE | FALSE | FALSE | FALSE | FALSE | FALSE
5/15/2023 8:45:00 AM | XT-XB2 | 54.516 | TRUE | FALSE | FALSE | FALSE | FALSE | FALSE | FALSE | FALSE | FALSE | FALSE | FALSE | FALSE
5/15/2023 8:45:00 AM | XT-DG1 | 62.832 | TRUE | FALSE | FALSE | FALSE | FALSE | FALSE | FALSE | FALSE | FALSE | FALSE | FALSE | FALSE
5/15/2023 8:45:00 AM | XT-DG2 | 64.68 | TRUE | FALSE | FALSE | FALSE | FALSE | FALSE | FALSE | FALSE | FALSE | FALSE | FALSE | FALSE
5/15/2023 8:45:00 AM | XT-NAOH | 141.6 | TRUE | FALSE | FALSE | FALSE | FALSE | FALSE | FALSE | FALSE | FALSE | FALSE | FALSE | FALSE
5/15/2023 8:45:00 AM | XT-ZN | 8.58 | TRUE | FALSE | FALSE | FALSE | FALSE | FALSE | FALSE | FALSE | FALSE | FALSE | FALSE | FALSE
5/15/2023 8:45:00 AM | XT-CR3I | 6.32628 | TRUE | FALSE | FALSE | FALSE | FALSE | FALSE | FALSE | FALSE | FALSE | FALSE | FALSE | FALSE
5/15/2023 8:45:00 AM | XT-CR3IPH | 2.2 | TRUE | FALSE | FALSE | FALSE | FALSE | FALSE | FALSE | FALSE | FALSE | FALSE | FALSE | FALSE
5/15/2023 8:45:00 AM | XT-HCL1 | 0.45625 | TRUE | FALSE | FALSE | FALSE | FALSE | FALSE | FALSE | FALSE | FALSE | FALSE | FALSE | FALSE
5/15/2023 8:45:00 AM | XT-HCL2 | 0.465375 | TRUE | FALSE | FALSE | FALSE | FALSE | FALSE | FALSE | FALSE | FALSE | FALSE | FALSE | FALSE
5/15/2023 8:45:00 AM | XT-HCL3 | 0.292 | TRUE | FALSE | FALSE | FALSE | FALSE | FALSE | FALSE | FALSE | FALSE | FALSE | FALSE | FALSE
5/15/2023 8:45:00 AM | XT-HNO3 | 0.01046935 | TRUE | FALSE | FALSE | FALSE | FALSE | FALSE | FALSE | FALSE | FALSE | FALSE | FALSE | FALSE
5/15/2023 8:45:00 AM | XT-BONG | 50 | TRUE | FALSE | FALSE | FALSE | FALSE | FALSE | FALSE | FALSE | FALSE | FALSE | FALSE | FALSE
5/15/2023 8:45:00 AM | XT-MEM | 170 | TRUE | FALSE | FALSE | FALSE | FALSE | FALSE | FALSE | FALSE | FALSE | FALSE | FALSE | FALSE
5/15/2023 8:45:00 AM | RLF-KD | 48 | TRUE | FALSE | FALSE | FALSE | FALSE | FALSE | FALSE | FALSE | FALSE | FALSE | FALSE | FALSE
5/15/2023 8:45:00 AM | RLF-HCL1 | 14.6 | TRUE | FALSE | FALSE | FALSE | FALSE | FALSE | FALSE | FALSE | FALSE | FALSE | FALSE | FALSE
5/15/2023 8:45:00 AM | RLF-PP1TA | 58 | TRUE | FALSE | FALSE | FALSE | FALSE | FALSE | FALSE | FALSE | FALSE | FALSE | FALSE | FALSE
5/15/2023 8:45:00 AM | RLF-PP1AX | 7.073171 | TRUE | FALSE | FALSE | FALSE | FALSE | FALSE | FALSE | FALSE | FALSE | FALSE | FALSE | FALSE
5/15/2023 8:45:00 AM | RLF-PP1PL | 0.18 | TRUE | FALSE | FALSE | FALSE | FALSE | FALSE | FALSE | FALSE | FALSE | FALSE | FALSE | FALSE
5/15/2023 8:45:00 AM | RLF-XB | 0.95 | TRUE | FALSE | FALSE | FALSE | FALSE | FALSE | FALSE | FALSE | FALSE | FALSE | FALSE | FALSE
5/15/2023 8:45:00 AM | RLF-XBPH | 10 | TRUE | FALSE | FALSE | FALSE | FALSE | FALSE | FALSE | FALSE | FALSE | FALSE | FALSE | FALSE
TRO VE MENU

## 2
"BÁO CÁO KẾT QUẢ HÓA NGHIỆM HÀNG NGÀY 表面處理生產製程管控記錄表"
NGAY | Ma__Hang_muc | Nong_Do_02 | 1 | bs | 2 | bs | 3 | bs | 4 | bs | 5 | bs | 6 | bs | 2
Date | Code | 濃度 g/L-02
5/15/2023 10:45:00 AM | 1E-XB1 | 30.4 | FALSE | FALSE | TRUE | FALSE | FALSE | FALSE | FALSE | FALSE | FALSE | FALSE | FALSE | FALSE
5/15/2023 10:45:00 AM | 1E-XB2 | 32 | FALSE | FALSE | TRUE | FALSE | FALSE | FALSE | FALSE | FALSE | FALSE | FALSE | FALSE | FALSE
5/15/2023 10:45:00 AM | 1E-DG1 | 67.6 | FALSE | FALSE | TRUE | FALSE | FALSE | FALSE | FALSE | FALSE | FALSE | FALSE | FALSE | FALSE
5/15/2023 10:45:00 AM | 1E-DG2 | 59.2 | FALSE | FALSE | TRUE | FALSE | FALSE | FALSE | FALSE | FALSE | FALSE | FALSE | FALSE | FALSE
5/15/2023 10:45:00 AM | 1E-NAOH | 142.4 | FALSE | FALSE | TRUE | FALSE | FALSE | FALSE | FALSE | FALSE | FALSE | FALSE | FALSE | FALSE
5/15/2023 10:45:00 AM | 1E-ZN | 10.79 | FALSE | FALSE | TRUE | FALSE | FALSE | FALSE | FALSE | FALSE | FALSE | FALSE | FALSE | FALSE
5/15/2023 10:45:00 AM | 1E-CR3I | 14.53237 | FALSE | FALSE | TRUE | FALSE | FALSE | FALSE | FALSE | FALSE | FALSE | FALSE | FALSE | FALSE
5/15/2023 10:45:00 AM | 1E-CR3IPH | 1.6 | FALSE | FALSE | TRUE | FALSE | FALSE | FALSE | FALSE | FALSE | FALSE | FALSE | FALSE | FALSE
5/15/2023 10:45:00 AM | 1E-HCL1 | 0.4334375 | FALSE | FALSE | TRUE | FALSE | FALSE | FALSE | FALSE | FALSE | FALSE | FALSE | FALSE | FALSE
5/15/2023 10:45:00 AM | 1E-HCL2 | 0.27375 | FALSE | FALSE | TRUE | FALSE | FALSE | FALSE | FALSE | FALSE | FALSE | FALSE | FALSE | FALSE
5/15/2023 10:45:00 AM | 1E-HCL3 | 0.04334375 | FALSE | FALSE | TRUE | FALSE | FALSE | FALSE | FALSE | FALSE | FALSE | FALSE | FALSE | FALSE
5/15/2023 10:45:00 AM | XT-XB1 | 52.2445 | FALSE | FALSE | TRUE | FALSE | FALSE | FALSE | FALSE | FALSE | FALSE | FALSE | FALSE | FALSE
5/15/2023 10:45:00 AM | XT-XB2 | 54.1915 | FALSE | FALSE | TRUE | FALSE | FALSE | FALSE | FALSE | FALSE | FALSE | FALSE | FALSE | FALSE
5/15/2023 10:45:00 AM | XT-DG1 | 62.37 | FALSE | FALSE | TRUE | FALSE | FALSE | FALSE | FALSE | FALSE | FALSE | FALSE | FALSE | FALSE
5/15/2023 10:45:00 AM | XT-DG2 | 64.449 | FALSE | FALSE | TRUE | FALSE | FALSE | FALSE | FALSE | FALSE | FALSE | FALSE | FALSE | FALSE
5/15/2023 10:45:00 AM | XT-NAOH | 140 | FALSE | FALSE | TRUE | FALSE | FALSE | FALSE | FALSE | FALSE | FALSE | FALSE | FALSE | FALSE
5/15/2023 10:45:00 AM | XT-ZN | 8.385 | FALSE | FALSE | TRUE | FALSE | FALSE | FALSE | FALSE | FALSE | FALSE | FALSE | FALSE | FALSE
5/15/2023 10:45:00 AM | XT-CR3I | 6.49576 | FALSE | FALSE | TRUE | FALSE | FALSE | FALSE | FALSE | FALSE | FALSE | FALSE | FALSE | FALSE
5/15/2023 10:45:00 AM | XT-CR3IPH | 2.22 | FALSE | FALSE | TRUE | FALSE | FALSE | FALSE | FALSE | FALSE | FALSE | FALSE | FALSE | FALSE
5/15/2023 10:45:00 AM | XT-HCL1 | 0.4608125 | FALSE | FALSE | TRUE | FALSE | FALSE | FALSE | FALSE | FALSE | FALSE | FALSE | FALSE | FALSE
5/15/2023 10:45:00 AM | XT-HCL2 | 0.465375 | FALSE | FALSE | TRUE | FALSE | FALSE | FALSE | FALSE | FALSE | FALSE | FALSE | FALSE | FALSE
5/15/2023 10:45:00 AM | XT-HCL3 | 0.2965625 | FALSE | FALSE | TRUE | FALSE | FALSE | FALSE | FALSE | FALSE | FALSE | FALSE | FALSE | FALSE
5/15/2023 10:45:00 AM | XT-HNO3 | 0.009306092 | FALSE | FALSE | TRUE | FALSE | FALSE | FALSE | FALSE | FALSE | FALSE | FALSE | FALSE | FALSE
5/15/2023 10:45:00 AM | XT-BONG | 49 | FALSE | FALSE | TRUE | FALSE | FALSE | FALSE | FALSE | FALSE | FALSE | FALSE | FALSE | FALSE
5/15/2023 10:45:00 AM | XT-MEM | 170 | FALSE | FALSE | TRUE | FALSE | FALSE | FALSE | FALSE | FALSE | FALSE | FALSE | FALSE | FALSE
TRO VE MENU

## 3
"BÁO CÁO KẾT QUẢ HÓA NGHIỆM HÀNG NGÀY 表面處理生產製程管控記錄表"
NGAY | Ma__Hang_muc | Nong_Do_03 | 1 | bs | 2 | bs | 3 | bs | 4 | bs | 5 | bs | 6 | bs | 3
Date | Code | 濃度 g/03
5/15/2023 3:30:00 PM | 1E-XB1 | 0 | FALSE | FALSE | FALSE | FALSE | TRUE | FALSE | FALSE | FALSE | FALSE | FALSE | FALSE | FALSE
5/15/2023 3:30:00 PM | 1E-XB2 | 0 | FALSE | FALSE | FALSE | FALSE | TRUE | FALSE | FALSE | FALSE | FALSE | FALSE | FALSE | FALSE
5/15/2023 3:30:00 PM | 1E-DG1 | 0 | FALSE | FALSE | FALSE | FALSE | TRUE | FALSE | FALSE | FALSE | FALSE | FALSE | FALSE | FALSE
5/15/2023 3:30:00 PM | 1E-DG2 | 0 | FALSE | FALSE | FALSE | FALSE | TRUE | FALSE | FALSE | FALSE | FALSE | FALSE | FALSE | FALSE
5/15/2023 3:30:00 PM | 1E-NAOH | 0 | FALSE | FALSE | FALSE | FALSE | TRUE | FALSE | FALSE | FALSE | FALSE | FALSE | FALSE | FALSE
5/15/2023 3:30:00 PM | 1E-ZN | 0 | FALSE | FALSE | FALSE | FALSE | TRUE | FALSE | FALSE | FALSE | FALSE | FALSE | FALSE | FALSE
5/15/2023 3:30:00 PM | 1E-CR3I | 0 | FALSE | FALSE | FALSE | FALSE | TRUE | FALSE | FALSE | FALSE | FALSE | FALSE | FALSE | FALSE
5/15/2023 3:30:00 PM | 1E-CR3IPH | 0 | FALSE | FALSE | FALSE | FALSE | TRUE | FALSE | FALSE | FALSE | FALSE | FALSE | FALSE | FALSE
5/15/2023 3:30:00 PM | 1E-HCL1 | 0 | FALSE | FALSE | FALSE | FALSE | TRUE | FALSE | FALSE | FALSE | FALSE | FALSE | FALSE | FALSE
5/15/2023 3:30:00 PM | 1E-HCL2 | 0 | FALSE | FALSE | FALSE | FALSE | TRUE | FALSE | FALSE | FALSE | FALSE | FALSE | FALSE | FALSE
5/15/2023 3:30:00 PM | 1E-HCL3 | 0 | FALSE | FALSE | FALSE | FALSE | TRUE | FALSE | FALSE | FALSE | FALSE | FALSE | FALSE | FALSE
5/15/2023 3:30:00 PM | 1E-HNO3 | 0 | FALSE | FALSE | FALSE | FALSE | TRUE | FALSE | FALSE | FALSE | FALSE | FALSE | FALSE | FALSE
5/15/2023 3:30:00 PM | 1E-MEM | 0 | FALSE | FALSE | FALSE | FALSE | TRUE | FALSE | FALSE | FALSE | FALSE | FALSE | FALSE | FALSE
5/15/2023 3:30:00 PM | 1E-BONG | 0 | FALSE | FALSE | FALSE | FALSE | TRUE | FALSE | FALSE | FALSE | FALSE | FALSE | FALSE | FALSE
5/15/2023 3:30:00 PM | 1F-XB1 | 0 | FALSE | FALSE | FALSE | FALSE | TRUE | FALSE | FALSE | FALSE | FALSE | FALSE | FALSE | FALSE
5/15/2023 3:30:00 PM | 1F-XB2 | 0 | FALSE | FALSE | FALSE | FALSE | TRUE | FALSE | FALSE | FALSE | FALSE | FALSE | FALSE | FALSE
5/15/2023 3:30:00 PM | 1F-DG1 | 0 | FALSE | FALSE | FALSE | FALSE | TRUE | FALSE | FALSE | FALSE | FALSE | FALSE | FALSE | FALSE
5/15/2023 3:30:00 PM | 1F-DG2 | 0 | FALSE | FALSE | FALSE | FALSE | TRUE | FALSE | FALSE | FALSE | FALSE | FALSE | FALSE | FALSE
5/15/2023 3:30:00 PM | 1F-NAOH | 0 | FALSE | FALSE | FALSE | FALSE | TRUE | FALSE | FALSE | FALSE | FALSE | FALSE | FALSE | FALSE
5/15/2023 3:30:00 PM | 1F-ZN | 0 | FALSE | FALSE | FALSE | FALSE | TRUE | FALSE | FALSE | FALSE | FALSE | FALSE | FALSE | FALSE
5/15/2023 3:30:00 PM | 1F-CR3I | -1.0461 | FALSE | FALSE | FALSE | FALSE | TRUE | FALSE | FALSE | FALSE | FALSE | FALSE | FALSE | FALSE
5/15/2023 3:30:00 PM | 1F-CR3IPH | 0 | FALSE | FALSE | FALSE | FALSE | TRUE | FALSE | FALSE | FALSE | FALSE | FALSE | FALSE | FALSE
5/15/2023 3:30:00 PM | 1F-HCL1 | 0 | FALSE | FALSE | FALSE | FALSE | TRUE | FALSE | FALSE | FALSE | FALSE | FALSE | FALSE | FALSE
5/15/2023 3:30:00 PM | 1F-HCL2 | 0 | FALSE | FALSE | FALSE | FALSE | TRUE | FALSE | FALSE | FALSE | FALSE | FALSE | FALSE | FALSE
5/15/2023 3:30:00 PM | 1F-HCL3 | 0 | FALSE | FALSE | FALSE | FALSE | TRUE | FALSE | FALSE | FALSE | FALSE | FALSE | FALSE | FALSE
5/15/2023 3:30:00 PM | 1F-HNO3 | 0 | FALSE | FALSE | FALSE | FALSE | TRUE | FALSE | FALSE | FALSE | FALSE | FALSE | FALSE | FALSE
5/15/2023 3:30:00 PM | 1F-MEM | 0 | FALSE | FALSE | FALSE | FALSE | TRUE | FALSE | FALSE | FALSE | FALSE | FALSE | FALSE | FALSE
5/15/2023 3:30:00 PM | 1F-BONG | 0 | FALSE | FALSE | FALSE | FALSE | TRUE | FALSE | FALSE | FALSE | FALSE | FALSE | FALSE | FALSE
5/15/2023 3:30:00 PM | XT-XB1 | 0 | FALSE | FALSE | FALSE | FALSE | TRUE | FALSE | FALSE | FALSE | FALSE | FALSE | FALSE | FALSE
5/15/2023 3:30:00 PM | XT-XB2 | 0 | FALSE | FALSE | FALSE | FALSE | TRUE | FALSE | FALSE | FALSE | FALSE | FALSE | FALSE | FALSE
5/15/2023 3:30:00 PM | XT-DG1 | 0 | FALSE | FALSE | FALSE | FALSE | TRUE | FALSE | FALSE | FALSE | FALSE | FALSE | FALSE | FALSE
5/15/2023 3:30:00 PM | XT-DG2 | 0 | FALSE | FALSE | FALSE | FALSE | TRUE | FALSE | FALSE | FALSE | FALSE | FALSE | FALSE | FALSE
5/15/2023 3:30:00 PM | XT-NAOH | 0 | FALSE | FALSE | FALSE | FALSE | TRUE | FALSE | FALSE | FALSE | FALSE | FALSE | FALSE | FALSE
5/15/2023 3:30:00 PM | XT-ZN | 0 | FALSE | FALSE | FALSE | FALSE | TRUE | FALSE | FALSE | FALSE | FALSE | FALSE | FALSE | FALSE
5/15/2023 3:30:00 PM | XT-CR3I | -1.0461 | FALSE | FALSE | FALSE | FALSE | TRUE | FALSE | FALSE | FALSE | FALSE | FALSE | FALSE | FALSE
5/15/2023 3:30:00 PM | XT-CR3IPH | 0 | FALSE | FALSE | FALSE | FALSE | TRUE | FALSE | FALSE | FALSE | FALSE | FALSE | FALSE | FALSE
5/15/2023 3:30:00 PM | XT-HCL1 | 0 | FALSE | FALSE | FALSE | FALSE | TRUE | FALSE | FALSE | FALSE | FALSE | FALSE | FALSE | FALSE
5/15/2023 3:30:00 PM | XT-HCL2 | 0 | FALSE | FALSE | FALSE | FALSE | TRUE | FALSE | FALSE | FALSE | FALSE | FALSE | FALSE | FALSE
5/15/2023 3:30:00 PM | XT-HCL3 | 0 | FALSE | FALSE | FALSE | FALSE | TRUE | FALSE | FALSE | FALSE | FALSE | FALSE | FALSE | FALSE
5/15/2023 3:30:00 PM | XT-HNO3 | 0 | FALSE | FALSE | FALSE | FALSE | TRUE | FALSE | FALSE | FALSE | FALSE | FALSE | FALSE | FALSE
5/15/2023 3:30:00 PM | XT-BONG | 0 | FALSE | FALSE | FALSE | FALSE | TRUE | FALSE | FALSE | FALSE | FALSE | FALSE | FALSE | FALSE
5/15/2023 3:30:00 PM | XT-MEM | 0 | FALSE | FALSE | FALSE | FALSE | TRUE | FALSE | FALSE | FALSE | FALSE | FALSE | FALSE | FALSE
5/15/2023 3:30:00 PM | RLE-HCL1 | 0 | FALSE | FALSE | FALSE | FALSE | TRUE | FALSE | FALSE | FALSE | FALSE | FALSE | FALSE | FALSE
5/15/2023 3:30:00 PM | RLE-HCL2 | 0 | FALSE | FALSE | FALSE | FALSE | TRUE | FALSE | FALSE | FALSE | FALSE | FALSE | FALSE | FALSE
5/15/2023 3:30:00 PM | RLE-PP1TA | 0 | FALSE | FALSE | FALSE | FALSE | TRUE | FALSE | FALSE | FALSE | FALSE | FALSE | FALSE | FALSE
5/15/2023 3:30:00 PM | RLE-PP1AX | 0 | FALSE | FALSE | FALSE | FALSE | TRUE | FALSE | FALSE | FALSE | FALSE | FALSE | FALSE | FALSE
5/15/2023 3:30:00 PM | RLE-PP1PL | 0 | FALSE | FALSE | FALSE | FALSE | TRUE | FALSE | FALSE | FALSE | FALSE | FALSE | FALSE | FALSE
5/15/2023 3:30:00 PM | RLE-PP2TA | 0 | FALSE | FALSE | FALSE | FALSE | TRUE | FALSE | FALSE | FALSE | FALSE | FALSE | FALSE | FALSE
5/15/2023 3:30:00 PM | RLE-PP2AX | 0 | FALSE | FALSE | FALSE | FALSE | TRUE | FALSE | FALSE | FALSE | FALSE | FALSE | FALSE | FALSE
5/15/2023 3:30:00 PM | RLE-PP2PL | 0 | FALSE | FALSE | FALSE | FALSE | TRUE | FALSE | FALSE | FALSE | FALSE | FALSE | FALSE | FALSE
5/15/2023 3:30:00 PM | RLE-XB | 0 | FALSE | FALSE | FALSE | FALSE | TRUE | FALSE | FALSE | FALSE | FALSE | FALSE | FALSE | FALSE
5/15/2023 3:30:00 PM | RLE-XBPH | 0 | FALSE | FALSE | FALSE | FALSE | TRUE | FALSE | FALSE | FALSE | FALSE | FALSE | FALSE | FALSE
5/15/2023 3:30:00 PM | RLG-KD | 0 | FALSE | FALSE | FALSE | FALSE | TRUE | FALSE | FALSE | FALSE | FALSE | FALSE | FALSE | FALSE
5/15/2023 3:30:00 PM | RLG-HCL1 | 0 | FALSE | FALSE | FALSE | FALSE | TRUE | FALSE | FALSE | FALSE | FALSE | FALSE | FALSE | FALSE
5/15/2023 3:30:00 PM | RLG-PPTA | 0 | FALSE | FALSE | FALSE | FALSE | TRUE | FALSE | FALSE | FALSE | FALSE | FALSE | FALSE | FALSE
5/15/2023 3:30:00 PM | RLG-PPAX | 0 | FALSE | FALSE | FALSE | FALSE | TRUE | FALSE | FALSE | FALSE | FALSE | FALSE | FALSE | FALSE
5/15/2023 3:30:00 PM | RLG-PPPL | 0 | FALSE | FALSE | FALSE | FALSE | TRUE | FALSE | FALSE | FALSE | FALSE | FALSE | FALSE | FALSE
5/15/2023 3:30:00 PM | RLG-XB | 0 | FALSE | FALSE | FALSE | FALSE | TRUE | FALSE | FALSE | FALSE | FALSE | FALSE | FALSE | FALSE
5/15/2023 3:30:00 PM | RLG-XBPH | 0 | FALSE | FALSE | FALSE | FALSE | TRUE | FALSE | FALSE | FALSE | FALSE | FALSE | FALSE | FALSE
5/15/2023 3:30:00 PM | RLF-KD | 48 | FALSE | FALSE | FALSE | FALSE | TRUE | FALSE | FALSE | FALSE | FALSE | FALSE | FALSE | FALSE
5/15/2023 3:30:00 PM | RLF-HCL1 | 13.14 | FALSE | FALSE | FALSE | FALSE | TRUE | FALSE | FALSE | FALSE | FALSE | FALSE | FALSE | FALSE
5/15/2023 3:30:00 PM | RLF-PP1TA | 50 | FALSE | FALSE | FALSE | FALSE | TRUE | FALSE | FALSE | FALSE | FALSE | FALSE | FALSE | FALSE
5/15/2023 3:30:00 PM | RLF-PP1AX | 7.692308 | FALSE | FALSE | FALSE | FALSE | TRUE | FALSE | FALSE | FALSE | FALSE | FALSE | FALSE | FALSE
5/15/2023 3:30:00 PM | RLF-PP1PL | 0.26 | FALSE | FALSE | FALSE | FALSE | TRUE | FALSE | FALSE | FALSE | FALSE | FALSE | FALSE | FALSE
5/15/2023 3:30:00 PM | RLF-XB | 0.9 | FALSE | FALSE | FALSE | FALSE | TRUE | FALSE | FALSE | FALSE | FALSE | FALSE | FALSE | FALSE
5/15/2023 3:30:00 PM | RLF-XBPH | 10 | FALSE | FALSE | FALSE | FALSE | TRUE | FALSE | FALSE | FALSE | FALSE | FALSE | FALSE | FALSE
5/15/2023 3:30:00 PM | DC-XB1 | 0 | FALSE | FALSE | FALSE | FALSE | TRUE | FALSE | FALSE | FALSE | FALSE | FALSE | FALSE | FALSE
5/15/2023 3:30:00 PM | DC-XB2 | 0 | FALSE | FALSE | FALSE | FALSE | TRUE | FALSE | FALSE | FALSE | FALSE | FALSE | FALSE | FALSE
5/15/2023 3:30:00 PM | DC-HNO3 | 0 | FALSE | FALSE | FALSE | FALSE | TRUE | FALSE | FALSE | FALSE | FALSE | FALSE | FALSE | FALSE
5/15/2023 3:30:00 PM | DC1-H2SO4 | 0 | FALSE | FALSE | FALSE | FALSE | TRUE | FALSE | FALSE | FALSE | FALSE | FALSE | FALSE | FALSE
5/15/2023 3:30:00 PM | DC1-AL | 0 | FALSE | FALSE | FALSE | FALSE | TRUE | FALSE | FALSE | FALSE | FALSE | FALSE | FALSE | FALSE
5/15/2023 3:30:00 PM | DC2-H2SO4 | 0 | FALSE | FALSE | FALSE | FALSE | TRUE | FALSE | FALSE | FALSE | FALSE | FALSE | FALSE | FALSE
5/15/2023 3:30:00 PM | DC2-AL | 0 | FALSE | FALSE | FALSE | FALSE | TRUE | FALSE | FALSE | FALSE | FALSE | FALSE | FALSE | FALSE
5/15/2023 3:30:00 PM | DC3-H2SO4 | 0 | FALSE | FALSE | FALSE | FALSE | TRUE | FALSE | FALSE | FALSE | FALSE | FALSE | FALSE | FALSE
5/15/2023 3:30:00 PM | DC3-AL | 0 | FALSE | FALSE | FALSE | FALSE | TRUE | FALSE | FALSE | FALSE | FALSE | FALSE | FALSE | FALSE
5/15/2023 3:30:00 PM | DC-DL | 0 | FALSE | FALSE | FALSE | FALSE | TRUE | FALSE | FALSE | FALSE | FALSE | FALSE | FALSE | FALSE
5/15/2023 3:30:00 PM | DC-DLPH | 0 | FALSE | FALSE | FALSE | FALSE | TRUE | FALSE | FALSE | FALSE | FALSE | FALSE | FALSE | FALSE
5/15/2023 3:30:00 PM | DC-BLACK05 | 0 | FALSE | FALSE | FALSE | FALSE | TRUE | FALSE | FALSE | FALSE | FALSE | FALSE | FALSE | FALSE
5/15/2023 3:30:00 PM | DC-GAY07 | 0 | FALSE | FALSE | FALSE | FALSE | TRUE | FALSE | FALSE | FALSE | FALSE | FALSE | FALSE | FALSE
5/15/2023 3:30:00 PM | DC-BLACK08 | 0 | FALSE | FALSE | FALSE | FALSE | TRUE | FALSE | FALSE | FALSE | FALSE | FALSE | FALSE | FALSE
TRO VE MENU

## 4
"BÁO CÁO KẾT QUẢ HÓA NGHIỆM HÀNG NGÀY 表面處理生產製程管控記錄表"
NGAY | Ma__Hang_muc | Nong_Do_03 | 1 | bs | 2 | bs | 3 | bs | 4 | bs | 5 | bs | 6 | bs | 3
Date | Code | 濃度 g/03
5/15/2023 5:00:00 PM | RLF-KD | 45 | FALSE | FALSE | FALSE | FALSE | TRUE | FALSE | FALSE | FALSE | FALSE | FALSE | FALSE | FALSE
5/15/2023 5:00:00 PM | RLF-HCL1 | 12.775 | FALSE | FALSE | FALSE | FALSE | TRUE | FALSE | FALSE | FALSE | FALSE | FALSE | FALSE | FALSE
5/15/2023 5:00:00 PM | RLF-PP1TA | 47 | FALSE | FALSE | FALSE | FALSE | TRUE | FALSE | FALSE | FALSE | FALSE | FALSE | FALSE | FALSE
5/15/2023 5:00:00 PM | RLF-PP1AX | 9.4 | FALSE | FALSE | FALSE | FALSE | TRUE | FALSE | FALSE | FALSE | FALSE | FALSE | FALSE | FALSE
5/15/2023 5:00:00 PM | RLF-PP1PL | 0.48 | FALSE | FALSE | FALSE | FALSE | TRUE | FALSE | FALSE | FALSE | FALSE | FALSE | FALSE | FALSE
5/15/2023 5:00:00 PM | RLF-XB | 0.9 | FALSE | FALSE | FALSE | FALSE | TRUE | FALSE | FALSE | FALSE | FALSE | FALSE | FALSE | FALSE
5/15/2023 5:00:00 PM | RLF-XBPH | 10 | FALSE | FALSE | FALSE | FALSE | TRUE | FALSE | FALSE | FALSE | FALSE | FALSE | FALSE | FALSE
TRO VE MENU

## 5
"BÁO CÁO KẾT QUẢ HÓA NGHIỆM HÀNG NGÀY 表面處理生產製程管控記錄表"
NGAY | Ma__Hang_muc | Nong_Do_04 | 1 | bs | 2 | bs | 3 | bs | 4 | bs | 5 | bs | 6 | bs | 4
Date | Code | 濃度 g/L_04
5/15/2023 8:45:00 PM | 1E-XB1 | 31.2 | FALSE | FALSE | FALSE | FALSE | FALSE | FALSE | TRUE | FALSE | FALSE | FALSE | FALSE | FALSE
5/15/2023 8:45:00 PM | 1E-XB2 | 32 | FALSE | FALSE | FALSE | FALSE | FALSE | FALSE | TRUE | FALSE | FALSE | FALSE | FALSE | FALSE
5/15/2023 8:45:00 PM | 1E-DG1 | 62 | FALSE | FALSE | FALSE | FALSE | FALSE | FALSE | TRUE | FALSE | FALSE | FALSE | FALSE | FALSE
5/15/2023 8:45:00 PM | 1E-DG2 | 68.8 | FALSE | FALSE | FALSE | FALSE | FALSE | FALSE | TRUE | FALSE | FALSE | FALSE | FALSE | FALSE
5/15/2023 8:45:00 PM | 1E-NAOH | 142.4 | FALSE | FALSE | FALSE | FALSE | FALSE | FALSE | TRUE | FALSE | FALSE | FALSE | FALSE | FALSE
5/15/2023 8:45:00 PM | 1E-ZN | 12.22 | FALSE | FALSE | FALSE | FALSE | FALSE | FALSE | TRUE | FALSE | FALSE | FALSE | FALSE | FALSE
5/15/2023 8:45:00 PM | 1E-CR3I | 13.38129 | FALSE | FALSE | FALSE | FALSE | FALSE | FALSE | TRUE | FALSE | FALSE | FALSE | FALSE | FALSE
5/15/2023 8:45:00 PM | 1E-CR3IPH | 1.8 | FALSE | FALSE | FALSE | FALSE | FALSE | FALSE | TRUE | FALSE | FALSE | FALSE | FALSE | FALSE
5/15/2023 8:45:00 PM | 1E-HCL1 | 0.4790625 | FALSE | FALSE | FALSE | FALSE | FALSE | FALSE | TRUE | FALSE | FALSE | FALSE | FALSE | FALSE
5/15/2023 8:45:00 PM | 1E-HCL2 | 0.26234375 | FALSE | FALSE | FALSE | FALSE | FALSE | FALSE | TRUE | FALSE | FALSE | FALSE | FALSE | FALSE
5/15/2023 8:45:00 PM | 1E-HCL3 | 0.13915625 | FALSE | FALSE | FALSE | FALSE | FALSE | FALSE | TRUE | FALSE | FALSE | FALSE | FALSE | FALSE
5/15/2023 8:45:00 PM | 1E-HNO3 | 0.01285404 | FALSE | FALSE | FALSE | FALSE | FALSE | FALSE | TRUE | FALSE | FALSE | FALSE | FALSE | FALSE
5/15/2023 8:45:00 PM | 1E-MEM | 330 | FALSE | FALSE | FALSE | FALSE | FALSE | FALSE | TRUE | FALSE | FALSE | FALSE | FALSE | FALSE
5/15/2023 8:45:00 PM | 1E-BONG | 39 | FALSE | FALSE | FALSE | FALSE | FALSE | FALSE | TRUE | FALSE | FALSE | FALSE | FALSE | FALSE
5/15/2023 8:45:00 PM | XT-XB1 | 51.92 | FALSE | FALSE | FALSE | FALSE | FALSE | FALSE | TRUE | FALSE | FALSE | FALSE | FALSE | FALSE
5/15/2023 8:45:00 PM | XT-XB2 | 53.867 | FALSE | FALSE | FALSE | FALSE | FALSE | FALSE | TRUE | FALSE | FALSE | FALSE | FALSE | FALSE
5/15/2023 8:45:00 PM | XT-DG1 | 61.446 | FALSE | FALSE | FALSE | FALSE | FALSE | FALSE | TRUE | FALSE | FALSE | FALSE | FALSE | FALSE
5/15/2023 8:45:00 PM | XT-DG2 | 63.294 | FALSE | FALSE | FALSE | FALSE | FALSE | FALSE | TRUE | FALSE | FALSE | FALSE | FALSE | FALSE
5/15/2023 8:45:00 PM | XT-NAOH | 141.6 | FALSE | FALSE | FALSE | FALSE | FALSE | FALSE | TRUE | FALSE | FALSE | FALSE | FALSE | FALSE
5/15/2023 8:45:00 PM | XT-ZN | 8.58 | FALSE | FALSE | FALSE | FALSE | FALSE | FALSE | TRUE | FALSE | FALSE | FALSE | FALSE | FALSE
5/15/2023 8:45:00 PM | XT-CR3I | 6.70761 | FALSE | FALSE | FALSE | FALSE | FALSE | FALSE | TRUE | FALSE | FALSE | FALSE | FALSE | FALSE
5/15/2023 8:45:00 PM | XT-CR3IPH | 2.3 | FALSE | FALSE | FALSE | FALSE | FALSE | FALSE | TRUE | FALSE | FALSE | FALSE | FALSE | FALSE
5/15/2023 8:45:00 PM | XT-HCL1 | 0.4699375 | FALSE | FALSE | FALSE | FALSE | FALSE | FALSE | TRUE | FALSE | FALSE | FALSE | FALSE | FALSE
5/15/2023 8:45:00 PM | XT-HCL2 | 0.4790625 | FALSE | FALSE | FALSE | FALSE | FALSE | FALSE | TRUE | FALSE | FALSE | FALSE | FALSE | FALSE
5/15/2023 8:45:00 PM | XT-HCL3 | 0.301125 | FALSE | FALSE | FALSE | FALSE | FALSE | FALSE | TRUE | FALSE | FALSE | FALSE | FALSE | FALSE
5/15/2023 8:45:00 PM | XT-HNO3 | 0.01124486 | FALSE | FALSE | FALSE | FALSE | FALSE | FALSE | TRUE | FALSE | FALSE | FALSE | FALSE | FALSE
5/15/2023 8:45:00 PM | XT-BONG | 49 | FALSE | FALSE | FALSE | FALSE | FALSE | FALSE | TRUE | FALSE | FALSE | FALSE | FALSE | FALSE
5/15/2023 8:45:00 PM | XT-MEM | 175 | FALSE | FALSE | FALSE | FALSE | FALSE | FALSE | TRUE | FALSE | FALSE | FALSE | FALSE | FALSE
5/15/2023 8:45:00 PM | RLF-KD | 45 | FALSE | FALSE | FALSE | FALSE | FALSE | FALSE | TRUE | FALSE | FALSE | FALSE | FALSE | FALSE
5/15/2023 8:45:00 PM | RLF-HCL1 | 10.95 | FALSE | FALSE | FALSE | FALSE | FALSE | FALSE | TRUE | FALSE | FALSE | FALSE | FALSE | FALSE
5/15/2023 8:45:00 PM | RLF-PP1TA | 48 | FALSE | FALSE | FALSE | FALSE | FALSE | FALSE | TRUE | FALSE | FALSE | FALSE | FALSE | FALSE
5/15/2023 8:45:00 PM | RLF-PP1AX | 7.619048 | FALSE | FALSE | FALSE | FALSE | FALSE | FALSE | TRUE | FALSE | FALSE | FALSE | FALSE | FALSE
5/15/2023 8:45:00 PM | RLF-PP1PL | 0.52 | FALSE | FALSE | FALSE | FALSE | FALSE | FALSE | TRUE | FALSE | FALSE | FALSE | FALSE | FALSE
5/15/2023 8:45:00 PM | RLF-XB | 0.95 | FALSE | FALSE | FALSE | FALSE | FALSE | FALSE | TRUE | FALSE | FALSE | FALSE | FALSE | FALSE
5/15/2023 8:45:00 PM | RLF-XBPH | 9.5 | FALSE | FALSE | FALSE | FALSE | FALSE | FALSE | TRUE | FALSE | FALSE | FALSE | FALSE | FALSE
TRO VE MENU

## 6
"BÁO CÁO KẾT QUẢ HÓA NGHIỆM HÀNG NGÀY 表面處理生產製程管控記錄表"
NGAY | Ma__Hang_muc | Nong_Do_05 | 1 | bs | 2 | bs | 3 | bs | 4 | bs | 5 | bs | 6 | bs | 5
Date | Code | 濃度 g/L_05
#VALUE! | 1E-XB1 | 0 | FALSE | FALSE | FALSE | FALSE | FALSE | FALSE | FALSE | FALSE | TRUE | FALSE | FALSE | FALSE
#VALUE! | 1E-XB2 | 0 | FALSE | FALSE | FALSE | FALSE | FALSE | FALSE | FALSE | FALSE | TRUE | FALSE | FALSE | FALSE
#VALUE! | 1E-DG1 | 0 | FALSE | FALSE | FALSE | FALSE | FALSE | FALSE | FALSE | FALSE | TRUE | FALSE | FALSE | FALSE
#VALUE! | 1E-DG2 | 0 | FALSE | FALSE | FALSE | FALSE | FALSE | FALSE | FALSE | FALSE | TRUE | FALSE | FALSE | FALSE
#VALUE! | 1E-NAOH | 0 | FALSE | FALSE | FALSE | FALSE | FALSE | FALSE | FALSE | FALSE | TRUE | FALSE | FALSE | FALSE
#VALUE! | 1E-ZN | 0 | FALSE | FALSE | FALSE | FALSE | FALSE | FALSE | FALSE | FALSE | TRUE | FALSE | FALSE | FALSE
#VALUE! | 1E-CR3I | 0 | FALSE | FALSE | FALSE | FALSE | FALSE | FALSE | FALSE | FALSE | TRUE | FALSE | FALSE | FALSE
#VALUE! | 1E-CR3IPH | 0 | FALSE | FALSE | FALSE | FALSE | FALSE | FALSE | FALSE | FALSE | TRUE | FALSE | FALSE | FALSE
#VALUE! | 1E-HCL1 | 0 | FALSE | FALSE | FALSE | FALSE | FALSE | FALSE | FALSE | FALSE | TRUE | FALSE | FALSE | FALSE
#VALUE! | 1E-HCL2 | 0 | FALSE | FALSE | FALSE | FALSE | FALSE | FALSE | FALSE | FALSE | TRUE | FALSE | FALSE | FALSE
#VALUE! | 1E-HCL3 | 0 | FALSE | FALSE | FALSE | FALSE | FALSE | FALSE | FALSE | FALSE | TRUE | FALSE | FALSE | FALSE
#VALUE! | 1E-HNO3 | 0 | FALSE | FALSE | FALSE | FALSE | FALSE | FALSE | FALSE | FALSE | TRUE | FALSE | FALSE | FALSE
#VALUE! | 1E-MEM | 0 | FALSE | FALSE | FALSE | FALSE | FALSE | FALSE | FALSE | FALSE | TRUE | FALSE | FALSE | FALSE
#VALUE! | 1E-BONG | 0 | FALSE | FALSE | FALSE | FALSE | FALSE | FALSE | FALSE | FALSE | TRUE | FALSE | FALSE | FALSE
#VALUE! | 1F-XB1 | 0 | FALSE | FALSE | FALSE | FALSE | FALSE | FALSE | FALSE | FALSE | TRUE | FALSE | FALSE | FALSE
#VALUE! | 1F-XB2 | 0 | FALSE | FALSE | FALSE | FALSE | FALSE | FALSE | FALSE | FALSE | TRUE | FALSE | FALSE | FALSE
#VALUE! | 1F-DG1 | 0 | FALSE | FALSE | FALSE | FALSE | FALSE | FALSE | FALSE | FALSE | TRUE | FALSE | FALSE | FALSE
#VALUE! | 1F-DG2 | 0 | FALSE | FALSE | FALSE | FALSE | FALSE | FALSE | FALSE | FALSE | TRUE | FALSE | FALSE | FALSE
#VALUE! | 1F-NAOH | 0 | FALSE | FALSE | FALSE | FALSE | FALSE | FALSE | FALSE | FALSE | TRUE | FALSE | FALSE | FALSE
#VALUE! | 1F-ZN | 0 | FALSE | FALSE | FALSE | FALSE | FALSE | FALSE | FALSE | FALSE | TRUE | FALSE | FALSE | FALSE
#VALUE! | 1F-CR3I | -1.0461 | FALSE | FALSE | FALSE | FALSE | FALSE | FALSE | FALSE | FALSE | TRUE | FALSE | FALSE | FALSE
#VALUE! | 1F-CR3IPH | 0 | FALSE | FALSE | FALSE | FALSE | FALSE | FALSE | FALSE | FALSE | TRUE | FALSE | FALSE | FALSE
#VALUE! | 1F-HCL1 | 0 | FALSE | FALSE | FALSE | FALSE | FALSE | FALSE | FALSE | FALSE | TRUE | FALSE | FALSE | FALSE
#VALUE! | 1F-HCL2 | 0 | FALSE | FALSE | FALSE | FALSE | FALSE | FALSE | FALSE | FALSE | TRUE | FALSE | FALSE | FALSE
#VALUE! | 1F-HCL3 | 0 | FALSE | FALSE | FALSE | FALSE | FALSE | FALSE | FALSE | FALSE | TRUE | FALSE | FALSE | FALSE
#VALUE! | 1F-HNO3 | 0 | FALSE | FALSE | FALSE | FALSE | FALSE | FALSE | FALSE | FALSE | TRUE | FALSE | FALSE | FALSE
#VALUE! | 1F-MEM | 0 | FALSE | FALSE | FALSE | FALSE | FALSE | FALSE | FALSE | FALSE | TRUE | FALSE | FALSE | FALSE
#VALUE! | 1F-BONG | 0 | FALSE | FALSE | FALSE | FALSE | FALSE | FALSE | FALSE | FALSE | TRUE | FALSE | FALSE | FALSE
#VALUE! | XT-XB1 | 0 | FALSE | FALSE | FALSE | FALSE | FALSE | FALSE | FALSE | FALSE | TRUE | FALSE | FALSE | FALSE
#VALUE! | XT-XB2 | 0 | FALSE | FALSE | FALSE | FALSE | FALSE | FALSE | FALSE | FALSE | TRUE | FALSE | FALSE | FALSE
#VALUE! | XT-DG1 | 0 | FALSE | FALSE | FALSE | FALSE | FALSE | FALSE | FALSE | FALSE | TRUE | FALSE | FALSE | FALSE
#VALUE! | XT-DG2 | 0 | FALSE | FALSE | FALSE | FALSE | FALSE | FALSE | FALSE | FALSE | TRUE | FALSE | FALSE | FALSE
#VALUE! | XT-NAOH | 0 | FALSE | FALSE | FALSE | FALSE | FALSE | FALSE | FALSE | FALSE | TRUE | FALSE | FALSE | FALSE
#VALUE! | XT-ZN | 0 | FALSE | FALSE | FALSE | FALSE | FALSE | FALSE | FALSE | FALSE | TRUE | FALSE | FALSE | FALSE
#VALUE! | XT-CR3I | -1.0461 | FALSE | FALSE | FALSE | FALSE | FALSE | FALSE | FALSE | FALSE | TRUE | FALSE | FALSE | FALSE
#VALUE! | XT-CR3IPH | 0 | FALSE | FALSE | FALSE | FALSE | FALSE | FALSE | FALSE | FALSE | TRUE | FALSE | FALSE | FALSE
#VALUE! | XT-HCL1 | 0 | FALSE | FALSE | FALSE | FALSE | FALSE | FALSE | FALSE | FALSE | TRUE | FALSE | FALSE | FALSE
#VALUE! | XT-HCL2 | 0 | FALSE | FALSE | FALSE | FALSE | FALSE | FALSE | FALSE | FALSE | TRUE | FALSE | FALSE | FALSE
#VALUE! | XT-HCL3 | 0 | FALSE | FALSE | FALSE | FALSE | FALSE | FALSE | FALSE | FALSE | TRUE | FALSE | FALSE | FALSE
#VALUE! | XT-HNO3 | 0 | FALSE | FALSE | FALSE | FALSE | FALSE | FALSE | FALSE | FALSE | TRUE | FALSE | FALSE | FALSE
#VALUE! | XT-BONG | 0 | FALSE | FALSE | FALSE | FALSE | FALSE | FALSE | FALSE | FALSE | TRUE | FALSE | FALSE | FALSE
#VALUE! | XT-MEM | 0 | FALSE | FALSE | FALSE | FALSE | FALSE | FALSE | FALSE | FALSE | TRUE | FALSE | FALSE | FALSE
TRO VE MENU

## 7
"BÁO CÁO KẾT QUẢ HÓA NGHIỆM HÀNG NGÀY 表面處理生產製程管控記錄表"
NGAY | Ma__Hang_muc | Nong_Do_06 | 1 | bs | 2 | bs | 3 | bs | 4 | bs | 5 | bs | 6 | bs | 6
Date | Code | 濃度 g/L_06
#VALUE! | 1E-XB1 | 30 | FALSE | FALSE | FALSE | FALSE | FALSE | FALSE | FALSE | FALSE | FALSE | FALSE | TRUE | FALSE
#VALUE! | 1E-XB2 | 32.4 | FALSE | FALSE | FALSE | FALSE | FALSE | FALSE | FALSE | FALSE | FALSE | FALSE | TRUE | FALSE
#VALUE! | 1E-DG1 | 65.2 | FALSE | FALSE | FALSE | FALSE | FALSE | FALSE | FALSE | FALSE | FALSE | FALSE | TRUE | FALSE
#VALUE! | 1E-DG2 | 70 | FALSE | FALSE | FALSE | FALSE | FALSE | FALSE | FALSE | FALSE | FALSE | FALSE | TRUE | FALSE
#VALUE! | 1E-NAOH | 142.4 | FALSE | FALSE | FALSE | FALSE | FALSE | FALSE | FALSE | FALSE | FALSE | FALSE | TRUE | FALSE
#VALUE! | 1E-ZN | 10.66 | FALSE | FALSE | FALSE | FALSE | FALSE | FALSE | FALSE | FALSE | FALSE | FALSE | TRUE | FALSE
#VALUE! | 1E-CR3I | 15.82734 | FALSE | FALSE | FALSE | FALSE | FALSE | FALSE | FALSE | FALSE | FALSE | FALSE | TRUE | FALSE
#VALUE! | 1E-CR3IPH | 1.7 | FALSE | FALSE | FALSE | FALSE | FALSE | FALSE | FALSE | FALSE | FALSE | FALSE | TRUE | FALSE
#VALUE! | 1E-HCL1 | 0.46765625 | FALSE | FALSE | FALSE | FALSE | FALSE | FALSE | FALSE | FALSE | FALSE | FALSE | TRUE | FALSE
#VALUE! | 1E-HCL2 | 0.26234375 | FALSE | FALSE | FALSE | FALSE | FALSE | FALSE | FALSE | FALSE | FALSE | FALSE | TRUE | FALSE
#VALUE! | 1E-HCL3 | 0.10721875 | FALSE | FALSE | FALSE | FALSE | FALSE | FALSE | FALSE | FALSE | FALSE | FALSE | TRUE | FALSE
#VALUE! | 1E-HNO3 | 0.01159384 | FALSE | FALSE | FALSE | FALSE | FALSE | FALSE | FALSE | FALSE | FALSE | FALSE | TRUE | FALSE
#VALUE! | 1E-MEM | 325 | FALSE | FALSE | FALSE | FALSE | FALSE | FALSE | FALSE | FALSE | FALSE | FALSE | TRUE | FALSE
#VALUE! | 1E-BONG | 40 | FALSE | FALSE | FALSE | FALSE | FALSE | FALSE | FALSE | FALSE | FALSE | FALSE | TRUE | FALSE
#VALUE! | XT-XB1 | 51.92 | FALSE | FALSE | FALSE | FALSE | FALSE | FALSE | FALSE | FALSE | FALSE | FALSE | TRUE | FALSE
#VALUE! | XT-XB2 | 54.516 | FALSE | FALSE | FALSE | FALSE | FALSE | FALSE | FALSE | FALSE | FALSE | FALSE | TRUE | FALSE
#VALUE! | XT-DG1 | 60.984 | FALSE | FALSE | FALSE | FALSE | FALSE | FALSE | FALSE | FALSE | FALSE | FALSE | TRUE | FALSE
#VALUE! | XT-DG2 | 63.294 | FALSE | FALSE | FALSE | FALSE | FALSE | FALSE | FALSE | FALSE | FALSE | FALSE | TRUE | FALSE
#VALUE! | XT-NAOH | 141.6 | FALSE | FALSE | FALSE | FALSE | FALSE | FALSE | FALSE | FALSE | FALSE | FALSE | TRUE | FALSE
#VALUE! | XT-ZN | 8.45 | FALSE | FALSE | FALSE | FALSE | FALSE | FALSE | FALSE | FALSE | FALSE | FALSE | TRUE | FALSE
#VALUE! | XT-CR3I | 6.74998 | FALSE | FALSE | FALSE | FALSE | FALSE | FALSE | FALSE | FALSE | FALSE | FALSE | TRUE | FALSE
#VALUE! | XT-CR3IPH | 2.37 | FALSE | FALSE | FALSE | FALSE | FALSE | FALSE | FALSE | FALSE | FALSE | FALSE | TRUE | FALSE
#VALUE! | XT-HCL1 | 0.4608125 | FALSE | FALSE | FALSE | FALSE | FALSE | FALSE | FALSE | FALSE | FALSE | FALSE | TRUE | FALSE
#VALUE! | XT-HCL2 | 0.4745 | FALSE | FALSE | FALSE | FALSE | FALSE | FALSE | FALSE | FALSE | FALSE | FALSE | TRUE | FALSE
#VALUE! | XT-HCL3 | 0.292 | FALSE | FALSE | FALSE | FALSE | FALSE | FALSE | FALSE | FALSE | FALSE | FALSE | TRUE | FALSE
#VALUE! | XT-HNO3 | 0.009693846 | FALSE | FALSE | FALSE | FALSE | FALSE | FALSE | FALSE | FALSE | FALSE | FALSE | TRUE | FALSE
#VALUE! | XT-BONG | 48 | FALSE | FALSE | FALSE | FALSE | FALSE | FALSE | FALSE | FALSE | FALSE | FALSE | TRUE | FALSE
#VALUE! | XT-MEM | 170 | FALSE | FALSE | FALSE | FALSE | FALSE | FALSE | FALSE | FALSE | FALSE | FALSE | TRUE | FALSE
#VALUE! | RLF-KD | 44 | FALSE | FALSE | FALSE | FALSE | FALSE | FALSE | FALSE | FALSE | FALSE | FALSE | TRUE | FALSE
#VALUE! | RLF-HCL1 | 10.22 | FALSE | FALSE | FALSE | FALSE | FALSE | FALSE | FALSE | FALSE | FALSE | FALSE | TRUE | FALSE
#VALUE! | RLF-PP1TA | 44 | FALSE | FALSE | FALSE | FALSE | FALSE | FALSE | FALSE | FALSE | FALSE | FALSE | TRUE | FALSE
#VALUE! | RLF-PP1AX | 7.586207 | FALSE | FALSE | FALSE | FALSE | FALSE | FALSE | FALSE | FALSE | FALSE | FALSE | TRUE | FALSE
#VALUE! | RLF-PP1PL | 1.02 | FALSE | FALSE | FALSE | FALSE | FALSE | FALSE | FALSE | FALSE | FALSE | FALSE | TRUE | FALSE
#VALUE! | RLF-XB | 0.9 | FALSE | FALSE | FALSE | FALSE | FALSE | FALSE | FALSE | FALSE | FALSE | FALSE | TRUE | FALSE
#VALUE! | RLF-XBPH | 9 | FALSE | FALSE | FALSE | FALSE | FALSE | FALSE | FALSE | FALSE | FALSE | FALSE | TRUE | FALSE
TRO VE MENU

## 8
"BÁO CÁO KẾT QUẢ HÓA NGHIỆM HÀNG NGÀY 表面處理生產製程管控記錄表"
NGAY | Ma__Hang_muc | Nong_Do_06 | 1 | bs | 2 | bs | 3 | bs | 4 | bs | 5 | bs | 6 | bs | 6
Date | Code | 濃度 g/L_06
#VALUE! | RLF-KD | 38 | FALSE | FALSE | FALSE | FALSE | FALSE | FALSE | FALSE | FALSE | FALSE | FALSE | TRUE | FALSE
#VALUE! | RLF-HCL1 | 10.95 | FALSE | FALSE | FALSE | FALSE | FALSE | FALSE | FALSE | FALSE | FALSE | FALSE | TRUE | FALSE
#VALUE! | RLF-PP1TA | 46 | FALSE | FALSE | FALSE | FALSE | FALSE | FALSE | FALSE | FALSE | FALSE | FALSE | TRUE | FALSE
#VALUE! | RLF-PP1AX | 8.070175 | FALSE | FALSE | FALSE | FALSE | FALSE | FALSE | FALSE | FALSE | FALSE | FALSE | TRUE | FALSE
#VALUE! | RLF-PP1PL | 0.94 | FALSE | FALSE | FALSE | FALSE | FALSE | FALSE | FALSE | FALSE | FALSE | FALSE | TRUE | FALSE
#VALUE! | RLF-XB | 0.95 | FALSE | FALSE | FALSE | FALSE | FALSE | FALSE | FALSE | FALSE | FALSE | FALSE | TRUE | FALSE
#VALUE! | RLF-XBPH | 9.5 | FALSE | FALSE | FALSE | FALSE | FALSE | FALSE | FALSE | FALSE | FALSE | FALSE | TRUE | FALSE
TRO VE MENU

## MENU
XI MẠ, XI TREO |  | RỬA LIỆU, MÀNG LOA, XI ĐEN |  | KHÁC | IMPORT |  | khoảng thời gian Import
XM.HN | XM.GUI MAIL | ED-XI DEN | R.GUI MAIL | IT.NONG DO | 1 | #VALUE! | 8:15-8:45 | CA 1 | Trang
[8 empty] | CA 2 | L.Yen
XM.FILE GOC | 1. XL-1E TT(CA1) | R.HN | RL-LINE | IT.NHIET DO | 2 | #VALUE! | 10:15-10:45 | 15/5/2023 |  | đánh năm/tháng/ngày vào ô bên
1. XL-1E kh | 1. XL-1E TT(CA2) | R.FILE GOC | 1.xi den TT | GHI CHU | 3 | #VALUE! | 15:00-15:30 | ACID Đ.VAO
2. XL-1F kh | 2. XL-1F TT(CA1) | 1.xi den | 2.RL E tt | PP HÓA NGHIỆM FILE WORD | 4 | #VALUE! | 16:30-17:00 | THỜI GIAN GỬI BC LÊN LINE
3.XT-C kh.mau JASCO | 2. XL-1F TT(CA2) | 2.RL E | 3.RL G tt | QC- E | 5 | #VALUE! | 20:15-20:45 | CA 1: | ĐỢT 1 | ĐỢT 2 | ĐỢT 3
[8 empty] | RL | 8:15 | 13:30 | 16:30
[8 empty] | ML | 8:30
3.XT-C kh.mau HALO | 3.XT-C TT(CA1) | 3.RL G | 4.RL F tt | QC-1F | 6 | #VALUE! | 22:15-22:45 | XL | 8:30 | 10:45 | 15:00
[8 empty] | XT | 8:40 | 10:45 | 15:00
[8 empty] | XĐ | 9:00 | 13:45 | 17:00
4.Zn Ni.kh | 3.XT-C TT(CA2) | 4.RL F | 5.ML tt | QC- XT | 7 | #VALUE! | 2:30-3:00 | HUCELL | 9:30 |  | 15:30
[8 empty] | CA 2: | ĐỢT 1 | ĐỢT 2 | ĐỢT 3
| 4.Zn Ni TT | 5.ML |  | QC-RL | 8 | #VALUE! | 4:30-5:00 | RL | 20:15 | 1:30 | 4:30
[8 empty] | ML | 21:30
[8 empty] | XL | 21:00 |  | 3:30
XM.chart | XM.chart 1 | RL.chart | RL.chart1 | QC-XĐ |  |  | tg import | XT | 21:00 |  | 3:30
[8 empty] | HUCELL | 22:00 |  | 4:00
| 4.ZN-NI tt(CA1) |  |  | QC-ML
| 4.ZN-NI tt(CA2) |  |  | QC-NI
| BS-XT |  |  | PT TAP CHAT

## XM.HN
15/5/2023
XL-001E | 06:15 | 10:15 | 14:15 | 18:15 | 22:15 | 02:15 | TIEU CHUAN |  | NCC | Quy đổi nồng độ acid HCl 32% đậm đặc từ %V/V sang nồng độ % |  |  | 19.03.2019 TGĐ yêu cầu biểu đồ kiểm soát chỉ khống chế từ cận giữa trở lên
Xà bông (1)脫脂 |  | 7.6 | 7.9 | 7.8 |  | 7.5 |  |  | JASCO
Xà bông (2)脫脂 |  | 8 | 8 | 8 |  | 8.1 |  |  | JASCO | 15%V/V |  | 100%V/V
điện giải(1)+電解 |  | 16.9 | 17.1 | 15.5 |  | 16.3 |  |  | JASCO | 4.8% |  | 32%
điện giải (2)+電解 |  | 14.8 | 17.3 | 17.2 |  | 17.5 |  |  | JASCO
NaOH氫氧化鈉 |  | 17.8 | 17.8 | 17.8 |  | 17.8 |  |  | JASCO | 30%V/V |  | 100%V/V
Zn鋅 |  | 8.3 | 9.1 | 9.4 |  | 8.2 |  |  | JASCO | 9.6% |  | 32%
Cr3+鈍化劑 (I) |  | 10.1 | 9.6 | 9.3 |  | 11 |  |  | JASCO
HCl Đặc 濃酸洗 |  | 3.8 | 4.1 | 4.2 |  | 4.1 |  |  |  | 60%V/V |  | 100%V/V
HCl Loãng弱酸洗 |  | 2.4 | 2.2 | 2.3 |  | 2.3 |  |  |  | 19.2% |  | 32%
HCl hoat hoa |  | 1.9 | 3.9 | 6.1 |  | 4.7
HNO3 硝酸中和 |  |  | 1 | 1.02 |  | 0.92
Cr3+鈍化劑 (K) |  | 9.3 |  | 10.5 |  |  |  |  | JASCO
Cr3+鈍化劑 (K) PH |  | 2.3 |  | 1.2 |  |  | 1.6~2.0 | (1.8±0.1) | JASCO
Cr3+鈍化劑 (I) PH |  | 1.6 | 1.8 | 1.8 |  | 1.7 | 1.6~2.2 | (1.8±0.1 ) | JASCO
XL-001F | 06:15 | 10:15 | 14:15 | 18:15 | 22:15 | 02:15 | TIEU CHUAN |  | NCC
Xà bông (1)脫脂 | [8 empty] | HALO
Xà bông (2)脫脂 | [8 empty] | HALO | Quy đổi nồng độ acid HCl 32% sang nồng độ g/l
điện giải(1)+電解 | [8 empty] | HALO
điện giải (2)+電解 | [8 empty] | HALO
NaOH氫氧化鈉 | [8 empty] | HALO | %*1.162= (g/l)
Zn鋅 | [8 empty] | HALO
Cr3+鈍化劑 (I) halo | [8 empty] | HALO | vd:
HCl Đặc 濃酸洗 | [9 empty] | 5.81 | (g/l)
HCl Loãng弱酸洗 | [9 empty] | 5810 | (g/ml)
HCl hoat hoa
HNO3 硝酸中和
Cr3+鈍化劑 (K) | [8 empty] | HALO
Cr3+鈍化劑 (K) PH | [6 empty] | 1.8~2.4 | (2.1±0.1 ) | HALO
Cr3+鈍化劑 (I) PH (HALO) | [6 empty] | 2~2.5 | (2.3±0.1 ) | HALO
XT-000C | 06:15 | 10:15 | 14:15 | 18:15 | 22:15 | 02:15 | TIEU CHUAN |  | NCC
Xà bông (1)脫脂 | 8.1 | 8.05 | 8.2 | 8 |  | 8 |  |  | HALO
Xà bông (2)脫脂 | 8.4 | 8.35 | 8.45 | 8.3 |  | 8.4 |  |  | HALO
điện giải(1)+電解 | 13.6 | 13.5 | 13.5 | 13.3 |  | 13.2 |  |  | HALO
điện giải (2)+電解 | 14 | 13.95 | 14 | 13.7 |  | 13.7 |  |  | HALO
NaOH | 17.7 | 17.5 | 17.5 | 17.7 |  | 17.7 |  |  | HALO
Zn | 6.6 | 6.45 | 6.55 | 6.6 |  | 6.5 |  |  | HALO
Cr3+鈍化劑 (I) HALO | 17.4 | 17.8 | 19 | 18.3 |  | 18.4 |  |  | HALO
HCl Đặc 1 | 2 | 2.02 | 2.04 | 2.06 |  | 2.02
HCl Đặc 2 | 2.04 | 2.04 | 2.02 | 2.1 |  | 2.08
HCl Loãng (%) | 1.28 | 1.3 | 1.32 | 1.32 |  | 1.28
HNO3 (%) | 0.54 | 0.48 | 0.46 | 0.58 |  | 0.5
Cr3+鈍化劑 (K) | 8.3 |  |  | 8.2 |  |  |  |  | HALO
Cr3+鈍化劑 (K) PH | 2 |  |  | 2.03 |  |  | 1.8~2.4 | (2.0±0.1) | HALO
Cr3+鈍化劑 (I) PH (HALO) | 2.2 | 2.22 | 2.2 | 2.3 |  | 2.37 | 2.0~2.4 | (2.2±0.2 ) | HALO
Cr3+鈍化劑 (I) ( JASCO) | [8 empty] | JASCO
Cr3+鈍化劑 (I) PH (JASCO) | [6 empty] | 1.8~2.4 | (2.0 ±0.2 ) | JASCO
Niken (bồn Zn-Niken) | 06:15 |  | 14:15 | 18:15 |  | 02:15 | TIEU CHUAN |  | NCC
Zn (bồn Zn-Niken) | 4.05 |  | 4.15 | 4.3 |  | 4.1 |  |  | HALO
Niken (bồn Zn-Niken) | [8 empty] | HALO
NaOH (bồn Zn-Niken) | 15.4 |  | 15.3 | 15.5 |  | 15.5 |  |  | HALO
Zn-208HT
MÀU NIKEN-PH | 4 |  | 3.78 | 3.92 |  | 3.8 | 3.0-4.5 | (4.3±0.2) | JASCO
Na2CO3 | 06:15
1E |  |  |  | 0
1F |  |  |  | 0
XT |  |  |  | 0
15/5/2023
Type sample | Test Item | Standards | Unit | Result
XL-1E | Na2CO3 | ＜70g/L | g/l | 0 | JASCO
XL-1F | Na2CO3 | ＜70g/L | g/l | 0 | HALO
XT-0C | Na2CO3 | ＜70g/L | g/l | 0 | HALO
TRO VE MENU
TRO VE MENU

## XM.FILE GOC
BÁO CÁO KẾT QUẢ HÓA NGHIỆM HÀNG NGÀY
15/5/2023 |  | 表面處理生產製程管控記錄表
生產線別：無氰鹼滾電E線 (XL-001E)
[6 empty] | tiêu chuẩn khống chế để bổ sung |  | 6:15 | [5 empty] | 10:15 | [5 empty] | 14:15 | [5 empty] | 18:15 | [5 empty] | 22:15 | [5 empty] | 02:15
MÃ | MÃ MÁY | Hạng mục kiểm tra nồng độ 化驗檢查項目 | Đơn vị 單位 | Phạm vi kiểm soát 範圍值 | Giới hạn kiểm soát 管控值 |  |  | 濃度 | 補充 BS | 補充 BS |  |  |  | 濃度 | 補充 BS | 補充 BS |  |  |  | 濃度 | 補充 BS | 補充 BS |  |  |  | 濃度 | 補充 BS | 補充 BS |  |  |  | 濃度 | 補充 BS | 補充 BS |  |  |  | 濃度 | 補充 BS | 補充 BS
1E-XB1 | XL-001E | Xà bông (1)脫脂 | g/L | 25~35 | (30±2) | 30 | 0 | 0 | 80.79 | + | 80.79 | kg | 7.6 | 30.4 | -1.0772 | + | 0 | kg | 7.9 | 31.6 | -4.3088 | + | 0 | kg | 7.8 | 31.2 | -3.2316 | + | 0 | kg | 0 | 30.6 | -1.6158 | + | 0 | kg | 7.5 | 30 | 0 | + | 0 | kg | 0 | 80.79 | + | 80.79 | kg
1E-XB2 | XL-001E | Xà bông (2)脫脂 | g/L | 25~35 | (30±2) | 30 | 0 | 0 | 99.15 | + | 99.15 | kg | 8 | 32 | -6.61 | + | 0 | kg | 8 | 32 | -6.61 | + | 0 | kg | 8 | 32 | -6.61 | + | 0 | kg | 0 | 31.6 | -5.288 | + | 0 | kg | 8.1 | 31 | -3.305 | + | 0 | kg | 0 | 99.15 | + | 99.15 | kg
1E-DG1 | XL-001E | điện giải(1)+電解 | g/L | 60~80 | (70±10) | 70 | 0 | 0 | 80.92 | + | 80.92 | kg | 16.9 | 67.6 | 2.7744 | + | 2.7744 | kg | 17.1 | 68.4 | 1.8496 | + | 1.8496 | kg | 15.5 | 72 | -2.312 | + | 0 | kg | 0 | 71.6 | -1.8496 | + | 0 | kg | 16.3 | 65.2 | 5.5488 | + | 5.5488 | kg | 0 | 80.92 | + | 80.92 | kg
1E-DG2 | XL-001E | điện giải (2)+電解 | g/L | 60~80 | (70±10) | 70 | 0 | 0 | 102.13 | + | 102.13 | kg | 14.8 | 59.2 | 15.7572 | + | 15.7572 | kg | 17.3 | 69.2 | 1.1672 | + | 1.1672 | kg | 17.2 | 73 | -4.377 | + | 0 | kg | 0 | 72.5 | -3.6475 | + | 0 | kg | 17.5 | 70 | 0 | + | 0 | kg | 0 | 102.13 | + | 102.13 | kg
1E-NAOH | XL-001E | Nồng độ NaOH 氫氧化鈉 | g/L | 130 - 150 | (140±5L) | 140 | 0 | 0 | 2793.14 | + | 2793.14 | kg | 17.8 | 142.4 | -47.8824 | + | 0 | kg | 17.8 | 142.4 | -47.8824 | + | 0 | kg | 17.8 | 142.4 | -47.8824 | + | 0 | kg | 0 | 141.6 | -31.9216 | + | 0 | kg | 17.8 | 141 | -19.951 | + | 0 | kg | 0 | 2793.14 | + | 2793.14 | kg
1E-ZN | XL-001E | Nồng độ Zn 鋅 (1 pcs Zn=25kg) | g/L | 7~12 | (9g±1) | 9 | 0 | 0 | 179.559 | + | 179.559 | kg | 8.3 | 10.79 | -35.71229 | + | 0 | kg | 9.1 | 10 | -19.951 | + | 0 | kg | 9.4 | 9.9 | -17.9559 | + | 0 | kg | 0 | 9.8 | -15.9608 | + | 0 | kg | 8.2 | 9.7 | -13.9657 | + | 0 | kg | 0 | 179.559 | + | 179.559 | kg
1E-CR3I | XL-001E | Nồng độ Cr2O3 三價鉻 | % | 12~18 | (14±2) | 14 | 0 | 0 | 80.5 | + | 80.5 | L | 10.1 | 14.53237 | -3.061151 | + | 0 | L | 9.6 | 14.2 | -1.15 | + | 0 | L | 9.3 | 13.38129 | 3.557554 | + | 3.557554 | L | 0 | 14.3 | -1.725 | + | 0 | L | 11 | 14 | 0 | + | 0 | L | 0 | 80.5 | + | 80.5 | L
1E-CR3IPH | XL-001E |  | pH | 1.6~2.2 | (1.8±0.1 ) | 0 |  | 0 | [5 empty] | 1.6 | [5 empty] | 1.8 | [5 empty] | 1.8 | [5 empty] | 1.82 | [5 empty] | 1.7 |  |  |  |  | 0
1E-HCL1 | XL-001E | Nồng độ acid đặc 鹽酸 濃度 | %V/V | 30~60 | (45±5) | 45% | 0 | 0% | 954.9 | + | 954.9 | L | 3.8 | 43.34% | 35.145625 | + | 35.145625 | L | 4.1 | 46.77% | -37.4665625 | + | 0 | L | 4.2 | 46% | -21.22 | + | 0 | L | 0 | 45.6% | -12.732 | + | 0 | L | 4.1 | 45% | 0 | + | 0 | L | 0% | 954.9 | + | 954.9 | L
1E-HCL2 | XL-001E | Nồng độ acid loãng 稀酸 濃度 | %V/V | 15~30 | (22±5) | 22% | 0 | 0% | 134.64 | + | 134.64 | L | 2.4 | 27.38% | -32.895 | + | 0 | L | 2.2 | 25.09% | -18.93375 | + | 0 | L | 2.3 | 24.3% | -14.076 | + | 0 | L | 0 | 23.3% | -7.956 | + | 0 | L | 2.3 | 22.3% | -1.836 | + | 0 | L | 0% | 134.64 | + | 134.64 | L
1E-HCL3 | XL-001E | Nồng độ HCl hoạt hóa 稀酸活化 濃度 | %V/V | 5~15 | (10±3) | 10% | 0 | 0% | 57.5 | + | 57.5 | L | 1.9 | 4.334% | 32.57734375 | + | 32.57734375 | L | 3.9 | 8.897% | 6.34296875 | + | 6.34296875 | L | 6.1 | 12.3% | -13.225 | + | 0 | L | 0 | 11.6% | -9.2 | + | 0 | L | 4.7 | 10.72% | -4.15078125 | + | 0 | L | 0% | 57.5 | + | 57.5 | L
1E-HNO3 | XL-001E | Nồng độ HNO3 硝酸濃度 | % | 0.5~1.5 | (1±0.4) | 1% | 0 | 0% | 8.153846 | + | 8.153846 | L | 0 | 0% | 8.153846 | + | 8.153846 | L | 1 | 1.26% | -2.121631 | + | 0 | L | 1.02 | 1.285% | -2.32714 | + | 0 | L | 0 | 1% | 0 | + | 0 | L | 0.92 | 1.159% | -1.299593 | + | 0 | L | 0% | 8.153846 | + | 8.153846 | L
1E-CR3K | XL-001E | Nồng độ Cr2O3 （K) 三價鉻 | % | 5~10 | (7.5±1) | 7.5 | 0 | 0 | 45.39474 | + | 45.39474 | L | 9.3 | 7.44 | 0.3631579 | + | 0.3631579 | L | 0 | 0 | 45.39474 | + | 45.39474 | L | 10.5 | 8.4 | -5.447368 | + | 0 | L | 0 | 0 | 45.39474 | + | 45.39474 | L | 0 | 0 | 45.39474 | + | 45.39474 | L | 0 | 45.39474 | + | 45.39474 | L
1E-CR3KPH | XL-001E | pH | pH | 1.6~2.0 | (1.8±0.1) |  |  | 0 | [5 empty] | 2.3 | [5 empty] | 0 | [5 empty] | 1.2 | [5 empty] | 0 | [5 empty] | 0 |  |  |  |  | 0
Hạng mục kiểm tra nhiệt độ 檢查溫度
MÃ | MÃ MÁY | Hạng mục kiểm tra nhiệt độ 溫度檢查項目 | nhiệt độ 溫度 | Phạm vi kiểm soát 範圍值 | Giới hạn kiểm soát 管控值 |  |  | Nhiệt kế 温度計 |  |  | Nhiệt tự động 自動温控 |  |  | Nhiệt kế 温度計 |  |  | Nhiệt tự động 自動温控 |  |  | Nhiệt kế 温度計 |  |  | Nhiệt tự động 自動温控 |  |  | Nhiệt kế 温度計 |  |  | Nhiệt tự động 自動温控 |  |  | Nhiệt kế 温度計 |  |  | Nhiệt tự động 自動温控 |  |  | Nhiệt kế 温度計 |  |  | Nhiệt tự động 自動温控
1E-TEMXB1 | XL-001E | Nhiệt độ xà bông nóng (1) 熱脫脂溫度(1) | 0C | 65~75 | (70±3) | [8 empty] | 68 |  |  | 67 |  |  | 68 |  |  | 67 |  |  | 69 |  |  | 68 | [8 empty] | 69 |  |  | 68
1E-TEMXB2 | XL-001E | Nhiệt độ xà bông nóng (2) 熱脫脂溫度(2) | 0C | 65~75 | (70±3) | [8 empty] | 70 |  |  | 69 |  |  | 67 |  |  | 68 |  |  | 69 |  |  | 68 | [8 empty] | 69 |  |  | 68
1E-TEMDG1 | XL-001E | Nhiệt độ điện giải (1) 電解1 溫度 | 0C | 50~60 | (55±3) | [8 empty] | 56 |  |  | 55 |  |  | 55 |  |  | 54 |  |  | 56 |  |  | 54 | [8 empty] | 57 |  |  | 56
1E-TEMDG2 | XL-001E | Nhiệt độ điện giải (2) 電解 2 溫度 | 0C | 50~60 | (55±3) | [8 empty] | 54 |  |  | 53 |  |  | 54 |  |  | 54 |  |  | 55 |  |  | 54 | [8 empty] | 55 |  |  | 54
1E-TEMBX | XL-001E | Nhiệt độ bồn xi 鍍鋅槽溫度 | 0C | 20~30 | (25±3) | [8 empty] | 25 |  |  | 24 |  |  | 24 |  |  | 23 |  |  | 30 |  |  | 29 | [8 empty] | 31 |  |  | 30
1E-TEMCR3I | XL-001E | Nhiệt độ bồn màu Cr2O3 (I) 三價鉻 溫度 | 0C | 35-45 | (40±3) | [8 empty] | 34 |  |  | 41 |  |  | 42 |  |  | 41 |  |  | 41 |  |  | 40 | [8 empty] | 41 |  |  | 40
1E-TEMH2O | XL-001E | Nhiệt độ bồn nước nóng 熱水溫度 | 0C | 55~65 | (60±3) | [8 empty] | 41 |  |  | 42 |  |  | 56 |  |  | 55 |  |  | 56 |  |  | 55 | [8 empty] | 58 |  |  | 57
1E-TEMSAY | XL-001E | Sấy khô 烘乾 | 0C | 65~75 | (70±3) |  |  | \ | [5 empty] | \ | [5 empty] | \ | [5 empty] | \ |  |  | 70 |  |  | \ | [5 empty] | \ |  |  | 71
Hạng mục kiểm tra bơm thuốc tự động 藥液自動添加
1E-MEM | XL-001E | chất mềm (merlin starer) 開缸劑 | ml/KAH | 300-360 | 300-360 | [20 empty] | 330 | [11 empty] | 325
1E-BONG | XL-001E | chaát boùng (merlin brightener) 光亮劑 | ml/KAH | 30-50 | 30-50 | [20 empty] | 39 | [11 empty] | 40
生產線別：無氰鹼滾電F線 (XL-001F) | [5 empty] | JASCO Kết quả kiểm tra 檢查結果 | [25 empty] | 生產線別：無氰鹼滾電F線 (XL-001F)
[6 empty] | tiêu chuẩn khống chế để bổ sung |  | 6:15 | [5 empty] | 10:15 | [5 empty] | 14:15 | [5 empty] | 18:15 | [5 empty] | 22:15 | [5 empty] | 02:15
MÃ | MÃ MÁY | Hạng mục kiểm tra nồng độ 化驗檢查項目 | Đơn vị 單位 | Phạm vi kiểm soát 範圍值 | Giới hạn kiểm soát 管控值 |  |  | 濃度 | 補充 BS | 補充 BS |  |  |  | 濃度 | 補充 BS | 補充 BS |  |  |  | 濃度 | 補充 BS | 補充 BS |  |  |  | 濃度 | 補充 BS | 補充 BS |  |  |  | 濃度 | 補充 BS | 補充 BS |  |  |  | 濃度 | 補充 BS | 補充 BS
1F-XB1 | XL-001F | Xà bông (1)脫脂 | g/L | 60~80 | (70±5) | 70 | 0 | 0 | 188.51 | + | 188.51 | kg | 0 | 0 | 188.51 | + | 188.51 | kg | 0 | 0 | 188.51 | + | 188.51 | kg | 0 | 0 | 188.51 | + | 188.51 | kg | 0 | 0 | 188.51 | + | 188.51 | kg | 0 | 0 | 188.51 | + | 188.51 | kg
1F-XB2 | XL-001F | Xà bông (2)脫脂 | g/L | 60~80 | (70±5) | 70 | 0 | 0 | 231.35 | + | 231.35 | kg | 0 | 0 | 231.35 | + | 231.35 | kg | 0 | 0 | 231.35 | + | 231.35 | kg | 0 | 0 | 231.35 | + | 231.35 | kg | 0 | 0 | 231.35 | + | 231.35 | kg | 0 | 0 | 231.35 | + | 231.35 | kg
1F-DG1 | XL-001F | điện giải(1)+電解 | g/L | 50~70 | (60±5) | 60 | 0 | 0 | 69.36 | + | 69.36 | kg | 0 | 0 | 69.36 | + | 69.36 | kg | 0 | 0 | 69.36 | + | 69.36 | kg | 0 | 0 | 69.36 | + | 69.36 | kg | 0 | 0 | 69.36 | + | 69.36 | kg | 0 | 0 | 69.36 | + | 69.36 | kg
1F-DG2 | XL-001F | điện giải (2)+電解 | g/L | 50~70 | (60±5) | 60 | 0 | 0 | 87.54 | + | 87.54 | kg | 0 | 0 | 87.54 | + | 87.54 | kg | 0 | 0 | 87.54 | + | 87.54 | kg | 0 | 0 | 87.54 | + | 87.54 | kg | 0 | 0 | 87.54 | + | 87.54 | kg | 0 | 0 | 87.54 | + | 87.54 | kg
1F-NAOH | XL-001F | Nồng độ NaOH 氫氧化鈉 | g/L | 130 - 150 | (140±10) | 140 | 0 | 0 | 2793.14 | + | 2793.14 | kg | 0 | 0 | 2793.14 | + | 2793.14 | kg | 0 | 0 | 2793.14 | + | 2793.14 | kg | 0 | 0 | 2793.14 | + | 2793.14 | kg | 0 | 0 | 2793.14 | + | 2793.14 | kg | 0 | 0 | 2793.14 | + | 2793.14 | kg
1F-ZN | XL-001F | Nồng độ Zn 鋅 (1 pcs Zn=25kg) | g/L | 8~12 | (10±1) | 10 | 0 | 0 | 199.51 | + | 199.51 | kg | 0 | 0 | 199.51 | + | 199.51 | kg | 0 | 0 | 199.51 | + | 199.51 | kg | 0 | 0 | 199.51 | + | 199.51 | kg | 0 | 0 | 199.51 | + | 199.51 | kg | 0 | 0 | 199.51 | + | 199.51 | kg
1F-CR3I | XL-001F | Nồng độ Cr2O3 三價鉻 | % | 6~10 | (8±0.5) | 8 | 0 | -1.0461 | 52.015075 | + | 52.015075 | L | 0 | -1.0461 | 52.015075 | + | 52.015075 | L | 0 | -1.0461 | 52.015075 | + | 52.015075 | L | 0 | -1.0461 | 52.015075 | + | 52.015075 | L | 0 | -1.0461 | 52.015075 | + | 52.015075 | L | 0 | -1.0461 | 52.015075 | + | 52.015075 | L
1F-CR3IPH | XL-001F | PH | pH | 2~2.5 | (2.3±0.1 ) | 0 |  | 0 | [5 empty] | 0 | [5 empty] | 0 | [5 empty] | 0 | [5 empty] | 0 | [5 empty] | 0
1F-HCL1 | XL-001F | Nồng độ acid đặc 鹽酸 濃度 | %V/V | 30~60 | (45±5) | 45% | 0 | 0% | 954.9 | + | 954.9 | L | 0 | 0% | 954.9 | + | 954.9 | L | 0 | 0% | 954.9 | + | 954.9 | L | 0 | 0% | 954.9 | + | 954.9 | L | 0 | 0% | 954.9 | + | 954.9 | L | 0 | 0% | 954.9 | + | 954.9 | L
1F-HCL2 | XL-001F | Nồng độ acid loãng 稀酸 濃度 | %V/V | 15~30 | (22±5 ) | 22% | 0 | 0% | 134.64 | + | 134.64 | L | 0 | 0% | 134.64 | + | 134.64 | L | 0 | 0% | 134.64 | + | 134.64 | L | 0 | 0% | 134.64 | + | 134.64 | L | 0 | 0% | 134.64 | + | 134.64 | L | 0 | 0% | 134.64 | + | 134.64 | L
1F-HCL3 | XL-001F | Nồng độ HCl hoạt hóa 稀酸活化 濃度 | %V/V | 5~15 | (10±3) | 10% | 0 | 0% | 57.5 | + | 57.5 | L | 0 | 0% | 57.5 | + | 57.5 | L | 0 | 0% | 57.5 | + | 57.5 | L | 0 | 0% | 57.5 | + | 57.5 | L | 0 | 0% | 57.5 | + | 57.5 | L | 0 | 0% | 57.5 | + | 57.5 | L
1F-HNO3 | XL-001F | Nồng độ HNO3 硝酸濃度 | % | 0.5~1.5 | (1±0.2) | 1% | 0 | 0% | 8.153846 | + | 8.153846 | L | 0 | 0% | 8.153846 | + | 8.153846 | L | 0 | 0% | 8.153846 | + | 8.153846 | L | 0 | 0% | 8.153846 | + | 8.153846 | L | 0 | 0% | 8.153846 | + | 8.153846 | L | 0 | 0% | 8.153846 | + | 8.153846 | L
1F-CR3K | XL-001F | Nồng độ Cr2O3 （K) 三價鉻 FINIDIP 124 | % | 5~8 | (6±0.5) | 6 | 0 | 1.1 | 29.65789 | + | 29.65789 | L | 0 | 1.1 | 29.65789 | + | 29.65789 | L | 0 | 1.1 | 29.65789 | + | 29.65789 | L | 0 | 1.1 | 29.65789 | + | 29.65789 | L | 0 | 1.1 | 29.65789 | + | 29.65789 | L | 0 | 1.1 | 29.65789 | + | 29.65789 | L
1F-CR3KPH | XL-001F | PH | pH | 1.8~2.4 | (2.1±0.1 ) |  |  | 0 | [5 empty] | 0 | [5 empty] | 0 | [5 empty] | 0 | [5 empty] | 0 | [5 empty] | 0
Hạng mục kiểm tra nhiệt độ 檢查溫度
MÃ | MÃ MÁY | Hạng mục kiểm tra nhiệt độ 溫度檢查項目 | nhiệt độ 溫度 | Phạm vi kiểm soát 範圍值 | Giới hạn kiểm soát 管控值 |  |  | Nhiệt kế 温度計 |  |  | Nhiệt tự động 自動温控 |  |  | Nhiệt kế 温度計 |  |  | Nhiệt tự động 自動温控 |  |  | Nhiệt kế 温度計 |  |  | Nhiệt tự động 自動温控 |  |  | Nhiệt kế 温度計 |  |  | Nhiệt tự động 自動温控 |  |  | Nhiệt kế 温度計 |  |  | Nhiệt tự động 自動温控 |  |  | Nhiệt kế 温度計 |  |  | Nhiệt tự động 自動温控
1F-TEMXB1 | XL-001F | Nhiệt độ xà bông nóng (1) 熱脫脂溫度(1) | 0C | 50~70 | (60±3)
1F-TEMXB2 | XL-001F | Nhiệt độ xà bông nóng (2) 熱脫脂溫度(2) | 0C | 50~70 | (60±3)
1F-TEMDG1 | XL-001F | Nhiệt độ điện giải (1) 電解1 溫度 | 0C | 50~70 | (60±3)
1F-TEMDG2 | XL-001F | Nhiệt độ điện giải (2) 電解 2 溫度 | 0C | 50~70 | (60±3)
1F-TEMBX | XL-001F | Nhiệt độ bồn xi 鍍鋅槽溫度 | 0C | 22~30 | (24±1)
1F-TEMCR3I | XL-001F | Nhiệt độ bồn màu Cr2O3 三價鉻 溫度 | 0C | 30-38 | (34±2)
1F-TEMH2O | XL-001F | Nhiệt độ bồn nước nóng 熱水溫度 | 0C | 55~65 | (60±3)
1F-TEMSAY | XL-001F | Sấy khô 烘乾 | 0C | 65~75 | (70±3) |  |  | \ | [5 empty] | \ | [5 empty] | \ | [5 empty] | \ | [5 empty] | \ | [5 empty] | \
Hạng mục kiểm tra bơm thuốc tự động 藥液自動添加
1F-MEM | XL-001F | 開缸劑 250 Base | ml/1000AH | 100-200 | 100-200
1F-BONG | XL-001F | 光亮劑 250 Brightener | ml/1000AH | 20-50 | 20-50
生產線別：無氰鹼吊電C線 (XT-000C) | [5 empty] | Kết quả kiểm tra 檢查結果 | [25 empty] | 生產線別：無氰鹼吊電C線 (XT-000C)
[6 empty] | tiêu chuẩn khống chế để bổ sung |  | 6:15 | [5 empty] | 10:15 | [5 empty] | 14:15 | [5 empty] | 18:15 | [5 empty] | 22:15 | [5 empty] | 02:15
MÃ | MÃ MÁY | Hạng mục kiểm tra nồng độ 化驗檢查項目 | Đơn vị 單位 | Phạm vi kiểm soát 範圍值 | Giới hạn kiểm soát 管控值 |  |  | 濃度 | 補充 BS | 補充 BS |  |  |  | 濃度 | 補充 BS | 補充 BS |  |  |  | 濃度 | 補充 BS | 補充 BS |  |  |  | 濃度 | 補充 BS | 補充 BS |  |  |  | 濃度 | 補充 BS | 補充 BS |  |  |  | 濃度 | 補充 BS | 補充 BS
XT-XB1 | XT-000C | Xà bông 脫脂 (2,3,4) | g/L | 40~60 | (50±5) | 50 | 8.1 | 52.569 | -39.863173 | + | 0 | kg | 8.05 | 52.2445 | -34.8279065 | + | 0 | kg | 8.2 | 52 | -31.034 | + | 0 | kg | 8 | 51.92 | -29.79264 | + | 0 | kg | 0 | 51.6 | -24.8272 | + | 0 | kg | 8 | 51 | -15.517 | + | 0 | kg
XT-XB2 | XT-000C | Xà bông 脫脂 (5,6) | g/L | 40~60 | (50±5) | 50 | 8.4 | 54.516 | -51.8211 | + | 0 | kg | 8.35 | 54.1915 | -48.0974625 | + | 0 | kg | 8.45 | 54 | -45.9 | + | 0 | kg | 8.3 | 53.867 | -44.373825 | + | 0 | kg | 0 | 53 | -34.425 | + | 0 | kg | 8.4 | 52.6 | -29.835 | + | 0 | kg
XT-DG1 | XT-000C | Điện giải 電解 (8) | g/L | 50~70 | (60±5) | 60 | 13.6 | 62.832 | -23.2224 | + | 0 | kg | 13.5 | 62.37 | -19.434 | + | 0 | kg | 13.5 | 62 | -16.4 | + | 0 | kg | 13.3 | 61.446 | -11.8572 | + | 0 | kg | 0 | 61 | -8.2 | + | 0 | kg | 13.2 | 60.5 | -4.1 | + | 0 | kg
XT-DG2 | XT-000C | Điện giải 電解 (20,21) | g/L | 50~70 | (60±5) | 60 | 14 | 64 | -34.672 | + | 0 | kg | 13.95 | 64.449 | -38.563932 | + | 0 | kg | 14 | 64 | -34.672 | + | 0 | kg | 13.7 | 63.294 | -28.552392 | + | 0 | kg | 0 | 62.5 | -21.67 | + | 0 | kg | 13.7 | 62 | -17.336 | + | 0 | kg
XT-NAOH | XT-000C | NaOH (26-37) 氫氧化鈉 | g/L | 135~ 145 | (140±5) | 140 | 17.7 | 141.6 | -84.9056 | + | 0 | kg | 17.5 | 140 | 0 | + | 0 | kg | 17.5 | 140 | 0 | + | 0 | kg | 17.7 | 141.6 | -84.9056 | + | 0 | kg | 0 | 140.8 | -42.4528 | + | 0 | kg | 17.7 | 140 | 0 | + | 0 | kg
XT-ZN | XT-000C | Zn 鋅 (26-37) (1 pcs Zn=25kg) | g/L | 6~8 | (7±0.5) | 7 | 6.6 | 7.5 | -26.533 | + | 0 | kg | 6.45 | 7.5 | -26.533 | + | 0 | kg | 6.55 | 7.4 | -21.2264 | + | 0 | kg | 6.6 | 7.3 | -15.9198 | + | 0 | kg | 0 | 7.3 | -15.9198 | + | 0 | kg | 6.5 | 7.2 | -10.6132 | + | 0 | kg
XT-CR3I | XT-000C | Nồng độ Cr2O3 三價鉻(46) LANTHANE 318 (HALO) | % | 5~8 | (6±0.5) | 6 | 17.4 | 6.32628 | -10.963008 | + | 0 | L | 17.8 | 6.3 | -10.08 | + | 0 | L | 19 | 6.2 | -6.72 | + | 0 | L | 18.3 | 6.1 | -3.36 | + | 0 | L | 0 | 6 | 0 | + | 0 | L | 18.4 | 6.1 | -3.36 | + | 0 | L
XT-CR3IPH | XT-000C | PH | pH | 2.0~2.4 | (2.2±0.2 ) | 0 |  | 2.2 | [5 empty] | 2.22 | [5 empty] | 2.2 | [5 empty] | 2.3 | [5 empty] | 2.23 | [5 empty] | 2.37
XT-HCL1 | XT-000C | Nồng độ acid đặc (13,14) 鹽酸 濃度 | %V/V | 40~50 | (45±5) | 45% | 2 | 45.62% | -16.16106 | + | 0 | L | 2.02 | 46.08% | -27.95863 | + | 0 | L | 2.04 | 46.54% | -39.7562 | + | 0 | L | 2.06 | 46% | -25.85769 | + | 0 | L | 0 | 45.6% | -15.51462 | + | 0 | L | 2.02 | 45% | 0 | + | 0 | L
XT-HCL2 | XT-000C | Nồng độ acid đặc (15,16,17) 鹽酸 濃度 | %V/V | 40~50 | (45±5) | 45% | 2.04 | 46.54% | -62.14457 | + | 0 | L | 2.04 | 46.54% | -62.14457 | + | 0 | L | 2.02 | 46.08% | -43.70329 | + | 0 | L | 2.1 | 45.6% | -24.25154 | + | 0 | L | 0 | 45.3% | -12.12577 | + | 0 | L | 2.08 | 45% | 0 | + | 0 | L
XT-HCL3 | XT-000C | Nồng độ acid loãng (12) 稀酸 濃度 | %V/V | 20~40 | (30±5) | 30% | 1.28 | 29.2% | 8.921379 | + | 8.921379 | L | 1.3 | 31% | -11.15172 | + | 0 | L | 1.32 | 30.6% | -6.691034 | + | 0 | L | 1.32 | 30.11% | -1.254569 | + | 0 | L | 0 | 29.6% | 4.46069 | + | 4.46069 | L | 1.28 | 31% | -11.15172 | + | 0 | L
XT-HNO3 | XT-000C | Nồng độ HNO3 (42) 硝酸濃度 | %V/V | 0.5~1.5 | (1±0.4) | 1% | 0.54 | 1.047% | -1.3179456 | + | 0 | L | 0.48 | 0.9306% | 1.9484928 | + | 1.9484928 | L | 0.46 | 0.8918% | 3.0373056 | + | 3.0373056 | L | 0.58 | 1.124% | -3.4955712 | + | 0 | L | 0 | 1% | 0 | + | 0 | L | 0.5 | 0.9694% | 0.4776 | + | 0.4776 | L
XT-CR3K | XT-000C | Cr2O3 （K) (49) 三價鉻 | % | 3~9 | (6±1) | 6 | 8.3 | 6.64 | -23.96268 | + | 0 | L | 0 | 0 | 224.6501 | + | 224.6501 | L | 0 | 0 | 224.6501 | + | 224.6501 | L | 8.2 | 6.56 | -20.96734 | + | 0 | L | 0 | 0 | 224.6501 | + | 224.6501 | L | 0 | 0 | 224.6501 | + | 224.6501 | L
XT-CR3KPH | XT-000C | PH | pH | 1.8~2.4 | (2.0±0.1) | 0 |  | 2 | [5 empty] | 0 | [5 empty] | 0 | [5 empty] | 2.03 | [5 empty] | 0 | [5 empty] | 0
|  | Nồng độ Cr2O3 三價鉻( JASCO 45) | % | 8~16 % | (12±2%) | 12 | 0 | 12.2 | -6.72 | + | 0 | L | 0 | 12.1 | -3.36 | + | 0 | L | 0 | 12 | 0 | + | 0 | L | 0 | 11.8 | 6.72 | + | 6.72 | L | 0 | 12.6 | -20.16 | + | 0 | L | 0 | 12.3 | -10.08 | + | 0 | L
|  | PH | pH | 1.8~2.4 | (2.0 ±0.2 ) | 0 |  | 2.05 | [5 empty] | 2 | [5 empty] | 2.1 | [5 empty] | 2.12 | [5 empty] | 2.15 | [5 empty] | 2.16
XTNI-ZN | XT-000C | Zn-Niken Plating- Zn | g/L | 5~6 | (5.5± 0.5L) | 5.5 | 4.05 | 5.265 | 1.88 | + | 1.88 | kg | 0 | [5 empty] | 4.15 | 5.395 | 0.84 | + | 0.84 | kg | 4.3 | 5.59 | -0.72 | + | 0 | kg | [6 empty] | 4.1 | 5.33 | 1.36 | + | 1.36 | kg
XTNI-NI | XT-000C | Zn-Niken Plating- Ni | g/L | 1.7~1.9g/L (1.8 ± 0.1g/L) | 1.7~1.9g/L (1.8 ± 0.1g/L) | 1.8 | 0 | 0 | 14.4 | + | 14.4 | L | 0 | [5 empty] | 0 | 0 | 14.4 | + | 14.4 | L | 0 | 0 | 14.4 | + | 14.4 | L | [6 empty] | 0 | 0 | 14.4 | + | 14.4 | L
XTNI-NAOH | XT-000C | Zn-Niken Plating- NaOH | g/L | 120~130 | (125 ± 5) | 125 | 15.4 | 123.2 | 14.4 | + | 14.4 | kg | 0 | [5 empty] | 15.3 | 122.4 | 20.8 | + | 20.8 | kg | 15.5 | 124 | 8 | + | 8 | kg | [6 empty] | 15.5 | 124 | 8 | + | 8 | kg
XTNI-HT | XT-000C | Zn-Niken Plating- 208HT | g/L | 125~135g/L (130g/L) | 125~135g/L (130g/L) | 130 | 0 | -4.45 | 1075.6 | + | 1075.6 | L | 0 | [5 empty] | 0 | -4.45 | 1075.6 | + | 1075.6 | L | 0 | -4.45 | 1075.6 | + | 1075.6 | L | [6 empty] | 0 | -4.45 | 1075.6 | + | 1075.6 | L
XTNI-CR3PH | XT-000C | Cr2O3 三價鉻Ni- PH | PH | 3.0-4.5 | (4.3±0.2) | 0 |  | 4 | [11 empty] | 3.78 | [5 empty] | 3.92 | [11 empty] | 3.8
Hạng mục kiểm tra nhiệt độ 檢查溫度
MÃ | MÃ MÁY | Hạng mục kiểm tra nhiệt độ 溫度檢查項目 | nhiệt độ 溫度 | Phạm vi kiểm soát 範圍值 | Giới hạn kiểm soát 管控值 |  |  | Nhiệt kế 温度計 |  |  | Nhiệt tự động 自動温控 |  |  | Nhiệt kế 温度計 |  |  | Nhiệt tự động 自動温控 |  |  | Nhiệt kế 温度計 |  |  | Nhiệt tự động 自動温控 |  |  | Nhiệt kế 温度計 |  |  | Nhiệt tự động 自動温控 |  |  | Nhiệt kế 温度計 |  |  | Nhiệt tự động 自動温控 |  |  | Nhiệt kế 温度計 |  |  | Nhiệt tự động 自動温控
XT-TEMXB1 | XT-000C | Nhiệt độ xà bông nóng (1) 熱脫脂溫度(1) | 0C | 65~75 | (70±3) |  |  | 71 |  |  | 70 |  |  | 70 |  |  | 69 |  |  | 69 |  |  | 68 |  |  | 70 |  |  | 69 | [8 empty] | 70 |  |  | 69
XT-TEMXB2 | XT-000C | Nhiệt độ xà bông nóng (2) 熱脫脂溫度(2) | 0C | 65~75 | (70±3) |  |  | 69 |  |  | 68 |  |  | 69 |  |  | 68 |  |  | 70 |  |  | 69 |  |  | 70 |  |  | 69 | [8 empty] | 70 |  |  | 69
XT-TEMDG1 | XT-000C | Nhiệt độ điện giải (1) 電解1 溫度 | 0C | 60~70 | (65±3) |  |  | 65 |  |  | 64 |  |  | 65 |  |  | 64 |  |  | 65 |  |  | 65 |  |  | 65 |  |  | 64 | [8 empty] | 65 |  |  | 64
XT-TEMDG2 | XT-000C | Nhiệt độ điện giải (2) 電解 2 溫度 | 0C | 60~70 | (65±3) |  |  | 65 |  |  | 64 |  |  | 64 |  |  | 64 |  |  | 65 |  |  | 64 |  |  | 65 |  |  | 64 | [8 empty] | 65 |  |  | 64
XT-TEMBX | XT-000C | Nhiệt độ bồn xi 鍍鋅槽溫度 | 0C | 24~26 | (25) |  |  | 25 |  |  | 24 |  |  | 26 |  |  | 25 |  |  | 25 |  |  | 24 |  |  | 25 |  |  | 24 | [8 empty] | 25 |  |  | 24
XT-TEMCR3I | XT-000C | Nhiệt độ bồn màu Cr2O3 三價鉻 溫度 HALO | 0C | 34~36 | (35±1) |  |  | 36 |  |  | 35 |  |  | 35 |  |  | 34 |  |  | 35 |  |  | 34 |  |  | 35 |  |  | 34 | [8 empty] | 35 |  |  | 34
XT-TEMH2O | XT-000C | Nhiệt độ bồn nước nóng 熱水溫度 | 0C | 55~65 | (60±3) |  |  | 61 |  |  | 60 |  |  | 63 |  |  | 62 |  |  | 57 |  |  | 56 |  |  | 61 |  |  | 60 | [8 empty] | 59 |  |  | 58
XT-TEMSAY | XT-000C | Sấy khô 烘乾 | 0C | 65~75 | (70±3) |  |  | \ |  |  | 69 |  |  | \ |  |  | 70 |  |  | \ |  |  | 69 |  |  | \ |  |  | 69 |  |  | \ | [5 empty] | \ |  |  | 69
|  | Nhiệt độ sóng siêu âm 超音波水洗槽 (23) | 0C | 40~60 | (50±10)
|  | Nhiệt độ nước nóng siêm âm 超音波熱水洗槽(39) | 0C | 50~70 | (60±5)
|  | Nhiệt độ bồn màu Cr2O3 (K) 三價鉻 溫度 | 0C | 20~30 | 20~30 |  |  | 26 |  |  | 27 | [14 empty] | 28 |  |  | 27
|  | Nhiệt độ bồn màu Cr2O3 三價鉻 溫度 JASCO | 0C | 35~45 | (40±3)
XTNI-TEMBX | XT-000C | Nhiệt độ bồn xi Zn-Niken Zn-Niken 鍍鋅槽溫度 | 0C | 24~28 | (26±2) |  |  | 24 |  |  | 23 | [8 empty] | 25 |  |  | 24 |  |  | 25 |  |  | 24 | [8 empty] | 25 |  |  | 24
XTNI-TEMSIEUAM | XT-000C | Nhiệt độ nước nóng siêm âm 超音波熱水洗槽(39) | 0C | 40~60 | (50±10) |  |  | 56 |  |  | 55 | [8 empty] | 55 |  |  | 56 |  |  | 57 |  |  | 56 | [8 empty] | 58 |  |  | 57
XT-TEMCR3NI | XT-000C | Nhiệt độ bồn màu Cr2O3 (Niken) 三價鉻 溫度 | 0C | 20~30 | (25±5) |  |  | 28 |  |  | 29 | [8 empty] | 28 |  |  | 29 |  |  | 30 |  |  | 29 | [8 empty] | 30 |  |  | 29
Hạng mục kiểm tra bơm thuốc tự động 藥液自動添加
XT-BONG | XT-000C | chất bóng (250 brightener) 光亮劑 | ml/KAH | 30~50 (40) | 30~50 (40) |  |  | 50 | [5 empty] | 49 | [5 empty] | 48 | [5 empty] | 49 | [11 empty] | 48
XT-MEM | XT-000C | chất mềm (250 base) 開缸劑 | ml/KAH | 160~220 (180) | 160~220 (180) |  |  | 170 | [5 empty] | 170 | [5 empty] | 180 | [5 empty] | 175 | [11 empty] | 170
15/5/2023
|  | Hạng mục kiểm tra nồng độ 化驗檢查項目 | Đơn vị 單位 | Phạm vi kiểm soát 範圍值 | Giới hạn kiểm soát 管控值 |  |  | 6:15 | [5 empty] | 14:15 | [5 empty] | 18:15 | [5 empty] | 02:15
[8 empty] | 濃度 | 補充 BS | 補充 BS |  |  |  | 濃度 | 補充 BS | 補充 BS |  |  |  | 濃度 | 補充 BS | 補充 BS |  |  |  | 濃度 | 補充 BS | 補充 BS
|  | Zn-Niken Plating- Zn | g/L | 5~6 | (5.5± 0.5L) |  |  | 5.265 | 1.88 | + | 1.88 | kg |  | 5.395 | 0.84 | + | 0.84 | kg | #REF! | 5.59 | -0.72 | + | 0 | kg |  | 5.33 |  |  | 1.36 | kg
1.7~1.9g/L (1.8 ± 0.1g/L)
|  | Zn-Niken Plating- NaOH | g/L | 120~130 | (125 ± 5) |  |  | 123.2 | -971.2 | + | 14.4 | kg |  | 122.4 |  |  | 20.8 | kg |  | 124 |  |  | 8 | kg |  | 124 |  |  | 8 | kg
125~135g/L (130g/L)
|  | Cr2O3 三價鉻Ni- PH | PH | 3.0-4.5 | (4.3±0.2) |  |  | 4 | 968 |  |  |  |  | 3.78 | [5 empty] | 3.92 | [5 empty] | 3.8
|  | Hạng mục kiểm tra nhiệt độ 溫度檢查項目 | nhiệt độ 溫度 | Phạm vi kiểm soát 範圍值 | Giới hạn kiểm soát 管控值 |  |  | Nhiệt kế 温度計 |  |  | Nhiệt tự động 自動温控 |  |  | Nhiệt kế 温度計 |  |  | Nhiệt tự động 自動温控 |  |  | Nhiệt kế 温度計 |  |  | Nhiệt tự động 自動温控 |  |  | Nhiệt kế 温度計 |  |  | Nhiệt tự động 自動温控
|  | Nhiệt độ bồn xi Zn-Niken Zn-Niken 鍍鋅槽溫度 | 0C | 24~28 | (26±2) |  |  | 24 |  |  | 23 |  |  | 25 |  |  | 24 |  |  | 25 |  |  | 24 |  |  | 25 |  |  | 24
|  | Nhiệt độ nước nóng siêm âm 超音波熱水洗槽 | 0C | 40~60 | (50±10) |  |  | 56 |  |  | 55 |  |  | 55 |  |  | 56 |  |  | 57 |  |  | 56 |  |  | 58 |  |  | 57
|  | Nhiệt độ bồn màu Cr2O3 (Niken) 三價鉻 溫度 | 0C | 20~30 | (25±5) |  |  | 28 |  |  | 29 |  |  | 28 |  |  | 29 |  |  | 30 |  |  | 29 |  |  | 30 |  |  | 29
TRO VE MENU
TRO VE MENU
TRO VE MENU
TRO VE MENU
TRO VE MENU
TRO VE MENU
TRO VE MENU
TRO VE MENU

## 1. XL-1E kh
錩新科技股份有限公司 CX TECHNOLOGY CORPORATION
BÁO CÁO KẾT QUẢ HÓA NGHIỆM HÀNG NGÀY XL-001E 表面處理生產製程管控記錄表 | [24 empty] | Lập biểu 作成 |  | Xác nhận 確認
| XL-001E |  |  |  |  | 15/5/2023 |  | 15/5/2023 | [16 empty] | Trang |  | Yen
NO | Hạng mục kiểm tra nồng dộ 化驗檢查項目 |  |  |  | Đơn vị 單位 | Phạm vi kiểm soát 範圍值 | Giới hạn kiểm soát 管控值 | 6:15 |  |  |  | KQ bổ sung sau 1H |  | 10:15 |  |  |  | KQ bổ sung sau 1H |  | 14:15 |  |  |  | KQ bổ sung sau 1H |  |  |  | Mã số văn kiện 文件編號
[8 empty] | 濃度 | 補充 BS |  |  | 濃度 | 補充 BS | 濃度 | 補充 BS |  |  | 濃度 | 補充 BS | 濃度 | 補充 BS |  |  | 濃度 | 補充 BS |  |  | Q3-CXVN -PC01-
1 | Xà bông (1) 脫脂 |  | NaOH |  | g/L | 25~35 | (30±2) | [12 empty] | 31.6 | + | 0 | kg |  |  |  |  | IS06
|  |  | CleanA 840ml/NaOH 25kg |  | ml/L | 按NaOH添加數據添加 | [14 empty] | + | 0 | L
|  |  | CleanB 8400ml/NaOH 25kg |  | ml/L | 按NaOH添加數據添加 | [14 empty] | + | 0 | L
2 | Xà bông (2) 脫脂 |  | NaOH |  | g/L | 25~35 | (30±2) | [12 empty] | 32 | + | 0 | kg |  |  |  |  | IS06
|  |  | CleanA 840ml/NaOH 25kg |  | ml/L | 按NaOH添加數據添加 | [14 empty] | + | 0 | L
|  |  | CleanB 8400ml/NaOH 25kg |  | ml/L | 按NaOH添加數據添加 | [14 empty] | + | 0 | L
3 | Điện giải(1) 電解 |  | NaOH |  | g/L | 60~80 | (70±10) | [12 empty] | 68.4 | + | 1.8496 | kg | 69.8 | + | 0.2312 | kg | IS06
|  |  | CleanB 7.5L/NaOH 25kg |  | ml/L | 按NaOH添加數據添加 | [14 empty] | + | 0.55488 | L
4 | Điện giải (2) 電解 |  | NaOH |  | g/L | 60~80 | (70±10) | [12 empty] | 69.2 | + | 1.1672 | kg | 70.1 | + | -0.1459 | kg | IS06
|  |  | CleanB 7.5L/NaOH 25kg |  | ml/L | 按NaOH添加數據添加 | [14 empty] | + | 0.35016 | L |  | + | -0.04377 | L
5 | Nồng độ NaOH 氫氧化鈉 |  |  |  | g/L | 130 - 150 | (140±5L) | [12 empty] | 142.4 | + | 0 | kg |  |  |  |  | IS08
| Nồng độ Zn 鋅 (1 pcs Zn=25kg) |  |  |  | g/L | 7~12 | (9g±1) | [12 empty] | 10 | + | 0 | kg |  |  |  |  | IS07
6 | Nồng độ Cr2O3 三價鉻 |  |  |  | % | 12~18 | (14±2) | [12 empty] | 14.2 | + | 0 | L |  |  |  |  | IS05
[5 empty] | pH | 1.6~2.2 | (1.8±0.1 ) | [12 empty] | 1.8 |  | 0
7 | Nồng độ acid đặc 鹽酸 濃度 |  |  |  | %V/V | 30~60 | (45±5) | [12 empty] | 46.77% | + | 0 | L |  |  |  |  | IS04
8 | Nồng độ acid loãng 稀酸 濃度 |  |  |  | %V/V | 15~30 | (22±5) | [12 empty] | 25.09% | + | 0 | L |  |  |  |  | IS04
9 | Nồng độ HCL hoạt hóa 稀酸活化 濃度 |  |  |  | %V/V | 5~15 | (10±3) | [12 empty] | 8.897% | + | 6.34296875 | L | 10.2% | + | -1.15 | L | IS15
10 | Nồng độ HNO3 硝酸濃度 |  |  |  | % | 0.5~1.5 | (1±0.4) | [12 empty] | 1.26% | + | 0 | L |  |  |  |  | IS15
Hạng mục kiểm tra nhiệt độ 檢查溫度
NO | Hạng mục kiểm tra nhiệt độ 溫度檢查項目 |  |  |  | nhiệt độ 溫度 | Phạm vi kiểm soát 範圍值 | Giới hạn kiểm soát 管控值 | Nhiệt kế 温度計 |  | Nhiệt tự động 自動温控 |  |  |  | Nhiệt kế 温度計 |  | Nhiệt tự động 自動温控 |  |  |  | Nhiệt kế 温度計 |  | Nhiệt tự động 自動温控
1 | Nhiệt độ xà bông nóng (1) 熱脫脂溫度(1) |  |  |  | 0C | 50~70ºC | (60±5) | [12 empty] | 64 |  | 63
2 | Nhiệt độ xà bông nóng (2) 熱脫脂溫度(2) | Nhiệt độ xà bông nóng (2) 熱脫脂溫度(2) | Nhiệt độ xà bông nóng (2) 熱脫脂溫度(2) | Nhiệt độ xà bông nóng (2) 熱脫脂溫度(2) | 0C | 50~70ºC | (60±5) | [12 empty] | 65 |  | 64
3 | Nhiệt độ điện giải (1) 電解1 溫度 | Nhiệt độ điện giải (1) 電解1 溫度 | Nhiệt độ điện giải (1) 電解1 溫度 | Nhiệt độ điện giải (1) 電解1 溫度 | 0C | 50~60 | (55±3) | [12 empty] | 55 |  | 54
4 | Nhiệt độ điện giải (2) 電解 2 溫度 | Nhiệt độ điện giải (2) 電解 2 溫度 | Nhiệt độ điện giải (2) 電解 2 溫度 | Nhiệt độ điện giải (2) 電解 2 溫度 | 0C | 50~60 | (55±3) | [12 empty] | 54 |  | 54
5 | Nhiệt độ bồn xi 鍍鋅槽溫度 | Nhiệt độ bồn xi 鍍鋅槽溫度 | Nhiệt độ bồn xi 鍍鋅槽溫度 | Nhiệt độ bồn xi 鍍鋅槽溫度 | 0C | 20~35ºC | (28±3) | [12 empty] | 26 |  | 25
6 | Nhiệt độ bồn màu Cr2O3 三價鉻 溫度 | Nhiệt độ bồn màu Cr2O3 三價鉻 溫度 | Nhiệt độ bồn màu Cr2O3 三價鉻 溫度 | Nhiệt độ bồn màu Cr2O3 三價鉻 溫度 | 0C | 35-45 | (40±3) | [12 empty] | 42 |  | 41
7 | Nhiệt độ bồn nước nóng 熱水溫度 | Nhiệt độ bồn nước nóng 熱水溫度 | Nhiệt độ bồn nước nóng 熱水溫度 | Nhiệt độ bồn nước nóng 熱水溫度 | 0C | 50~60ºC (55±3OC) | (55±3) | [12 empty] | 56 |  | 55
8 | Sấy khô 烘乾 | Sấy khô 烘乾 | Sấy khô 烘乾 | Sấy khô 烘乾 | 0C | 65~75 | (70±3) | [12 empty] | \ |  | 72
Hạng mục kiểm tra bơm thuốc tự động 藥液自動添加
NO | Hạng mục bơm thuốc 自動添加檢查項目 |  |  |  | Đơn vị 單位 | Phạm vi kiểm soát 範圍值 | Giới hạn kiểm soát 管控值 | Lượng bơm 添加量 | [5 empty] | Lượng bơm 添加量 | [5 empty] | Lượng bơm 添加量
1 | chất mềm (merlin starer) 開缸劑 |  |  |  | ml/KAH | 300-360 | 300-360 | [12 empty] | 320
2 | chất bóng (merlin brightener) 光亮劑 |  |  |  | ml/KAH | 30-50 | 30-50 | [12 empty] | 42
錩新科技股份有限公司 CX TECHNOLOGY CORPORATION
BÁO CÁO KẾT QUẢ HÓA NGHIỆM HÀNG NGÀY XL-001E 表面處理生產製程管控記錄表 | [24 empty] | Lập biểu 作成 |  | Xác nhận 確認
| XL-001E | [6 empty] | 15/5/2023 | [16 empty] | L.Yen |  | Yen
NO | Hạng mục kiểm tra nồng dộ 化驗檢查項目 |  |  |  | Đơn vị 單位 | Phạm vi kiểm soát 範圍值 | Giới hạn kiểm soát 管控值 | 18:15 |  |  |  | KQ bổ sung sau 1H |  | 22:15 |  |  |  | KQ bổ sung sau 1H |  | 2:15 |  |  |  | KQ bổ sung sau 1H |  |  |  | Mã số văn kiện 文件編號
[8 empty] | 濃度 | 補充 BS |  |  | 濃度 | 補充 BS | 濃度 | 補充 BS |  |  | 濃度 | 補充 BS | 濃度 | 補充 BS |  |  | 濃度 | 補充 BS |  |  | Q3-CXVN -PC01-
1 | Xà bông (1) 脫脂 |  | NaOH |  | g/L | 25~35 | (30±2) | 31.2 | + | 0 | kg |  |  | 30.6 | + | 0 | kg |  |  | 30 | + | 0 | kg |  |  |  |  | IS06
|  |  | CleanA 840ml/NaOH 25kg |  | ml/L | 按NaOH添加數據添加 |  |  | + | 0 | L |  |  |  | + | 0 | L |  |  |  | + | 0 | L
|  |  | CleanB 8400ml/NaOH 25kg |  | ml/L | 按NaOH添加數據添加 |  |  | + | 0 | L |  |  |  | + | 0 | L |  |  |  | + | 0 | L
2 | Xà bông (2) 脫脂 |  | NaOH |  | g/L | 25~35 | (30±2) | 32 | + | 0 | kg |  |  | 31.6 | + | 0 | kg |  |  | 31 | + | 0 | kg |  |  |  |  | IS06
|  |  | CleanA 840ml/NaOH 25kg |  | ml/L | 按NaOH添加數據添加 |  |  | + | 0 | L |  |  |  | + | 0 | L |  |  |  | + | 0 | L
|  |  | CleanB 8400ml/NaOH 25kg |  | ml/L | 按NaOH添加數據添加 |  |  | + | 0 | L |  |  |  | + | 0 | L |  |  |  | + | 0 | L
3 | Điện giải(1) 電解 |  | NaOH |  | g/L | 60~80 | (70±10) | 72 | + | 0 | kg |  |  | 71.6 | + | 0 | kg |  |  | 65.2 | + | 5.5488 | kg | 70.3 |  |  |  | IS06
|  |  | CleanB 7.5L/NaOH 25kg |  | ml/L | 按NaOH添加數據添加 |  |  | + | 0 | L |  |  |  | + | 0 | L |  |  |  | + | 1.66464 | L
4 | Điện giải (2) 電解 |  | NaOH |  | g/L | 60~80 | (70±10) | 73 | + | 0 | kg |  |  | 72.5 | + | 0 | kg |  |  | 70 | + | 0 | kg |  |  |  |  | IS06
|  |  | CleanB 7.5L/NaOH 25kg |  | ml/L | 按NaOH添加數據添加 |  |  | + | 0 | L |  |  |  | + | 0 | L |  |  |  | + | 0 | L
5 | Nồng độ NaOH 氫氧化鈉 |  |  |  | g/L | 130 - 150 | (140±5L) | 142.4 | + | 0 | kg |  |  | 141.6 | + | 0 | kg |  |  | 141 | + | 0 | kg |  |  |  |  | IS08
| Nồng độ Zn 鋅 (1 pcs Zn=25kg) |  |  |  | g/L | 7~12 | (9g±1) | 9.9 | + | 0 | kg |  |  | 9.8 | + | 0 | kg |  |  | 9.7 | + | 0 | kg |  |  |  |  | IS07
6 | Nồng độ Cr2O3 三價鉻 |  |  |  | % | 12~18 | (14±2) | 13.38129 | + | 3.557554 | L | 14 |  | 14.3 | + | 0 | L |  |  | 14 | + | 0 | L |  |  |  |  | IS05
[5 empty] | pH | 1.6~2.2 | (1.8±0.1 ) | 1.8 |  | 0 |  |  |  | 1.82 |  | 0 |  |  |  | 1.7 |  | 0
7 | Nồng độ acid đặc 鹽酸 濃度 |  |  |  | %V/V | 30~60 | (45±5) | 46% | + | 0 | L |  |  | 45.6% | + | 0 | L |  |  | 45% | + | 0 | L |  |  |  |  | IS04
8 | Nồng độ acid loãng 稀酸 濃度 |  |  |  | %V/V | 15~30 | (22±5) | 24.3% | + | 0 | L |  |  | 23.3% | + | 0 | L |  |  | 22.3% | + | 0 | L |  |  |  |  | IS04
9 | Nồng độ HCL hoạt hóa 稀酸活化 濃度 |  |  |  | %V/V | 5~15 | (10±3) | 12.3% | + | 0 | L |  |  | 11.6% | + | 0 | L |  |  | 10.72% | + | 0 | L |  |  |  |  | IS15
10 | Nồng độ HNO3 硝酸濃度 |  |  |  | % | 0.5~1.5 | (1±0.4) | 1.285% | + | 0 | L |  |  | 1% | + | 0 | L |  |  | 1.159% | + | 0 | L |  |  |  |  | IS15
Hạng mục kiểm tra nhiệt độ 檢查溫度
NO | Hạng mục kiểm tra nhiệt độ 溫度檢查項目 |  |  |  | nhiệt độ 溫度 | Phạm vi kiểm soát 範圍值 | Giới hạn kiểm soát 管控值 | Nhiệt kế 温度計 |  | Nhiệt tự động 自動温控 |  |  |  | Nhiệt kế 温度計 |  | Nhiệt tự động 自動温控 |  |  |  | Nhiệt kế 温度計 |  | Nhiệt tự động 自動温控
1 | Nhiệt độ xà bông nóng (1) 熱脫脂溫度(1) |  |  |  | 0C | 50~70ºC | (60±5OC) | 63 |  | 62 |  |  |  | 62 |  | 61 |  |  |  | 61 |  | 60
2 | Nhiệt độ xà bông nóng (2) 熱脫脂溫度(2) | Nhiệt độ xà bông nóng (2) 熱脫脂溫度(2) | Nhiệt độ xà bông nóng (2) 熱脫脂溫度(2) | Nhiệt độ xà bông nóng (2) 熱脫脂溫度(2) | 0C | 50~70ºC | (60±5OC) | 62 |  | 61 |  |  |  | 63 |  | 62 |  |  |  | 62 |  | 61
3 | Nhiệt độ điện giải (1) 電解1 溫度 | Nhiệt độ điện giải (1) 電解1 溫度 | Nhiệt độ điện giải (1) 電解1 溫度 | Nhiệt độ điện giải (1) 電解1 溫度 | 0C | 50~60 | (55±3) | 56 |  | 54 |  |  |  | 57 |  | 56 |  |  |  | 57 |  | 56
4 | Nhiệt độ điện giải (2) 電解 2 溫度 | Nhiệt độ điện giải (2) 電解 2 溫度 | Nhiệt độ điện giải (2) 電解 2 溫度 | Nhiệt độ điện giải (2) 電解 2 溫度 | 0C | 50~60 | (55±3) | 55 |  | 54 |  |  |  | 58 |  | 57 |  |  |  | 55 |  | 54
5 | Nhiệt độ bồn xi 鍍鋅槽溫度 | Nhiệt độ bồn xi 鍍鋅槽溫度 | Nhiệt độ bồn xi 鍍鋅槽溫度 | Nhiệt độ bồn xi 鍍鋅槽溫度 | 0C | 20~35ºC | (28±3OC) | 30 |  | 29 |  |  |  | 28 |  | 28 |  |  |  | 31 |  | 30
6 | Nhiệt độ bồn màu Cr2O3 三價鉻 溫度 | Nhiệt độ bồn màu Cr2O3 三價鉻 溫度 | Nhiệt độ bồn màu Cr2O3 三價鉻 溫度 | Nhiệt độ bồn màu Cr2O3 三價鉻 溫度 | 0C | 35-45 | (40±3) | 41 |  | 40 |  |  |  | 41 |  | 40 |  |  |  | 41 |  | 40
7 | Nhiệt độ bồn nước nóng 熱水溫度 | Nhiệt độ bồn nước nóng 熱水溫度 | Nhiệt độ bồn nước nóng 熱水溫度 | Nhiệt độ bồn nước nóng 熱水溫度 | 0C | 50~60ºC | (55±3OC) | 56 |  | 55 |  |  |  | 57 |  | 56 |  |  |  | 58 |  | 57
8 | Sấy khô 烘乾 | Sấy khô 烘乾 | Sấy khô 烘乾 | Sấy khô 烘乾 | 0C | 65~75 | (70±3) | \ |  | 70 |  |  |  | \ |  | 69 |  |  |  | \ |  | 71
Hạng mục kiểm tra bơm thuốc tự động 藥液自動添加
NO | Hạng mục bơm thuốc 自動添加檢查項目 |  |  |  | Đơn vị 單位 | Phạm vi kiểm soát 範圍值 | Giới hạn kiểm soát 管控值 | Lượng bơm 添加量 | [5 empty] | Lượng bơm 添加量 | [5 empty] | Lượng bơm 添加量
1 | chất mềm (merlin starer) 開缸劑 |  |  |  | ml/KAH | 300-360 | 300-360 | 330 | [5 empty] | 325 | [5 empty] | 325
2 | chất bóng (merlin brightener) 光亮劑 |  |  |  | ml/KAH | 30-50 | 30-50 | 39 | [5 empty] | 40 | [5 empty] | 40
TRO VE MENU
TRO VE MENU
TRO VE MENU
TRO VE MENU
TRO VE MENU

## 2. XL-1F kh
錩新科技股份有限公司 CX TECHNOLOGY CORPORATION
BÁO CÁO KẾT QUẢ HÓA NGHIỆM HÀNG NGÀY XL-001F 表面處理生產製程管控記錄表 | [28 empty] | Lập biểu 作成 |  | Xác nhận 確認
| XL-001F | [6 empty] | 15/5/2023 | [20 empty] | Trang |  | Yen
NO | Hạng mục kiểm tra nồng dộ 化驗檢查項目 |  |  |  | Đơn vị 單位 | Phạm vi kiểm soát 範圍值 | Giới hạn kiểm soát 管控值 | 6:15 |  |  |  | KQ bổ sung sau 1H |  |  |  | 10:15 |  |  |  | KQ bổ sung sau 1H |  |  |  | 14:15 |  |  |  | KQ bổ sung sau 1H |  |  |  | Mã số văn kiện 文件編號
[8 empty] | 濃度 | 補充 BS |  |  | 濃度 | 補充 BS |  |  | 濃度 | 補充 BS |  |  | 濃度 | 補充 BS |  |  | 濃度 | 補充 BS |  |  | 濃度 | 補充 BS
1 | Xà bông (1) 脫脂 |  | CT-21A |  | g/L | 60~80 | (70±5) | 0 | + | 188.51 | kg |  | + | 188.51 | kg | 0 | + | 188.51 | kg |  | + | 188.51 | kg | 0 | + | 188.51 | kg |  | + | 188.51 | kg | Q3-CXVN-PC01-IS06
|  |  | CT-21B |  |  | CT-21A: 25kg/CT-21B: 5-10Lit |  |  |  | 56.553 | L |  | + | 56.553 | L |  |  | 56.553 | L |  | + | 56.553 | L |  |  | 56.553 | L |  | + | 56.553 | L
2 | Xà bông (2) 脫脂 |  | CT-21A |  | g/L | 60~80 | (70±5) | 0 | + | 231.35 | kg |  | + | 231.35 | kg | 0 | + | 231.35 | kg |  | + | 231.35 | kg | 0 | + | 231.35 | kg |  | + | 231.35 | kg | Q3-CXVN-PC01-IS06
|  |  | CT-21B |  |  | CT-21A: 25kg/CT-21B: 5-10Lit |  |  |  | 69.405 | L |  | + | 69.405 | L |  |  | 69.405 | L |  | + | 69.405 | L |  |  | 69.405 | L |  | + | 69.405 | L
3 | Điện giải(1) 電解 |  | EC-508A | EC-508A | g/L | 50~70 | (60±5) | 0 | + | 69.36 | kg |  | + | 69.36 | kg | 0 | + | 69.36 | kg |  | + | 69.36 | kg | 0 | + | 69.36 | kg |  | + | 69.36 | kg | Q3-CXVN-PC01-IS06
|  |  | EC-508B | EC-508B |  | EC-508A: 25kg/EC-508B:4-10Lit |  |  |  | 19.4208 | L |  | + | 19.4208 | L |  |  | 19.4208 | L |  | + | 19.4208 | L |  |  | 19.4208 | L |  | + | 19.4208 | L
4 | Điện giải (2) 電解 |  | EC-508A | EC-508A | g/L | 50~70 | (60±5) | 0 | + | 87.54 | kg |  | + | 87.54 | kg | 0 | + | 87.54 | kg |  | + | 87.54 | kg | 0 | + | 87.54 | kg |  | + | 87.54 | kg | Q3-CXVN-PC01-IS06
|  |  | EC-508B | EC-508B |  | EC-508A: 25kg/EC-508B:4-10Lit |  |  |  | 24.5112 | L |  | + | 24.5112 | L |  |  | 24.5112 | L |  | + | 24.5112 | L |  |  | 24.5112 | L |  | + | 24.5112 | L
5 | Nồng độ NaOH 氫氧化鈉 |  |  |  | g/L | 130 - 150 | (140±10) | 0 | + | 2793.14 | kg |  | + | 2793.14 | kg | 0 | + | 2793.14 | kg |  | + | 2793.14 | kg | 0 | + | 2793.14 | kg |  | + | 2793.14 | kg | Q3-CXVN-PC01-IS08
6 | Nồng độ Zn 鋅 (1 pcs Zn=25kg) |  |  |  | g/L | 8~12 | (10±1) | 0 | + | 199.51 | kg |  | + | 199.51 | kg | 0 | + | 199.51 | kg |  | + | 199.51 | kg | 0 | + | 199.51 | kg |  | + | 199.51 | kg | Q3-CXVN-PC01-IS07
7 | Nồng độ Cr2O3 三價鉻 |  |  |  | % | 6~10 | (8±0.5) | -1.0461 | + | 52.015075 |  |  | + | 42.59259 | L | -1.0461 | + | 52.015075 | L |  | + | 42.59259 | L | -1.0461 | + | 52.015075 | L |  | + | 42.59259 | L
[5 empty] | pH | 2~2.5 | (2.3±0.1 ) | 0 |  | 0 | [5 empty] | 0 |  | 0 | [5 empty] | 0 |  | 0
8 | Nồng độ acid đặc 鹽酸 濃度 |  |  |  | %V/V | 30~60 | (45±5) | 0% | + | 954.9 | L |  | + | 954.9 | L | 0% | + | 954.9 | L |  | + | 954.9 | L | 0% | + | 954.9 | L |  | + | 954.9 | L | Q3-CXVN-PC01-IS04
9 | Nồng độ acid loãng 稀酸 濃度 |  |  |  | %V/V | 15~30 | (22±5 ) | 0% | + | 134.64 | L |  | + | 134.64 | L | 0% | + | 134.64 | L |  | + | 134.64 | L | 0% | + | 134.64 | L |  | + | 134.64 | L | Q3-CXVN-PC01-IS04
11 | Nồng độ HCL hoạt hóa 稀酸活化 濃度 |  |  |  | %V/V | 5~15 | (10±3) | 0% | + | 57.5 | L |  | + | 57.5 | L | 0% | + | 57.5 | L |  | + | 57.5 | L | 0% | + | 57.5 | L |  | + | 57.5 | L | Q3-CXVN-PC01-IS15
12 | Nồng độ HNO3 硝酸濃度 |  |  |  | % | 0.5~1.5 | (1±0.2) | 0% | + | 8.153846 | L |  | + | 8.153846 | L | 0% | + | 8.153846 | L |  | + | 8.153846 | L | 0% | + | 8.153846 | L |  | + | 8.153846 | L | Q3-CXVN-PC01-IS15
Hạng mục kiểm tra nhiệt độ 檢查溫度
NO | Hạng mục kiểm tra nhiệt độ 溫度檢查項目 |  |  |  | nhiệt độ 溫度 | Phạm vi kiểm soát 範圍值 | Giới hạn kiểm soát 管控值 | Nhiệt kế 温度計 |  | Nhiệt tự động 自動温控 | [5 empty] | Nhiệt kế 温度計 |  | Nhiệt tự động 自動温控 | [5 empty] | Nhiệt kế 温度計 |  | Nhiệt tự động 自動温控
1 | Nhiệt độ xà bông nóng (1) 熱脫脂溫度(1) |  |  |  | 0C | 50~70 | (60±3) | 0 |  | 0 | [5 empty] | 0 |  | 0 | [5 empty] | 0 |  | 0
2 | Nhiệt độ xà bông nóng (2) 熱脫脂溫度(2) | Nhiệt độ xà bông nóng (2) 熱脫脂溫度(2) | Nhiệt độ xà bông nóng (2) 熱脫脂溫度(2) | Nhiệt độ xà bông nóng (2) 熱脫脂溫度(2) | 0C | 50~70 | (60±3) | 0 |  | 0 | [5 empty] | 0 |  | 0 | [5 empty] | 0 |  | 0
3 | Nhiệt độ điện giải (1) 電解1 溫度 | Nhiệt độ điện giải (1) 電解1 溫度 | Nhiệt độ điện giải (1) 電解1 溫度 | Nhiệt độ điện giải (1) 電解1 溫度 | 0C | 50~70 | (60±3) | 0 |  | 0 | [5 empty] | 0 |  | 0 | [5 empty] | 0 |  | 0
4 | Nhiệt độ điện giải (2) 電解 2 溫度 | Nhiệt độ điện giải (2) 電解 2 溫度 | Nhiệt độ điện giải (2) 電解 2 溫度 | Nhiệt độ điện giải (2) 電解 2 溫度 | 0C | 50~70 | (60±3) | 0 |  | 0 | [5 empty] | 0 |  | 0 | [5 empty] | 0 |  | 0
5 | Nhiệt độ bồn xi 鍍鋅槽溫度 | Nhiệt độ bồn xi 鍍鋅槽溫度 | Nhiệt độ bồn xi 鍍鋅槽溫度 | Nhiệt độ bồn xi 鍍鋅槽溫度 | 0C | 22~30 | (24±1) | 0 |  | 0 | [5 empty] | 0 |  | 0 | [5 empty] | 0 |  | 0
6 | Nhiệt độ bồn màu Cr2O3 三價鉻 溫度 | Nhiệt độ bồn màu Cr2O3 三價鉻 溫度 | Nhiệt độ bồn màu Cr2O3 三價鉻 溫度 | Nhiệt độ bồn màu Cr2O3 三價鉻 溫度 | 0C | 30-38 | (34±2) | 0 |  | 0 | [5 empty] | 0 |  | 0 | [5 empty] | 0 |  | 0
7 | Nhiệt độ bồn nước nóng 熱水溫度 | Nhiệt độ bồn nước nóng 熱水溫度 | Nhiệt độ bồn nước nóng 熱水溫度 | Nhiệt độ bồn nước nóng 熱水溫度 | 0C | 55~65 | (60±3) | 60 |  | 61 | [5 empty] | 0 |  | 0 | [5 empty] | 0 |  | 0
8 | Sấy khô 烘乾 | Sấy khô 烘乾 | Sấy khô 烘乾 | Sấy khô 烘乾 | 0C | 65~75 | (70±3) | \ |  | 0 | [5 empty] | \ |  | 0 | [5 empty] | \ |  | 0
Hạng mục kiểm tra bơm thuốc tự động 藥液自動添加
NO | Hạng mục bơm thuốc 自動添加檢查項目 |  |  |  | Đơn vị 單位 | Phạm vi kiểm soát 範圍值 | Giới hạn kiểm soát 管控值 | Lượng bơm 添加量 | [7 empty] | Lượng bơm 添加量 | [7 empty] | Lượng bơm 添加量
1 | chất mềm (250 base) 開缸劑 |  |  |  | ml/KAH | 100-200 | 100-200 | 0 | [7 empty] | 0 | [7 empty] | 0
2 | chaát boùng (250 brightener) 光亮劑 |  |  |  | ml/KAH | 20-50 | 20-50 | 0 | [7 empty] | 0 | [7 empty] | 0
錩新科技股份有限公司 CX TECHNOLOGY CORPORATION
BÁO CÁO KẾT QUẢ HÓA NGHIỆM HÀNG NGÀY XL-001F 表面處理生產製程管控記錄表 | [28 empty] | Lập biểu 作成 |  | Xác nhận 確認
| XL-001F | [6 empty] | 15/5/2023 | [20 empty] | L.Yen |  | Yen
NO | Hạng mục kiểm tra nồng dộ 化驗檢查項目 |  |  |  | Đơn vị 單位 | Phạm vi kiểm soát 範圍值 | Giới hạn kiểm soát 管控值 | 18:15 |  |  |  | KQ bổ sung sau 1H |  |  |  | 22:15 |  |  |  | KQ bổ sung sau 1H |  |  |  | 2:15 |  |  |  | KQ bổ sung sau 1H |  |  |  | Mã số văn kiện 文件編號
[8 empty] | 濃度 | 補充 BS |  |  | 濃度 | 補充 BS |  |  | 濃度 | 補充 BS |  |  | 濃度 | 補充 BS |  |  | 濃度 | 補充 BS |  |  | 濃度 | 補充 BS
1 | Xà bông (1) 脫脂 |  | CT-21A |  | g/L | 60~80 | (70±5) | 0 | + | 188.51 | kg |  | + | 188.51 | kg | 0 | + | 188.51 | kg |  | + | 188.51 | kg | 0 | + | 188.51 | kg |  | + | 188.51 | kg | Q3-CXVN-PC01-IS06
|  |  | CT-21B |  |  | CT-21A: 25kg/CT-21B: 5-10Lit |  |  |  | 56.553 | L |  | + | 56.553 | L |  |  | 56.553 | L |  | + | 56.553 | L |  |  | 56.553 | L |  | + | 56.553 | L
2 | Xà bông (2) 脫脂 |  | CT-21A |  | g/L | 60~80 | (70±5) | 0 | + | 231.35 | kg |  | + | 231.35 | kg | 0 | + | 231.35 | kg |  | + | 231.35 | kg | 0 | + | 231.35 | kg |  | + | 231.35 | kg | Q3-CXVN-PC01-IS06
|  |  | CT-21B |  |  | CT-21A: 25kg/CT-21B: 5-10Lit |  |  |  | 69.405 | L |  | + | 69.405 | L |  |  | 69.405 | L |  | + | 69.405 | L |  |  | 69.405 | L |  | + | 69.405 | L
3 | Điện giải(1) 電解 |  | EC-508A | EC-508A | g/L | 50~70 | (60±5) | 0 | + | 69.36 | kg |  | + | 69.36 | kg | 0 | + | 69.36 | kg |  | + | 69.36 | kg | 0 | + | 69.36 | kg |  | + | 69.36 | kg | Q3-CXVN-PC01-IS06
|  |  | EC-508B | EC-508B |  | EC-508A: 25kg/EC-508B:4-10Lit |  |  |  | 19.4208 | L |  | + | 19.4208 | L |  |  | 19.4208 | L |  | + | 19.4208 | L |  |  | 19.4208 | L |  | + | 19.4208 | L
4 | Điện giải (2) 電解 |  | EC-508A | EC-508A | g/L | 50~70 | (60±5) | 0 | + | 87.54 | kg |  | + | 87.54 | kg | 0 | + | 87.54 | kg |  | + | 87.54 | kg | 0 | + | 87.54 | kg |  | + | 87.54 | kg | Q3-CXVN-PC01-IS06
|  |  | EC-508B | EC-508B |  | EC-508A: 25kg/EC-508B:4-10Lit |  |  |  | 24.5112 | L |  | + | 24.5112 | L |  |  | 24.5112 | L |  | + | 24.5112 | L |  |  | 24.5112 | L |  | + | 24.5112 | L
5 | Nồng độ NaOH 氫氧化鈉 |  |  |  | g/L | 130 - 150 | (140±10) | 0 | + | 2793.14 | kg |  | + | 2793.14 | kg | 0 | + | 2793.14 | kg |  | + | 2793.14 | kg | 0 | + | 2793.14 | kg |  | + | 2793.14 | kg | Q3-CXVN-PC01-IS08
6 | Nồng độ Zn 鋅 (1 pcs Zn=25kg) |  |  |  | g/L | 8~12 | (10±1) | 0 | + | 199.51 | kg |  | + | 199.51 | kg | 0 | + | 199.51 | kg |  | + | 199.51 | kg | 0 | + | 199.51 | kg |  | + | 199.51 | kg | Q3-CXVN-PC01-IS07
7 | Nồng độ Cr2O3 三價鉻 |  |  |  | % | 6~10 | (8±0.5) | -1.0461 | + | 52.015075 | L |  | + | 42.59259 | L | -1.0461 | + | 52.015075 | L |  | + | 42.59259 | L | -1.0461 | + | 52.015075 | L |  | + | 42.59259 | L
[5 empty] | pH | 2~2.5 | (2.3±0.1 ) | 0 |  | 0 | [5 empty] | 0 |  | 0 | [5 empty] | 0 |  | 0
8 | Nồng độ acid đặc 鹽酸 濃度 |  |  |  | %V/V | 30~60 | (45±5) | 0% | + | 954.9 | L |  | + | 954.9 | L | 0% | + | 954.9 | L |  | + | 954.9 | L | 0% | + | 954.9 | L |  | + | 954.9 | L | Q3-CXVN-PC01-IS04
9 | Nồng độ acid loãng 稀酸 濃度 |  |  |  | %V/V | 15~30 | (22±5 ) | 0% | + | 134.64 | L |  | + | 134.64 | L | 0% | + | 134.64 | L |  | + | 134.64 | L | 0% | + | 134.64 | L |  | + | 134.64 | L | Q3-CXVN-PC01-IS04
11 | Nồng độ HCL hoạt hóa 稀酸活化 濃度 |  |  |  | %V/V | 5~15 | (10±3) | 0% | + | 57.5 | L |  | + | 57.5 | L | 0% | + | 57.5 | L |  | + | 57.5 | L | 0% | + | 57.5 | L |  | + | 57.5 | L | Q3-CXVN-PC01-IS15
12 | Nồng độ HNO3 硝酸濃度 |  |  |  | % | 0.5~1.5 | (1±0.2) | 0% | + | 8.153846 | L |  | + | 8.153846 | L | 0% | + | 8.153846 | L |  | + | 8.153846 | L | 0% | + | 8.153846 | L |  | + | 8.153846 | L | Q3-CXVN-PC01-IS15
Hạng mục kiểm tra nhiệt độ 檢查溫度
NO | Hạng mục kiểm tra nhiệt độ 溫度檢查項目 |  |  |  | nhiệt độ 溫度 | Phạm vi kiểm soát 範圍值 | Giới hạn kiểm soát 管控值 | Nhiệt kế 温度計 |  | Nhiệt tự động 自動温控 | [5 empty] | Nhiệt kế 温度計 |  | Nhiệt tự động 自動温控 | [5 empty] | Nhiệt kế 温度計 |  | Nhiệt tự động 自動温控
1 | Nhiệt độ xà bông nóng (1) 熱脫脂溫度(1) |  |  |  | 0C | 50~70 | (60±3) | 0 |  | 0 | [5 empty] | 0 |  | 0 | [5 empty] | 0 |  | 0
2 | Nhiệt độ xà bông nóng (2) 熱脫脂溫度(2) | Nhiệt độ xà bông nóng (2) 熱脫脂溫度(2) | Nhiệt độ xà bông nóng (2) 熱脫脂溫度(2) | Nhiệt độ xà bông nóng (2) 熱脫脂溫度(2) | 0C | 50~70 | (60±3) | 0 |  | 0 | [5 empty] | 0 |  | 0 | [5 empty] | 0 |  | 0
3 | Nhiệt độ điện giải (1) 電解1 溫度 | Nhiệt độ điện giải (1) 電解1 溫度 | Nhiệt độ điện giải (1) 電解1 溫度 | Nhiệt độ điện giải (1) 電解1 溫度 | 0C | 50~70 | (60±3) | 0 |  | 0 | [5 empty] | 0 |  | 0 | [5 empty] | 0 |  | 0
4 | Nhiệt độ điện giải (2) 電解 2 溫度 | Nhiệt độ điện giải (2) 電解 2 溫度 | Nhiệt độ điện giải (2) 電解 2 溫度 | Nhiệt độ điện giải (2) 電解 2 溫度 | 0C | 50~70 | (60±3) | 0 |  | 0 | [5 empty] | 0 |  | 0 | [5 empty] | 0 |  | 0
5 | Nhiệt độ bồn xi 鍍鋅槽溫度 | Nhiệt độ bồn xi 鍍鋅槽溫度 | Nhiệt độ bồn xi 鍍鋅槽溫度 | Nhiệt độ bồn xi 鍍鋅槽溫度 | 0C | 22~30 | (24±1) | 0 |  | 0 | [5 empty] | 0 |  | 0 | [5 empty] | 0 |  | 0
6 | Nhiệt độ bồn màu Cr2O3 三價鉻 溫度 | Nhiệt độ bồn màu Cr2O3 三價鉻 溫度 | Nhiệt độ bồn màu Cr2O3 三價鉻 溫度 | Nhiệt độ bồn màu Cr2O3 三價鉻 溫度 | 0C | 30-38 | (34±2) | 0 |  | 0 | [5 empty] | 0 |  | 0 | [5 empty] | 0 |  | 0
7 | Nhiệt độ bồn nước nóng 熱水溫度 | Nhiệt độ bồn nước nóng 熱水溫度 | Nhiệt độ bồn nước nóng 熱水溫度 | Nhiệt độ bồn nước nóng 熱水溫度 | 0C | 55~65 | (60±3) | 0 |  | 0 | [5 empty] | 0 |  | 0 | [5 empty] | 0 |  | 0
8 | Sấy khô 烘乾 | Sấy khô 烘乾 | Sấy khô 烘乾 | Sấy khô 烘乾 | 0C | 65~75 | (70±3) | \ |  | 0 | [5 empty] | \ |  | 0 | [5 empty] | \ |  | 0
Hạng mục kiểm tra bơm thuốc tự động 藥液自動添加
NO | Hạng mục bơm thuốc 自動添加檢查項目 |  |  |  | Đơn vị 單位 | Phạm vi kiểm soát 範圍值 | Giới hạn kiểm soát 管控值 | Lượng bơm 添加量 | [7 empty] | Lượng bơm 添加量 | [7 empty] | Lượng bơm 添加量
1 | chất mềm (250 base) 開缸劑 |  |  |  | ml/KAH | 100-200 | 100-200 | 0 | [7 empty] | 0 | [7 empty] | 0
2 | chaát boùng (250 brightener) 光亮劑 |  |  |  | ml/KAH | 20-50 | 20-50 | 0 | [7 empty] | 0 | [7 empty] | 0
TRO VE MENU
TRO VE MENU
TRO VE MENU
TRO VE MENU

## 3.XT-C kh.mau JASCO
錩新科技股份有限公司 CX TECHNOLOGY CORPORATION
BAÙO CAÙO KEÁT QUAÛ HOÙA NGHIEÄM HAÈNG NGAØY XT- 000C 吊電化驗結果報告 | [28 empty] | Lập biểu 作成 |  | Xác nhận 確認
| XT-000C | [6 empty] | 15/5/2023 | [20 empty] | Trang |  | Yen
NO | Hạng mục kiểm tra nồng dộ 化驗檢查項目 |  |  |  | Đơn vị 單位 | Phạm vi kiểm soát 範圍值 | Giới hạn kiểm soát 管控值 | 6:15 |  |  |  | KQ bổ sung sau 1H |  |  |  | 10:15 |  |  |  | KQ bổ sung sau 1H |  |  |  | 14:15 |  |  |  | KQ bổ sung sau 1H |  |  |  | Mã số văn kiện 文件編號 Q3-CXVN-PC01-
[8 empty] | 濃度 | 補充 BS |  |  | 濃度 | 補充 BS |  |  | 濃度 | 補充 BS |  |  | 濃度 | 補充 BS |  |  | 濃度 | 補充 BS |  |  | 濃度 | 補充 BS
1 | Xaø boâng 脫脂 (2,3,4) |  | CT-21A |  | g/L | 40~60 | (50±5) | 52.569 | + | 0 | kg |  |  |  |  | 52.2445 | + | 0 | kg |  |  |  |  | 52 | + | 0 | kg |  |  |  |  | IS06
|  |  | CT-21B |  |  | CT-21A: 25kg/CT-21B: 7-10L |  |  |  | 0 | L | [6 empty] | 0 | L | [6 empty] | 0 | L
2 | Xaø boâng 脫脂 (5,6) |  | CT-21A |  | g/L | 40~60 | (50±5) | 54.516 | + | 0 | kg |  |  |  |  | 54.1915 | + | 0 | kg |  |  |  |  | 54 | + | 0 | kg |  |  |  |  | IS06
|  |  | CT-21B |  |  | CT-21A: 25kg/CT-21B: 7-10L |  |  |  | 0 | L | [6 empty] | 0 | L | [6 empty] | 0 | L
3 | Điện giải 電解 (8) |  | EC-508A | EC-508A | g/L | 50~70 | (60±5) | 62.832 | + | 0 | kg |  |  |  |  | 62.37 | + | 0 | kg |  |  |  |  | 62 | + | 0 | kg |  |  |  |  | IS06
|  |  | EC-508B | EC-508B |  | EC-508A: 25kg/EC-508B:6-10L |  |  |  | 0 | L | [6 empty] | 0 | L | [6 empty] | 0 | L
4 | Điện giải 電解 (20,21) |  | EC-508A | EC-508A | g/L | 50~70 | (60±5) | 64 | + | 0 | kg |  |  |  |  | 64.449 | + | 0 | kg |  |  |  |  | 64 | + | 0 | kg |  |  |  |  | IS06
|  |  | EC-508B | EC-508B |  | EC-508A: 25kg/EC-508B:6-10L |  |  |  | 0 | L | [6 empty] | 0 | L | [6 empty] | 0 | L
5 | Boàn xi (26-37) 鋅電鍍槽 Zinc Plating | Noàng ñoä NaOH 氫氧化鈉 |  |  | g/L | 135~ 145 | (140±5) | 141.6 | + | 0 | kg |  |  |  |  | 140 | + | 0 | kg |  |  |  |  | 140 | + | 0 | kg |  |  |  |  | IS08
|  | Noàng ñoä Zn 鋅 (1 pcs Zn=25kg) |  |  | g/L | 6~8 | (7±0.5) | 7.5 | + | 0 | kg |  |  |  |  | 7.5 | + | 0 | kg |  |  |  |  | 7.4 | + | 0 | kg |  |  |  |  | IS07
6 | Noàng ñoä Cr2O3 (45,46) 三價鉻 |  |  |  | % | 8~16 % | (12±2%) | 12.2 | + | 0 | L |  |  |  |  | 12.1 | + | 0 | L |  |  |  |  | 12 | + | 0 | L |  |  |  |  | IS05 | MÀU JASCO
[5 empty] | pH | 1.8~2.4 | (2.0 ±0.2 ) | 2.05 | [7 empty] | 2 | [7 empty] | 2.1
7 | Noàng ñoä axit ñaëc 1 (13,14) 鹽酸 濃度 |  |  |  | %V/V | 40~50 | (45±5) | 45.62% | + | 0 | L |  |  |  |  | 46.08% | + | 0 | L |  |  |  |  | 46.54% | + | 0 | L |  |  |  |  | IS04
8 | Noàng ñoä axit ñaëc 2 (15,16,17) 鹽酸 濃度 |  |  |  | %V/V | 40~50 | (45±5) | 46.54% | + | 0 | L |  |  |  |  | 46.54% | + | 0 | L |  |  |  |  | 46.08% | + | 0 | L |  |  |  |  | IS04
9 | Nồng độ acid loãng (12) 稀酸 濃度 |  |  |  | %V/V | 20~40 | (30±5) | 29.2% | + | 8.921379 | L | 31% | + | -11.15172 | L | 31% | + | 0 | L |  |  |  |  | 30.6% | + | 0 | L |  |  |  |  | IS15
10 | Nồng độ HNO3 (42) 硝酸濃度 | Nồng độ HNO3 (42) 硝酸濃度 | Nồng độ HNO3 (42) 硝酸濃度 | Nồng độ HNO3 (42) 硝酸濃度 | %V/V | 0.5~1.5 | (1±0.4) | 1.047% | + | 0 | L |  |  |  |  | 0.9306% | + | 1.9484928 | L | 1% | + | 0 | L | 0.8918% | + | 3.0373056 | L | 1.1% | + | -2.808 | L | IS15
Haïng muïc kieåm tra nhieät ñoä 檢查溫度
NO | Haïng muïc kieåm tra nhieät ñoä 溫度檢查項目 |  |  |  | nhieät ñoä 溫度 | Phạm vi kiểm soát 範圍值 | Giới hạn kiểm soát 管控值 | Nhiệt kế 温度計 |  | nhieät töï ñoäng 自動温控 | [5 empty] | Nhiệt kế 温度計 |  | nhieät töï ñoäng 自動温控 | [5 empty] | Nhiệt kế 温度計 |  | nhieät töï ñoäng 自動温控
1 | Nhieät ñoä boàn xaø boâng noùng 1 熱脫脂溫度 |  |  |  | 0C | 65~75 | (70±3) | 71 |  | 70 | [5 empty] | 70 |  | 69 | [5 empty] | 69 |  | 68
2 | Nhieät ñoä boàn xaø boâng noùng 2 熱脫脂溫度 |  |  |  | 0C | 65~75 | (70±3) | 69 |  | 68 | [5 empty] | 69 |  | 68 | [5 empty] | 70 |  | 69
3 | Nhieät ñoä boàn ñieän giaûi (-) 電解 溫度 |  |  |  | 0C | 60~70 | (65±3) | 65 |  | 64 | [5 empty] | 65 |  | 64 | [5 empty] | 65 |  | 65
4 | Nhieät ñoä boàn ñieän giaûi (+) 電解 + 溫度 |  |  |  | 0C | 60~70 | (65±3) | 65 |  | 64 | [5 empty] | 64 |  | 64 | [5 empty] | 65 |  | 64
5 | Nhieät ñoä boàn xi 鍍鋅槽溫度 |  |  |  | 0C | 24~26 | (25) | 25 |  | 24 | [5 empty] | 26 |  | 25 | [5 empty] | 25 |  | 24
6 | Nhieät ñoä boàn maøu Cr2O3 三價鉻 溫度 |  |  |  | 0C | 35~45 | (40±3) | 41 |  | 40 | [5 empty] | 40 |  | 39 | [5 empty] | 41 |  | 40 | [6 empty] | MÀU JASCO
7 | Nhieät ñoä boàn nöôùc noùng 熱水溫度 |  |  |  | 0C | 55~65 | (60±3) | 61 |  | 60 | [5 empty] | 63 |  | 62 | [5 empty] | 62 |  | 61
8 | saáy khoâ 烘乾 |  |  |  | 0C | 65~75 | (70±3) | \ |  | 69 | [5 empty] | \ |  | 70 | [5 empty] | \ |  | 69
9 | Nhiệt độ sóng siêu âm 超音波水洗槽 (23) |  |  |  | 0C | 40~60 | (50±10) | 58 |  | 57 | [5 empty] | 57 |  | 56 | [5 empty] | 58 |  | 57
10 | Nhiệt độ nước nóng siêm âm 超音波熱水洗槽(39) |  |  |  | 0C | 50~70 | (60±5) | 57 |  | 56 | [5 empty] | 58 |  | 57 | [5 empty] | 59 |  | 58
Haïng muïc kieåm tra bôm thuoác töï ñoäng 藥液自動添加
NO | Haïng muïc kieåm tra bôm thuoác 藥液自動添加檢查項目 |  |  |  | Ñôn vò 單位 | Phạm vi kiểm soát 範圍值 | Giới hạn kiểm soát 管控值 | löôïng bôm 加數量 | [7 empty] | löôïng bôm 加數量 | [7 empty] | löôïng bôm 加數量
1 | chất bóng (250 brightener) 光亮劑 |  |  |  | ml/KAH | 30~50 (40) | 30~50 (40) | 50 | [7 empty] | 49 | [7 empty] | 48
2 | chất mềm (250 base) 開缸劑 |  |  |  | ml/KAH | 160~220 (180) | 160~220 (180) | 170 | [7 empty] | 170 | [7 empty] | 180
錩新科技股份有限公司 CX TECHNOLOGY CORPORATION
BAÙO CAÙO KEÁT QUAÛ HOÙA NGHIEÄM HAÈNG NGAØY XT- 000C 吊電化驗結果報告 | [28 empty] | Lập biểu 作成 |  | Xác nhận 確認
| XT-000C | [6 empty] | 15/5/2023 | [20 empty] | L.Yen |  | Yen
NO | Hạng mục kiểm tra nồng dộ 化驗檢查項目 |  |  |  | Đơn vị 單位 | Phạm vi kiểm soát 範圍值 | Giới hạn kiểm soát 管控值 | 18:15 |  |  |  | KQ bổ sung sau 1H |  |  |  | 22:15 |  |  |  | KQ bổ sung sau 1H |  |  |  | 2:15 |  |  |  | KQ bổ sung sau 1H |  |  |  | Mã số văn kiện 文件編號 Q3-CXVN-PC01-
[8 empty] | 濃度 | 補充 BS |  |  | 濃度 | 補充 BS |  |  | 濃度 | 補充 BS |  |  | 濃度 | 補充 BS |  |  | 濃度 | 補充 BS |  |  | 濃度 | 補充 BS
1 | Xaø boâng 脫脂 (2,3,4) |  | CT-21A |  | g/L | 40~60 | (50±5) | 51.92 | + | 0 | kg |  |  |  |  | 51.6 | + | 0 | kg |  |  |  |  | 51 | + | 0 | kg |  |  |  |  | IS06
|  |  | CT-21B |  |  | CT-21A: 25kg/CT-21B: 7-10L |  |  |  | 0 | L | [6 empty] | 0 | L | [6 empty] | 0 | L
2 | Xaø boâng 脫脂 (5,6) |  | CT-21A |  | g/L | 40~60 | (50±5) | 53.867 | + | 0 | kg |  |  |  |  | 53 | + | 0 | kg |  |  |  |  | 52.6 | + | 0 | kg |  |  |  |  | IS06
|  |  | CT-21B |  |  | CT-21A: 25kg/CT-21B: 7-10L |  |  |  | 0 | L | [6 empty] | 0 | L | [6 empty] | 0 | L
3 | Điện giải 電解 (8) |  | EC-508A | EC-508A | g/L | 50~70 | (60±5) | 61.446 | + | 0 | kg |  |  |  |  | 61 | + | 0 | kg |  |  |  |  | 60.5 | + | 0 | kg |  |  |  |  | IS06
|  |  | EC-508B | EC-508B |  | EC-508A: 25kg/EC-508B:6-10L |  |  |  | 0 | L | [6 empty] | 0 | L | [6 empty] | 0 | L
4 | Điện giải 電解 (20,21) |  | EC-508A | EC-508A | g/L | 50~70 | (60±5) | 63.294 | + | 0 | kg |  |  |  |  | 62.5 | + | 0 | kg |  |  |  |  | 62 | + | 0 | kg |  |  |  |  | IS06
|  |  | EC-508B | EC-508B |  | EC-508A: 25kg/EC-508B:6-10L |  |  |  | 0 | L | [6 empty] | 0 | L | [6 empty] | 0 | L
5 | Boàn xi (26-37) 鋅電鍍槽 Zinc Plating | Noàng ñoä NaOH 氫氧化鈉 |  |  | g/L | 135~ 145 | (140±5) | 141.6 | + | 0 | kg |  |  |  |  | 140.8 | + | 0 | kg |  |  |  |  | 140 | + | 0 | kg |  |  |  |  | IS08
|  | Noàng ñoä Zn 鋅 (1 pcs Zn=25kg) |  |  | g/L | 6~8 | (7±0.5) | 7.3 | + | 0 | kg |  |  |  |  | 7.3 | + | 0 | kg |  |  |  |  | 7.2 | + | 0 | kg |  |  |  |  | IS07
6 | Noàng ñoä Cr2O3 (45,46) 三價鉻 |  |  |  | % | 8~16 % | (12±2%) | 11.8 | + | 6.72 | L | 12.3 |  |  |  | 12.6 | + | 0 | L |  |  |  |  | 12.3 | + | 0 | L |  |  |  |  | IS05 | MÀU JASCO
[5 empty] | pH | 1.8~2.4 | (2.0 ±0.2 ) | 2.12 | [7 empty] | 2.15 | [7 empty] | 2.16
7 | Noàng ñoä axit ñaëc 1 (13,14) 鹽酸 濃度 |  |  |  | %V/V | 40~50 | (45±5) | 46% | + | 0 | L |  |  |  |  | 45.6% | + | 0 | L |  |  |  |  | 45% | + | 0 | L |  |  |  |  | IS04
8 | Noàng ñoä axit ñaëc 2 (15,16,17) 鹽酸 濃度 |  |  |  | %V/V | 40~50 | (45±5) | 45.6% | + | 0 | L |  |  |  |  | 45.3% | + | 0 | L |  |  |  |  | 45% | + | 0 | L |  |  |  |  | IS04
9 | Nồng độ acid loãng (12) 稀酸 濃度 |  |  |  | %V/V | 20~40 | (30±5) | 30.11% | + | 0 | L |  |  |  |  | 29.6% | + | 4.46069 | L | 32% |  |  |  | 31% | + | 0 | L |  |  |  |  | IS15
10 | Nồng độ HNO3 (42) 硝酸濃度 | Nồng độ HNO3 (42) 硝酸濃度 | Nồng độ HNO3 (42) 硝酸濃度 | Nồng độ HNO3 (42) 硝酸濃度 | %V/V | 0.5~1.5 | (1±0.4) | 1.124% | + | 0 | L |  |  |  |  | 1% | + | 0 | L |  |  |  |  | 0.9694% | + | 0.4776 | L |  |  |  |  | IS15
Haïng muïc kieåm tra nhieät ñoä 檢查溫度
NO | Haïng muïc kieåm tra nhieät ñoä 溫度檢查項目 |  |  |  | nhieät ñoä 溫度 | Phạm vi kiểm soát 範圍值 | Giới hạn kiểm soát 管控值 | Nhiệt kế 温度計 |  | nhieät töï ñoäng 自動温控 | [5 empty] | Nhiệt kế 温度計 |  | nhieät töï ñoäng 自動温控 | [5 empty] | Nhiệt kế 温度計 |  | nhieät töï ñoäng 自動温控
1 | Nhieät ñoä boàn xaø boâng noùng 1 熱脫脂溫度 |  |  |  | 0C | 65~75 | (70±3) | 70 |  | 69 | [5 empty] | 70 |  | 69 | [5 empty] | 70 |  | 69
2 | Nhieät ñoä boàn xaø boâng noùng 2 熱脫脂溫度 |  |  |  | 0C | 65~75 | (70±3) | 70 |  | 69 | [5 empty] | 70 |  | 69 | [5 empty] | 70 |  | 69
3 | Nhieät ñoä boàn ñieän giaûi (-) 電解 溫度 |  |  |  | 0C | 60~70 | (65±3) | 65 |  | 64 | [5 empty] | 65 |  | 64 | [5 empty] | 65 |  | 64
4 | Nhieät ñoä boàn ñieän giaûi (+) 電解 + 溫度 |  |  |  | 0C | 60~70 | (65±3) | 65 |  | 64 | [5 empty] | 65 |  | 64 | [5 empty] | 65 |  | 64
5 | Nhieät ñoä boàn xi 鍍鋅槽溫度 |  |  |  | 0C | 24~26 | (25) | 25 |  | 24 | [5 empty] | 26 |  | 25 | [5 empty] | 25 |  | 24
6 | Nhieät ñoä boàn maøu Cr2O3 三價鉻 溫度 |  |  |  | 0C | 35~45 | (40±3) | 40 |  | 39 | [5 empty] | 40 |  | 39 | [5 empty] | 40 |  | 39 | [6 empty] | MÀU JASCO
7 | Nhieät ñoä boàn nöôùc noùng 熱水溫度 |  |  |  | 0C | 55~65 | (60±3) | 61 |  | 60 | [5 empty] | 62 |  | 61 | [5 empty] | 59 |  | 58
8 | saáy khoâ 烘乾 |  |  |  | 0C | 65~75 | (70±3) | \ |  | 69 | [5 empty] | \ |  | 70 | [5 empty] | \ |  | 69
9 | Nhiệt độ sóng siêu âm 超音波水洗槽 (23) |  |  |  | 0C | 40~60 | (50±10) | 57 |  | 56 | [5 empty] | 57 |  | 56 | [5 empty] | 56 |  | 55
10 | Nhiệt độ nước nóng siêm âm 超音波熱水洗槽(39) |  |  |  | 0C | 50~70 | (60±5) | 59 |  | 58 | [5 empty] | 58 |  | 57 | [5 empty] | 59 |  | 58
Haïng muïc kieåm tra bôm thuoác töï ñoäng 藥液自動添加
NO | Haïng muïc kieåm tra bôm thuoác 藥液自動添加檢查項目 |  |  |  | Ñôn vò 單位 | Phạm vi kiểm soát 範圍值 | Giới hạn kiểm soát 管控值 | löôïng bôm 加數量 | [7 empty] | löôïng bôm 加數量 | [7 empty] | löôïng bôm 加數量
1 | chất bóng (250 brightener) 光亮劑 |  |  |  | ml/KAH | 30~50 (40) | 30~50 (40) | 49 | [7 empty] | 50 | [7 empty] | 48
2 | chất mềm (250 base) 開缸劑 |  |  |  | ml/KAH | 160~220 (180) | 160~220 (180) | 175 | [7 empty] | 170 | [7 empty] | 170
TRO VE MENU
TRO VE MENU
TRO VE MENU
TRO VE MENU
TRO VE MENU
TRO VE MENU

## 3.XT-C kh.mau HALO
錩新科技股份有限公司 CX TECHNOLOGY CORPORATION
BAÙO CAÙO KEÁT QUAÛ HOÙA NGHIEÄM HAÈNG NGAØY XT- 000C 吊電化驗結果報告 | [28 empty] | Lập biểu 作成 |  | Xác nhận 確認
| XT-000C | [6 empty] | 15/5/2023 | [20 empty] | Trang |  | Yen
NO | Hạng mục kiểm tra nồng dộ 化驗檢查項目 |  |  |  | Đơn vị 單位 | Phạm vi kiểm soát 範圍值 | Giới hạn kiểm soát 管控值 | 6:15 |  |  |  | KQ bổ sung sau 1H |  |  |  | 10:15 |  |  |  | KQ bổ sung sau 1H |  |  |  | 14:15 |  |  |  | KQ bổ sung sau 1H |  |  |  | Mã số văn kiện 文件編號 Q3-CXVN-PC01-
[8 empty] | 濃度 | 補充 BS |  |  | 濃度 | 補充 BS |  |  | 濃度 | 補充 BS |  |  | 濃度 | 補充 BS |  |  | 濃度 | 補充 BS |  |  | 濃度 | 補充 BS
1 | Xaø boâng 脫脂 (2,3,4) |  | CT-21A |  | g/L | 40~60 | (50±5) | 52.569 | + | 0 | kg |  |  |  |  | 52.2445 | + | 0 | kg |  |  |  |  | 52 | + | 0 | kg |  |  |  |  | IS06
|  |  | CT-21B |  |  | CT-21A: 25kg/CT-21B: 7-10L |  |  |  | 0 | L | [6 empty] | 0 | L | [6 empty] | 0 | L
2 | Xaø boâng 脫脂 (5,6) |  | CT-21A |  | g/L | 40~60 | (50±5) | 54.516 | + | 0 | kg |  |  |  |  | 54.1915 | + | 0 | kg |  |  |  |  | 54 | + | 0 | kg |  |  |  |  | IS06
|  |  | CT-21B |  |  | CT-21A: 25kg/CT-21B: 7-10L |  |  |  | 0 | L | [6 empty] | 0 | L | [6 empty] | 0 | L
3 | Điện giải 電解 (8) |  | EC-508A | EC-508A | g/L | 50~70 | (60±5) | 62.832 | + | 0 | kg |  |  |  |  | 62.37 | + | 0 | kg |  |  |  |  | 62 | + | 0 | kg |  |  |  |  | IS06
|  |  | EC-508B | EC-508B |  | EC-508A: 25kg/EC-508B:6-10L |  |  |  | 0 | L | [6 empty] | 0 | L | [6 empty] | 0 | L
4 | Điện giải 電解 (20,21) |  | EC-508A | EC-508A | g/L | 50~70 | (60±5) | 64 | + | 0 | kg |  |  |  |  | 64.449 | + | 0 | kg |  |  |  |  | 64 | + | 0 | kg |  |  |  |  | IS06
|  |  | EC-508B | EC-508B |  | EC-508A: 25kg/EC-508B:6-10L |  |  |  | 0 | L | [6 empty] | 0 | L | [6 empty] | 0 | L
5 | Boàn xi (26-37) 鋅電鍍槽 Zinc Plating | Noàng ñoä NaOH 氫氧化鈉 |  |  | g/L | 135~ 145 | (140±5) | 141.6 | + | 0 | kg |  |  |  |  | 140 | + | 0 | kg |  |  |  |  | 140 | + | 0 | kg |  |  |  |  | IS08
|  | Noàng ñoä Zn 鋅 (1 pcs Zn=25kg) |  |  | g/L | 6~8 | (7±0.5) | 7.5 | + | 0 | kg |  |  |  |  | 7.5 | + | 0 | kg |  |  |  |  | 7.4 | + | 0 | kg |  |  |  |  | IS07
6 | Noàng ñoä Cr2O3 (45,46) 三價鉻 |  |  |  | % | 5~8 | (6±0.5) | 6.32628 | + | 0 | L |  |  |  |  | 6.3 | + | 0 | L |  |  |  |  | 6.2 | + | 0 | L |  |  |  |  | IS05 | MÀU HALO
[5 empty] | pH | 2.0~2.4 | (2.2±0.2 ) | 2.2 | [7 empty] | 2.22 | [7 empty] | 2.2
7 | Noàng ñoä axit ñaëc 1 (13,14) 鹽酸 濃度 |  |  |  | %V/V | 40~50 | (45±5) | 45.62% | + | 0 | L |  |  |  |  | 46.08% | + | 0 | L |  |  |  |  | 46.54% | + | 0 | L |  |  |  |  | IS04
8 | Noàng ñoä axit ñaëc 2 (15,16,17) 鹽酸 濃度 |  |  |  | %V/V | 40~50 | (45±5) | 46.54% | + | 0 | L |  |  |  |  | 46.54% | + | 0 | L |  |  |  |  | 46.08% | + | 0 | L |  |  |  |  | IS04
9 | Nồng độ acid loãng (12) 稀酸 濃度 |  |  |  | %V/V | 20~40 | (30±5) | 29.2% | + | 8.921379 | L | 31% | + | -11.15172 | L | 31% | + | 0 | L |  |  |  |  | 30.6% | + | 0 | L |  |  |  |  | IS15
10 | Nồng độ HNO3 (42) 硝酸濃度 | Nồng độ HNO3 (42) 硝酸濃度 | Nồng độ HNO3 (42) 硝酸濃度 | Nồng độ HNO3 (42) 硝酸濃度 | %V/V | 0.5~1.5 | (1±0.4) | 1.047% | + | 0 | L |  |  |  |  | 0.9306% | + | 1.9484928 | L | 1% | + | 0 | L | 0.8918% | + | 3.0373056 | L | 1.1% | + | -2.808 | L | IS15
Haïng muïc kieåm tra nhieät ñoä 檢查溫度
NO | Haïng muïc kieåm tra nhieät ñoä 溫度檢查項目 |  |  |  | nhieät ñoä 溫度 | Phạm vi kiểm soát 範圍值 | Giới hạn kiểm soát 管控值 | Nhiệt kế 温度計 |  | nhieät töï ñoäng 自動温控 | [5 empty] | Nhiệt kế 温度計 |  | nhieät töï ñoäng 自動温控 | [5 empty] | Nhiệt kế 温度計 |  | nhieät töï ñoäng 自動温控
1 | Nhieät ñoä boàn xaø boâng noùng 1 熱脫脂溫度 |  |  |  | 0C | 65~75 | (70±3) | 71 |  | 70 | [5 empty] | 70 |  | 69 | [5 empty] | 69 |  | 68
2 | Nhieät ñoä boàn xaø boâng noùng 2 熱脫脂溫度 |  |  |  | 0C | 65~75 | (70±3) | 69 |  | 68 | [5 empty] | 69 |  | 68 | [5 empty] | 70 |  | 69
3 | Nhieät ñoä boàn ñieän giaûi (-) 電解 溫度 |  |  |  | 0C | 60~70 | (65±3) | 65 |  | 64 | [5 empty] | 65 |  | 64 | [5 empty] | 65 |  | 65
4 | Nhieät ñoä boàn ñieän giaûi (+) 電解 + 溫度 |  |  |  | 0C | 60~70 | (65±3) | 65 |  | 64 | [5 empty] | 64 |  | 64 | [5 empty] | 65 |  | 64
5 | Nhieät ñoä boàn xi 鍍鋅槽溫度 |  |  |  | 0C | 24~26 | (25) | 25 |  | 24 | [5 empty] | 26 |  | 25 | [5 empty] | 25 |  | 24
6 | Nhieät ñoä boàn maøu Cr2O3 三價鉻 溫度 |  |  |  | 0C | 34~36 | (35±1) | 36 |  | 35 | [5 empty] | 35 |  | 34 | [5 empty] | 35 |  | 34 | [6 empty] | MÀU HALO
7 | Nhieät ñoä boàn nöôùc noùng 熱水溫度 |  |  |  | 0C | 55~65 | (60±3) | 61 |  | 60 | [5 empty] | 63 |  | 62 | [5 empty] | 62 |  | 61
8 | saáy khoâ 烘乾 |  |  |  | 0C | 65~75 | (70±3) | \ |  | 69 | [5 empty] | \ |  | 70 | [5 empty] | \ |  | 69
9 | Nhiệt độ sóng siêu âm 超音波水洗槽 (23) |  |  |  | 0C | 40~60 | (50±10) | 58 |  | 57 | [5 empty] | 57 |  | 56 | [5 empty] | 58 |  | 57
10 | Nhiệt độ nước nóng siêm âm 超音波熱水洗槽(39) |  |  |  | 0C | 50~70 | (60±5) | 57 |  | 56 | [5 empty] | 58 |  | 57 | [5 empty] | 59 |  | 58
Haïng muïc kieåm tra bôm thuoác töï ñoäng 藥液自動添加
NO | Haïng muïc kieåm tra bôm thuoác 藥液自動添加檢查項目 |  |  |  | Ñôn vò 單位 | Phạm vi kiểm soát 範圍值 | Giới hạn kiểm soát 管控值 | löôïng bôm 加數量 | [7 empty] | löôïng bôm 加數量 | [7 empty] | löôïng bôm 加數量
1 | chất bóng (250 brightener) 光亮劑 |  |  |  | ml/KAH | 30~50 (40) | 30~50 (40) | 50 | [7 empty] | 49 | [7 empty] | 48
2 | chất mềm (250 base) 開缸劑 |  |  |  | ml/KAH | 160~220 (180) | 160~220 (180) | 170 | [7 empty] | 170 | [7 empty] | 180
錩新科技股份有限公司 CX TECHNOLOGY CORPORATION
BAÙO CAÙO KEÁT QUAÛ HOÙA NGHIEÄM HAÈNG NGAØY XT- 000C 吊電化驗結果報告 | [28 empty] | Lập biểu 作成 |  | Xác nhận 確認
| XT-000C | [6 empty] | 15/5/2023 | [20 empty] | L.Yen |  | Yen
NO | Hạng mục kiểm tra nồng dộ 化驗檢查項目 |  |  |  | Đơn vị 單位 | Phạm vi kiểm soát 範圍值 | Giới hạn kiểm soát 管控值 | 18:15 |  |  |  | KQ bổ sung sau 1H |  |  |  | 22:15 |  |  |  | KQ bổ sung sau 1H |  |  |  | 2:15 |  |  |  | KQ bổ sung sau 1H |  |  |  | Mã số văn kiện 文件編號 Q3-CXVN-PC01-
[8 empty] | 濃度 | 補充 BS |  |  | 濃度 | 補充 BS |  |  | 濃度 | 補充 BS |  |  | 濃度 | 補充 BS |  |  | 濃度 | 補充 BS |  |  | 濃度 | 補充 BS
1 | Xaø boâng 脫脂 (2,3,4) |  | CT-21A |  | g/L | 40~60 | (50±5) | 51.92 | + | 0 | kg |  |  |  |  | 51.6 | + | 0 | kg |  |  |  |  | 51 | + | 0 | kg |  |  |  |  | IS06
|  |  | CT-21B |  |  | CT-21A: 25kg/CT-21B: 7-10L |  |  |  | 0 | L | [6 empty] | 0 | L | [6 empty] | 0 | L
2 | Xaø boâng 脫脂 (5,6) |  | CT-21A |  | g/L | 40~60 | (50±5) | 53.867 | + | 0 | kg |  |  |  |  | 53 | + | 0 | kg |  |  |  |  | 52.6 | + | 0 | kg |  |  |  |  | IS06
|  |  | CT-21B |  |  | CT-21A: 25kg/CT-21B: 7-10L |  |  |  | 0 | L | [6 empty] | 0 | L | [6 empty] | 0 | L
3 | Điện giải 電解 (8) |  | EC-508A | EC-508A | g/L | 50~70 | (60±5) | 61.446 | + | 0 | kg |  |  |  |  | 61 | + | 0 | kg |  |  |  |  | 60.5 | + | 0 | kg |  |  |  |  | IS06
|  |  | EC-508B | EC-508B |  | EC-508A: 25kg/EC-508B:6-10L |  |  |  | 0 | L | [6 empty] | 0 | L | [6 empty] | 0 | L
4 | Điện giải 電解 (20,21) |  | EC-508A | EC-508A | g/L | 50~70 | (60±5) | 63.294 | + | 0 | kg |  |  |  |  | 62.5 | + | 0 | kg |  |  |  |  | 62 | + | 0 | kg |  |  |  |  | IS06
|  |  | EC-508B | EC-508B |  | EC-508A: 25kg/EC-508B:6-10L |  |  |  | 0 | L | [6 empty] | 0 | L | [6 empty] | 0 | L
5 | Boàn xi (26-37) 鋅電鍍槽 Zinc Plating | Noàng ñoä NaOH 氫氧化鈉 |  |  | g/L | 135~ 145 | (140±5) | 141.6 | + | 0 | kg |  |  |  |  | 140.8 | + | 0 | kg |  |  |  |  | 140 | + | 0 | kg |  |  |  |  | IS08
|  | Noàng ñoä Zn 鋅 (1 pcs Zn=25kg) |  |  | g/L | 6~8 | (7±0.5) | 7.3 | + | 0 | kg |  |  |  |  | 7.3 | + | 0 | kg |  |  |  |  | 7.2 | + | 0 | kg |  |  |  |  | IS07
6 | Noàng ñoä Cr2O3 (45,46) 三價鉻 |  |  |  | % | 5~8 | (6±0.5) | 6.1 | + | 6.72 | L |  |  |  |  | 6 | + | 0 | L |  |  |  |  | 6.1 | + | 0 | L |  |  |  |  | IS05 | MÀU HALO
[5 empty] | pH | 2.0~2.4 | (2.2±0.2 ) | 2.3 | [7 empty] | 2.23 | [7 empty] | 2.37
7 | Noàng ñoä axit ñaëc 1 (13,14) 鹽酸 濃度 |  |  |  | %V/V | 40~50 | (45±5) | 46% | + | 0 | L |  |  |  |  | 45.6% | + | 0 | L |  |  |  |  | 45% | + | 0 | L |  |  |  |  | IS04
8 | Noàng ñoä axit ñaëc 2 (15,16,17) 鹽酸 濃度 |  |  |  | %V/V | 40~50 | (45±5) | 45.6% | + | 0 | L |  |  |  |  | 45.3% | + | 0 | L |  |  |  |  | 45% | + | 0 | L |  |  |  |  | IS04
9 | Nồng độ acid loãng (12) 稀酸 濃度 |  |  |  | %V/V | 20~40 | (30±5) | 30.11% | + | 0 | L |  |  |  |  | 29.6% | + | 4.46069 | L | 32% | + | -22.30345 | L | 31% | + | 0 | L |  |  |  |  | IS15
10 | Nồng độ HNO3 (42) 硝酸濃度 | Nồng độ HNO3 (42) 硝酸濃度 | Nồng độ HNO3 (42) 硝酸濃度 | Nồng độ HNO3 (42) 硝酸濃度 | %V/V | 0.5~1.5 | (1±0.4) | 1.124% | + | 0 | L |  |  |  |  | 1% | + | 0 | L |  |  |  |  | 0.9694% | + | 0.4776 | L | 1% |  |  |  | IS15
Haïng muïc kieåm tra nhieät ñoä 檢查溫度
NO | Haïng muïc kieåm tra nhieät ñoä 溫度檢查項目 |  |  |  | nhieät ñoä 溫度 | Phạm vi kiểm soát 範圍值 | Giới hạn kiểm soát 管控值 | Nhiệt kế 温度計 |  | nhieät töï ñoäng 自動温控 | [5 empty] | Nhiệt kế 温度計 |  | nhieät töï ñoäng 自動温控 | [5 empty] | Nhiệt kế 温度計 |  | nhieät töï ñoäng 自動温控
1 | Nhieät ñoä boàn xaø boâng noùng 1 熱脫脂溫度 |  |  |  | 0C | 65~75 | (70±3) | 70 |  | 69 | [5 empty] | 70 |  | 69 | [5 empty] | 70 |  | 69
2 | Nhieät ñoä boàn xaø boâng noùng 2 熱脫脂溫度 |  |  |  | 0C | 65~75 | (70±3) | 70 |  | 69 | [5 empty] | 70 |  | 69 | [5 empty] | 70 |  | 69
3 | Nhieät ñoä boàn ñieän giaûi (-) 電解 溫度 |  |  |  | 0C | 60~70 | (65±3) | 65 |  | 64 | [5 empty] | 65 |  | 64 | [5 empty] | 65 |  | 64
4 | Nhieät ñoä boàn ñieän giaûi (+) 電解 + 溫度 |  |  |  | 0C | 60~70 | (65±3) | 65 |  | 64 | [5 empty] | 65 |  | 64 | [5 empty] | 65 |  | 64
5 | Nhieät ñoä boàn xi 鍍鋅槽溫度 |  |  |  | 0C | 24~26 | (25) | 25 |  | 24 | [5 empty] | 26 |  | 25 | [5 empty] | 25 |  | 24
6 | Nhieät ñoä boàn maøu Cr2O3 三價鉻 溫度 |  |  |  | 0C | 34~36 | (35±1) | 35 |  | 34 | [5 empty] | 35 |  | 34 | [5 empty] | 35 |  | 34 | [6 empty] | MÀU HALO
7 | Nhieät ñoä boàn nöôùc noùng 熱水溫度 |  |  |  | 0C | 55~65 | (60±3) | 61 |  | 60 | [5 empty] | 62 |  | 61 | [5 empty] | 59 |  | 58
8 | saáy khoâ 烘乾 |  |  |  | 0C | 65~75 | (70±3) | \ |  | 69 | [5 empty] | \ |  | 70 | [5 empty] | \ |  | 69
9 | Nhiệt độ sóng siêu âm 超音波水洗槽 (23) |  |  |  | 0C | 40~60 | (50±10) | 57 |  | 56 | [5 empty] | 57 |  | 56 | [5 empty] | 56 |  | 55
10 | Nhiệt độ nước nóng siêm âm 超音波熱水洗槽(39) |  |  |  | 0C | 50~70 | (60±5) | 59 |  | 58 | [5 empty] | 58 |  | 57 | [5 empty] | 59 |  | 58
Haïng muïc kieåm tra bôm thuoác töï ñoäng 藥液自動添加
NO | Haïng muïc kieåm tra bôm thuoác 藥液自動添加檢查項目 |  |  |  | Ñôn vò 單位 | Phạm vi kiểm soát 範圍值 | Giới hạn kiểm soát 管控值 | löôïng bôm 加數量 | [7 empty] | löôïng bôm 加數量 | [7 empty] | löôïng bôm 加數量
1 | chất bóng (250 brightener) 光亮劑 |  |  |  | ml/KAH | 30~50 (40) | 30~50 (40) | 49 | [7 empty] | 50 | [7 empty] | 48
2 | chất mềm (250 base) 開缸劑 |  |  |  | ml/KAH | 160~220 (180) | 160~220 (180) | 175 | [7 empty] | 170 | [7 empty] | 170
TRO VE MENU
TRO VE MENU
TRO VE MENU
TRO VE MENU
TRO VE MENU
TRO VE MENU

## 4.ZN-NI kh
錩新科技股份有限公司 CX TECHNOLOGY CORPORATION
BAÙO CAÙO KEÁT QUAÛ HOÙA NGHIEÄM HAÈNG NGAØY Zn-Ni 吊電化驗結果報告 | [13 empty] | Lập biểu 作成 |  | xaùc nhaän 確認
| XT-000C |  |  |  |  | 15/5/2023 | [7 empty] | Trang |  | Yen
NO | Hạng mục kiểm tra nồng dộ 化驗檢查項目 |  |  |  | Đơn vị 單位 | Phạm vi kiểm soát 範圍值 | Giới hạn kiểm soát 管控值 | 6:15 |  |  |  | 14:15 |  |  |  | Mã số văn kiện 文件編號 Q3-CXVN-PC01-
[8 empty] | 濃度 | 補充 BS |  |  | 濃度 | 補充 BS
1 | Xaø boâng 脫脂 (2,3,4) |  | CT-21A |  | g/L | 40~60 | (50±5) | 52.569 | + | 0 | kg | 52 | + | 0 | kg | IS06
|  |  | CT-21B |  | ml/L | CT-21A: 25kg/CT-21B:8±1Lit |  |  | + | 0 | L |  | + | 0 | L
2 | Xaø boâng 脫脂 (5,6) |  | CT-21A |  | g/L | 40~60 | (50±5) | 54.516 | + | 0 | kg | 54 | + | 0 | kg | IS06
|  |  | CT-21B |  | ml/L | CT-21A: 25kg/CT-21B:8±1Lit |  |  | + | 0 | L |  | + | 0 | L
3 | Điện giải 電解 (8) |  | EC-508A | EC-508A | g/L | 50~70 | (60±5) | 62.832 | + | 0 | kg | 62 | + | 0 | kg | IS06
|  |  | EC-508B | EC-508B | ml/L | EC-508A: 25±1kg/EC-508B:8±1Lit |  |  | + | 0 | L |  | + | 0 | L
4 | Điện giải 電解 (20,21) |  | EC-508A | EC-508A | g/L | 50~70 | (60±5) | 64 | + | 0 | kg | 64 | + | 0 | kg | IS06
|  |  | EC-508B | EC-508B | ml/L | EC-508A: 25±1kg/EC-508B:8±1Lit |  |  | + | 0 | L |  | + | 0 | L
5 | 鋅鎳合金電鍍槽 Zn-Niken Plating |  | Zn |  | g/L | 5~6 | (5.5± 0.5L) | 5.265 | + | 1.88 | kg | 5.395 | + | 0.84 | kg | IS08
|  |  | Ni |  | g/L | 1.7~1.9g/L (1.8 ± 0.1g/L) | 1.7~1.9g/L (1.8 ± 0.1g/L) | 0 |  | 14.4 |  | 0 |  | 14.4
|  |  | NaOH |  | g/L | 120~130 | (125 ± 5) | 123.2 | + | 14.4 | kg | 122.4 | + | 20.8 | kg | IS07
6 |  |  | Zn-208HT |  | g/L | 125~135g/L (130g/L) | 125~135g/L (130g/L) | -4.45 | + | 1075.6 | L | -4.45 | + | 1075.6 | L | IS05
| Noàng ñoä Cr2O3 (Niken) 三價鉻 |  | pH |  | pH | 3.0-4.5 | (4.3±0.2) | 4 | + |  |  | 3.78 | +
7 | Noàng ñoä axit ñaëc 1 (13,14) 鹽酸 濃度 |  |  |  | %V/V | 40~50 | (45±5) | 45.62% | + | 0 | L | 46.54% | + | 0 | L | IS04
8 | Noàng ñoä axit ñaëc 2 (15,16,17) 鹽酸 濃度 |  |  |  | %V/V | 40~50 | (45±5) | 46.54% | + | 0 | L | 46.08% | + | 0 | L | IS04
9 | Nồng độ acid loãng (12) 稀酸 濃度 |  |  |  | %V/V | 20~40 | (30±5) | 29.2% | + | 8.921379 | L | 30.6% | + | 0 | L | IS15
10 | Nồng độ HNO3 (42) 硝酸濃度 | Nồng độ HNO3 (42) 硝酸濃度 | Nồng độ HNO3 (42) 硝酸濃度 | Nồng độ HNO3 (42) 硝酸濃度 | %V/V | 0.5~1.5 | (1±0.4) | 1.047% | + | 0 | L | 0.8918% | + | 3.0373056 | L | IS15
Haïng muïc kieåm tra nhieät ñoä 檢查溫度
NO | Haïng muïc kieåm tra nhieät ñoä 溫度檢查項目 |  |  |  | nhieät ñoä 溫度 | Phạm vi kiểm soát 範圍值 | Giới hạn kiểm soát 管控值 | Nhiệt kế 温度計 |  | nhieät töï ñoäng 自動温控 |  | Nhiệt kế 温度計 |  | nhieät töï ñoäng 自動温控
1 | Nhieät ñoä boàn xaø boâng noùng 1 熱脫脂溫度 |  |  |  | 0C | 65~75 | (70±3) | 71 |  | 70 |  | 69 |  | 68
2 | Nhieät ñoä boàn xaø boâng noùng 2 熱脫脂溫度 |  |  |  | 0C | 65~75 | (70±3) | 69 |  | 68 |  | 70 |  | 69
3 | Nhieät ñoä boàn ñieän giaûi (-) 電解 溫度 |  |  |  | 0C | 60~70 | (65±3) | 65 |  | 64 |  | 65 |  | 65
4 | Nhieät ñoä boàn ñieän giaûi (+) 電解 + 溫度 |  |  |  | 0C | 60~70 | (65±3) | 65 |  | 64 |  | 65 |  | 64
5 | Nhiệt độ bồn xi Zn-Niken Zn-Niken 鍍鋅槽溫度 |  |  |  | 0C | 24~28 | (26±2) | 24 |  | 23 |  | 25 |  | 24
6 | Nhiệt độ nước nóng siêm âm 超音波熱水洗槽(39) |  |  |  | 0C | 40~60 | (50±10) | 56 |  | 55 |  | 55 |  | 56
7 | Nhiệt độ bồn màu Cr2O3 (Niken) 三價鉻 溫度 |  |  |  | 0C | 20~30 | (25±5) | 28 |  | 29 |  | 28 |  | 29
8 | Nhieät ñoä boàn nöôùc noùng 熱水溫度 |  |  |  | 0C | 55~65 | (60±3) | 61 |  | 60 |  | 62 |  | 61
9 | saáy khoâ 烘乾 |  |  |  | 0C | 65~75 | (70±3) | \ |  | 69 |  | \ |  | 69
錩新科技股份有限公司 CX TECHNOLOGY CORPORATION
BAÙO CAÙO KEÁT QUAÛ HOÙA NGHIEÄM HAÈNG NGAØY Zn-Ni 吊電化驗結果報告 | [13 empty] | Lập biểu 作成 |  | xaùc nhaän 確認
| XT-000C |  |  |  |  | 15/5/2023 | [7 empty] | L.Yen |  | Yen
NO | Hạng mục kiểm tra nồng dộ 化驗檢查項目 |  |  |  | Đơn vị 單位 | Phạm vi kiểm soát 範圍值 | Giới hạn kiểm soát 管控值 | 18:15 |  |  |  | 2:15 |  |  |  | Mã số văn kiện 文件編號 Q3-CXVN-PC01-
[8 empty] | 濃度 | 補充 BS |  |  | 濃度 | 補充 BS
1 | Xaø boâng 脫脂 (2,3,4) |  | CT-21A |  | g/L | 40~60 | (50±5) | 51.92 | + | 0 | kg | 51 | + | 0 | kg | IS06
|  |  | CT-21B |  | ml/L | CT-21A: 25kg/CT-21B:8±1Lit |  |  | + | 0 | L |  | + | 0 | L
2 | Xaø boâng 脫脂 (5,6) |  | CT-21A |  | g/L | 40~60 | (50±5) | 53.867 | + | 0 | kg | 52.6 | + | 0 | kg | IS06
|  |  | CT-21B |  | ml/L | CT-21A: 25kg/CT-21B:8±1Lit |  |  | + | 0 | L |  | + | 0 | L
3 | Điện giải 電解 (8) |  | EC-508A | EC-508A | g/L | 50~70 | (60±5) | 61.446 | + | 0 | kg | 60.5 | + | 0 | kg | IS06
|  |  | EC-508B | EC-508B | ml/L | EC-508A: 25±1kg/EC-508B:8±1Lit |  |  | + | 0 | L |  | + | 0 | L
4 | Điện giải 電解 (20,21) |  | EC-508A | EC-508A | g/L | 50~70 | (60±5) | 63.294 | + | 0 | kg | 62 | + | 0 | kg | IS06
|  |  | EC-508B | EC-508B | ml/L | EC-508A: 25±1kg/EC-508B:8±1Lit |  |  | + | 0 | L |  | + | 0 | L
5 | 鋅鎳合金電鍍槽 Zn-Niken Plating |  | Zn |  | g/L | 5~6 | (5.5± 0.5L) | 5.59 | + | 0 | kg | 5.33 | + | 1.36 | kg | IS08
|  |  | Ni |  | g/L | 1.7~1.9g/L (1.8 ± 0.1g/L) | 1.7~1.9g/L (1.8 ± 0.1g/L) | 0 |  | 14.4 | kg | 0 |  | 14.4 | kg
|  |  | NaOH |  | g/L | 120~130 | (125 ± 5) | 124 | + | 8 | kg | 124 | + | 8 | kg | IS07
6 |  |  | Zn-208HT |  | g/L | 125~135g/L (130g/L) | 125~135g/L (130g/L) | -4.45 | + | 1075.6 | L | -4.45 | + | 1075.6 | L | IS05
| Noàng ñoä Cr2O3 (Niken) 三價鉻 |  | pH |  | pH | 3.0-4.5 | (4.3±0.2) | 3.92 | + |  |  | 3.8 | +
7 | Noàng ñoä axit ñaëc 1 (13,14) 鹽酸 濃度 |  |  |  | %V/V | 40~50 | (45±5) | 46% | + | 0 | L | 45% | + | 0 | L | IS04
8 | Noàng ñoä axit ñaëc 2 (15,16,17) 鹽酸 濃度 |  |  |  | %V/V | 40~50 | (45±5) | 45.6% | + | 0 | L | 45% | + | 0 | L | IS04
9 | Nồng độ acid loãng (12) 稀酸 濃度 |  |  |  | %V/V | 20~40 | (30±5) | 30.11% | + | 0 | L | 31% | + | 0 | L | IS15
10 | Nồng độ HNO3 (42) 硝酸濃度 | Nồng độ HNO3 (42) 硝酸濃度 | Nồng độ HNO3 (42) 硝酸濃度 | Nồng độ HNO3 (42) 硝酸濃度 | %V/V | 0.5~1.5 | (1±0.4) | 1.124% | + | 0 | L | 0.9694% | + | 0.4776 | L | IS15
Haïng muïc kieåm tra nhieät ñoä 檢查溫度
NO | Haïng muïc kieåm tra nhieät ñoä 溫度檢查項目 |  |  |  | nhieät ñoä 溫度 | Phạm vi kiểm soát 範圍值 | Giới hạn kiểm soát 管控值 | Nhiệt kế 温度計 |  | nhieät töï ñoäng 自動温控 |  | Nhiệt kế 温度計 |  | nhieät töï ñoäng 自動温控
1 | Nhieät ñoä boàn xaø boâng noùng 1 熱脫脂溫度 |  |  |  | 0C | 65~75 | (70±3) | 70 |  | 69 |  | 70 |  | 69
2 | Nhieät ñoä boàn xaø boâng noùng 2 熱脫脂溫度 |  |  |  | 0C | 65~75 | (70±3) | 70 |  | 69 |  | 70 |  | 69
3 | Nhieät ñoä boàn ñieän giaûi (-) 電解 溫度 |  |  |  | 0C | 60~70 | (65±3) | 65 |  | 64 |  | 65 |  | 64
4 | Nhieät ñoä boàn ñieän giaûi (+) 電解 + 溫度 |  |  |  | 0C | 60~70 | (65±3) | 65 |  | 64 |  | 65 |  | 64
5 | Nhiệt độ bồn xi Zn-Niken Zn-Niken 鍍鋅槽溫度 |  |  |  | 0C | 24~28 | (26±2) | 25 |  | 24 |  | 25 |  | 24
6 | Nhiệt độ nước nóng siêm âm 超音波熱水洗槽(39) |  |  |  | 0C | 40~60 | (50±10) | 57 |  | 56 |  | 58 |  | 57
7 | Nhiệt độ bồn màu Cr2O3 (Niken) 三價鉻 溫度 |  |  |  | 0C | 20~30 | (25±5) | 30 |  | 29 |  | 30 |  | 29
8 | Nhieät ñoä boàn nöôùc noùng 熱水溫度 |  |  |  | 0C | 55~65 | (60±3) | 61 |  | 60 |  | 59 |  | 58
9 | saáy khoâ 烘乾 |  |  |  | 0C | 65~75 | (70±3) | \ |  | 69 |  | \ |  | 69
TRO VE MENU
TRO VE MENU

## XM.GUI MAIL
BÁO CÁO KẾT QUẢ HÓA NGHIỆM HÀNG NGÀY
15/5/2023
生產線別：無氰鹼滾電E線 (XL-001E)
[6 empty] | tiêu chuẩn khống chế để bổ sung |  | 6:15 | [6 empty] | 10:15 | [6 empty] | 14:15 | [6 empty] | 18:15 | [6 empty] | 22:15 | [6 empty] | 02:15
MÃ | MÃ MÁY | Hạng mục kiểm tra nồng độ 化驗檢查項目 | Đơn vị 單位 | Phạm vi kiểm soát 範圍值 | Giới hạn kiểm soát 管控值 |  |  | Nồng độ 濃度 | 補充 BS | Y/C BS 要求補充量 |  | CÓ (có BS thực tế) |  |  | Nồng độ 濃度 | 補充 BS | Y/C BS 要求補充量 |  | CÓ (có BS thực tế) |  |  | Nồng độ 濃度 | 補充 BS | Y/C BS 要求補充量 |  | CÓ (có BS thực tế) |  |  | Nồng độ 濃度 | 補充 BS | Y/C BS 要求補充量 |  | CÓ (có BS thực tế) |  |  | Nồng độ 濃度 | 補充 BS | Y/C BS 要求補充量 |  | CÓ (có BS thực tế) |  |  | Nồng độ 濃度 | 補充 BS | Y/C BS 要求補充量 |  | CÓ (có BS thực tế) |  | NCC | PP HÓA NGHIỆM
1E-XB1 | XL-001E | Xà bông (1)脫脂 | g/L | 25~35 | (30±2) | 30 | 0 | 0 | 80.79 | + | 0 |  | kg | 7.6 | 30.4 | -1.0772 | + | 0 |  | kg | 7.9 | 31.6 | -4.3088 | + | 0 |  | kg | 7.8 | 31.2 | -3.2316 | + | 0 |  | kg | 0 | 0 | 80.79 | + | 0 |  | kg | 7.5 | 30 | 0 | + | 0 |  | kg | JASCO | D:\2. Data hoa nghiem\1. PP HÓA NGHIỆM CÁC BỒN-XLBM\JASCO-XB,ĐG-XL-1E.pdf
[13 empty] | L | [6 empty] | L | [6 empty] | L | [6 empty] | L | [6 empty] | L | [6 empty] | L
[13 empty] | L | [6 empty] | L | [6 empty] | L | [6 empty] | L | [6 empty] | L | [6 empty] | L
1E-XB2 | XL-001E | Xà bông (2)脫脂 | g/L | 25~35 | (30±2) | 30 | 0 | 0 | 99.15 | + | 0 |  | kg | 8 | 32 | -6.61 | + | 0 |  | kg | 8 | 32 | -6.61 | + | 0 |  | kg | 8 | 32 | -6.61 | + | 0 |  | kg | 0 | 0 | 99.15 | + | 0 |  | kg | 8.1 | 32.4 | -7.932 | + | 0 |  | kg | JASCO
[13 empty] | L | [6 empty] | L | [6 empty] | L | [6 empty] | L | [6 empty] | L | [6 empty] | L
[13 empty] | L | [6 empty] | L | [6 empty] | L | [6 empty] | L | [6 empty] | L | [6 empty] | L
1E-DG1 | XL-001E | điện giải(1)+電解 | g/L | 60~80 | (70±10) | 70 | 0 | 0 | 80.92 | + | 0 |  | kg | 16.9 | 67.6 | 2.7744 | + | 2.7744 |  | kg | 17.1 | 68.4 | 1.8496 | + | 1.8496 |  | kg | 15.5 | 62 | 9.248 | + | 9.248 | có | kg | 0 | 0 | 80.92 | + | 0 |  | kg | 16.3 | 65.2 | 5.5488 | + | 5.5488 |  | kg | JASCO
[13 empty] | L | [6 empty] | L | [6 empty] | L | [6 empty] | L | [6 empty] | L | [6 empty] | L
1E-DG2 | XL-001E | điện giải (2)+電解 | g/L | 60~80 | (70±10) | 70 | 0 | 0 | 102.13 | + | 0 |  | kg | 14.8 | 59.2 | 15.7572 | + | 15.7572 |  | kg | 17.3 | 69.2 | 1.1672 | + | 1.1672 |  | kg | 17.2 | 68.8 | 1.7508 | + | 1.7508 | có | kg | 0 | 0 | 102.13 | + | 0 |  | kg | 17.5 | 70 | 0 | + | 0 |  | kg | JASCO
[13 empty] | L | [6 empty] | L | [6 empty] | L | [6 empty] | L | [6 empty] | L | [6 empty] | L
1E-NAOH | XL-001E | Nồng độ NaOH 氫氧化鈉 | g/L | 130 - 150 | (140±5L) | 140 | 0 | 0 | 2793.14 | + | 0 |  | kg | 17.8 | 142.4 | -47.8824 | + | 0 |  | kg | 17.8 | 142.4 | -47.8824 | + | 0 |  | kg | 17.8 | 142.4 | -47.8824 | + | 0 |  | kg | 0 | 0 | 2793.14 | + | 0 |  | kg | 17.8 | 142.4 | -47.8824 | + | 0 |  | kg | JASCO | ..\..\..\2. Data hoa nghiem\1. PP HÓA NGHIỆM CÁC BỒN-XLBM\NaOH.pdf
1E-ZN | XL-001E | Nồng độ Zn 鋅 (1 pcs Zn=25kg) | g/L | 7~12 | (9g±1) | 9 | 0 | 0 | 179.559 | + | 0 |  | kg | 8.3 | 10.79 | -35.71229 | + | 0 |  | kg | 9.1 | 11.83 | -56.46133 | + | 0 |  | kg | 9.4 | 12.22 | -64.24222 | + | 0 |  | kg | 0 | 0 | 179.559 | + | 0 |  | kg | 8.2 | 10.66 | -33.11866 | + | 0 |  | kg |  | D:\2. Data hoa nghiem\1. PP HÓA NGHIỆM CÁC BỒN-XLBM\ZN-XM,XT.pdf
1E-CR3I | XL-001E | Nồng độ Cr2O3 三價鉻 | % | 12~18 | (14±2) | 14 | 0 | 0 | 80.5 | + | 0 |  | L | 10.1 | 14.53237 | -3.061151 | + | 0 |  | L | 9.6 | 13.81295 | 1.07554 | + | 1.07554 |  | L | 9.3 | 13.38129 | 3.557554 | + | 3.557554 | có | L | 0 | 0 | 80.5 | + | 0 |  | L | 11 | 15.82734 | -10.50719 | + | 0 |  | L | JASCO | D:\2. Data hoa nghiem\1. PP HÓA NGHIỆM CÁC BỒN-XLBM\JASCO-CR3+XT,XL-1E.pdf
1E-CR3IPH | XL-001E | PH | pH | 1.6~2.2 | (1.8±0.1 ) |  |  | 0 | [6 empty] | 1.6 | [6 empty] | 1.8 | [6 empty] | 1.8 | [6 empty] | 0 | [6 empty] | 1.7
1E-HCL1 | XL-001E | Nồng độ acid đặc 鹽酸 濃度 | %V/V | 30~60 | (45±5) | 45% | 0 | 0% | 954.9 | + | 0 |  | L | 3.8 | 43.34% | 35.145625 | + | 35.145625 |  | L | 4.1 | 46.77% | -37.4665625 | + | 0 |  | L | 4.2 | 47.91% | -61.670625 | + | 0 |  | L | 0 | 0% | 954.9 | + | 0 |  | L | 4.1 | 46.77% | -37.4665625 | + | 0 |  | L | CX | D:\2. Data hoa nghiem\1. PP HÓA NGHIỆM CÁC BỒN-XLBM\HCL-đặc, loãng-XM.pdf
1E-HCL2 | XL-001E | Nồng độ acid loãng 稀酸 濃度 | %V/V | 15~30 | (22±5) | 22% | 0 | 0% | 134.64 | + | 0 |  | L | 2.4 | 27.38% | -32.895 | + | 0 |  | L | 2.2 | 25.09% | -18.93375 | + | 0 |  | L | 2.3 | 26.23% | -25.914375 | + | 0 |  | L | 0 | 0% | 134.64 | + | 0 |  | L | 2.3 | 26.23% | -25.914375 | + | 0 |  | L | CX
1E-HCL3 | XL-001E | Nồng độ HCl hoạt hóa 稀酸活化 濃度 | %V/V | 5~15 | (10±3) | 10% | 0 | 0% | 57.5 | + | 0 |  | L | 1.9 | 4.334% | 32.57734375 | + | 32.57734375 |  | L | 3.9 | 8.897% | 6.34296875 | + | 6.34296875 |  | L | 6.1 | 13.92% | -22.51484375 | + | 0 |  | L | 0 | 0% | 57.5 | + | 0 |  | L | 4.7 | 10.72% | -4.15078125 | + | 0 |  | L | CX | D:\2. Data hoa nghiem\1. PP HÓA NGHIỆM CÁC BỒN-XLBM\HCL hoạt hóa-xt,xm.pdf
1E-HNO3 | XL-001E | Nồng độ HNO3 硝酸濃度 | % | 0.5~1.5 | (1±0.4) | 1% | 0 | 0% | 8.153846 | + | 0 |  | L | 0 | 0% | 8.153846 | + | 0 |  | L | 1 | 1.26% | -2.121631 | + | 0 |  | L | 1.02 | 1.285% | -2.32714 | + | 0 |  | L | 0 | 0% | 8.153846 | + | 0 |  | L | 0.92 | 1.159% | -1.299593 | + | 0 |  | L | CX | D:\2. Data hoa nghiem\1. PP HÓA NGHIỆM CÁC BỒN-XLBM\HNO3-XM.pdf
1E-CR3K | XL-001E | Nồng độ Cr2O3 （K) | % | 5~10 | (7.5±1) | 7.5 | 0 |  | #VALUE! | + |  |  | L | 9.3 | 7.44 | 0.3631579 | + | 0.3631579 |  | L | 0 |  | #VALUE! | + |  |  | L | 10.5 | 8.4 | -5.447368 | + | 0 |  | L | 0 |  | #VALUE! | + |  |  | L | 0 |  | #VALUE! | + |  |  | L
1E-CR3KPH | XL-001E | PH | pH | 1.6~2.0 | (1.8±0.1) |  |  | 0 | [6 empty] | 2.3 | [6 empty] | 0 | [6 empty] | 1.2 | [6 empty] | 0 | [6 empty] | 0
Hạng mục kiểm tra nhiệt độ 檢查溫度
MÃ | MÃ MÁY | Hạng mục kiểm tra nhiệt độ 溫度檢查項目 | nhiệt độ 溫度 | Phạm vi kiểm soát 範圍值 | Giới hạn kiểm soát 管控值 |  |  | Nhiệt kế 温度計 |  |  | Nhiệt tự động 自動温控 |  |  |  | Nhiệt kế 温度計 |  |  | Nhiệt tự động 自動温控 |  |  |  | Nhiệt kế 温度計 |  |  | Nhiệt tự động 自動温控 |  |  |  | Nhiệt kế 温度計 |  |  | Nhiệt tự động 自動温控 |  |  |  | Nhiệt kế 温度計 |  |  | Nhiệt tự động 自動温控 |  |  |  | Nhiệt kế 温度計 |  |  | Nhiệt tự động 自動温控
1E-TEMXB1 | XL-001E | Nhiệt độ xà bông nóng (1) 熱脫脂溫度(1) | 0C | 65~75 | (70±3) |  |  | 0 |  |  | 0 |  |  |  | 68 |  |  | 67 |  |  |  | 68 |  |  | 67 |  |  |  | 69 |  |  | 68 |  |  |  | 0 |  |  | 0 |  |  |  | 69 |  |  | 68
1E-TEMXB2 | XL-001E | Nhiệt độ xà bông nóng (2) 熱脫脂溫度(2) | 0C | 65~75 | (70±3) |  |  | 0 |  |  | 0 |  |  |  | 70 |  |  | 69 |  |  |  | 67 |  |  | 68 |  |  |  | 69 |  |  | 68 |  |  |  | 0 |  |  | 0 |  |  |  | 69 |  |  | 68
1E-TEMDG1 | XL-001E | Nhiệt độ điện giải (1) 電解1 溫度 | 0C | 50~60 | (55±3) |  |  | 0 |  |  | 0 |  |  |  | 56 |  |  | 55 |  |  |  | 55 |  |  | 54 |  |  |  | 56 |  |  | 54 |  |  |  | 0 |  |  | 0 |  |  |  | 57 |  |  | 56
1E-TEMDG2 | XL-001E | Nhiệt độ điện giải (2) 電解 2 溫度 | 0C | 50~60 | (55±3) |  |  | 0 |  |  | 0 |  |  |  | 54 |  |  | 53 |  |  |  | 54 |  |  | 54 |  |  |  | 55 |  |  | 54 |  |  |  | 0 |  |  | 0 |  |  |  | 55 |  |  | 54
1E-TEMBX | XL-001E | Nhiệt độ bồn xi 鍍鋅槽溫度 | 0C | 20~30 | (25±3) |  |  | 0 |  |  | 0 |  |  |  | 25 |  |  | 24 |  |  |  | 24 |  |  | 23 |  |  |  | 30 |  |  | 29 |  |  |  | 0 |  |  | 0 |  |  |  | 31 |  |  | 30
1E-TEMCR3I | XL-001E | Nhiệt độ bồn màu Cr2O3 三價鉻 溫度 | 0C | 35-45 | (40±3) |  |  | 0 |  |  | 0 |  |  |  | 34 |  |  | 41 |  |  |  | 42 |  |  | 41 |  |  |  | 41 |  |  | 40 |  |  |  | 0 |  |  | 0 |  |  |  | 41 |  |  | 40
1E-TEMH2O | XL-001E | Nhiệt độ bồn nước nóng 熱水溫度 | 0C | 55~65 | (60±3) |  |  | 0 |  |  | 0 |  |  |  | 41 |  |  | 42 |  |  |  | 56 |  |  | 55 |  |  |  | 56 |  |  | 55 |  |  |  | 0 |  |  | 0 |  |  |  | 58 |  |  | 57
1E-TEMSAY | XL-001E | Sấy khô 烘乾 | 0C | 65~75 | (70±3) | [5 empty] | 0 | [6 empty] | 0 | [6 empty] | 0 | [6 empty] | 70 | [6 empty] | 0 | [6 empty] | 71
Hạng mục kiểm tra bơm thuốc tự động 藥液自動添加
1E-MEM | XL-001E | chất mềm (merlin starer) 開缸劑 | ml/KAH | 300-360 | 300-360 |  |  | 0 | [6 empty] | 0 | [6 empty] | 0 | [6 empty] | 330 | [6 empty] | 0 | [6 empty] | 325
1E-BONG | XL-001E | chaát boùng (merlin brightener) 光亮劑 | ml/KAH | 30-50 | 30-50 |  |  | 0 | [6 empty] | 0 | [6 empty] | 0 | [6 empty] | 39 | [6 empty] | 0 | [6 empty] | 40
生產線別：無氰鹼滾電F線 (XL-001F) | [5 empty] | JASCO Kết quả kiểm tra 檢查結果 | [29 empty] | 生產線別：無氰鹼滾電F線 (XL-001F)
[6 empty] | tiêu chuẩn khống chế để bổ sung |  | 6:15 | [6 empty] | 10:15 | [6 empty] | 14:15 | [6 empty] | 18:15 | [6 empty] | 22:15 | [6 empty] | 02:15
MÃ | MÃ MÁY | Hạng mục kiểm tra nồng độ 化驗檢查項目 | Đơn vị 單位 | Phạm vi kiểm soát 範圍值 | Giới hạn kiểm soát 管控值 |  |  | Nồng độ 濃度 | 補充 BS | Y/C BS 要求補充量 |  | CÓ (có BS thực tế) |  |  | Nồng độ 濃度 | 補充 BS | Y/C BS 要求補充量 |  | CÓ (có BS thực tế) |  |  | Nồng độ 濃度 | 補充 BS | Y/C BS 要求補充量 |  | CÓ (có BS thực tế) |  |  | Nồng độ 濃度 | 補充 BS | Y/C BS 要求補充量 |  | CÓ (có BS thực tế) |  |  | Nồng độ 濃度 | 補充 BS | Y/C BS 要求補充量 |  | CÓ (có BS thực tế) |  |  | Nồng độ 濃度 | 補充 BS | Y/C BS 要求補充量 |  | CÓ (có BS thực tế) |  | NCC | PP HÓA NGHIỆM
1F-XB1 | XL-001F | Xà bông (1)脫脂 | g/L | 60~80 | (70±5) | 70 | 0 | 0 | 188.51 | + | 0 |  | kg | 0 | 0 | 188.51 | + | 0 |  | kg | 0 | 0 | 188.51 | + | 0 |  | kg | 0 | 0 | 188.51 | + | 0 |  | kg | 0 | 0 | 188.51 | + | 0 |  | kg | 0 | 0 | 188.51 | + | 0 |  | kg | HALO | ..\..\..\2. Data hoa nghiem\1. PP HÓA NGHIỆM CÁC BỒN-XLBM\XB,ĐG-1F,XT.pdf
1F-XB2 | XL-001F | Xà bông (2)脫脂 | g/L | 60~80 | (70±5) | 70 | 0 | 0 | 231.35 | + | 0 |  | kg | 0 | 0 | 231.35 | + | 0 |  | kg | 0 | 0 | 231.35 | + | 0 |  | kg | 0 | 0 | 231.35 | + | 0 |  | kg | 0 | 0 | 231.35 | + | 0 |  | kg | 0 | 0 | 231.35 | + | 0 |  | kg | HALO
1F-DG1 | XL-001F | điện giải(1)+電解 | g/L | 50~70 | (60±5) | 60 | 0 | 0 | 69.36 | + | 0 |  | kg | 0 | 0 | 69.36 | + | 0 |  | kg | 0 | 0 | 69.36 | + | 0 |  | kg | 0 | 0 | 69.36 | + | 0 |  | kg | 0 | 0 | 69.36 | + | 0 |  | kg | 0 | 0 | 69.36 | + | 0 |  | kg | HALO
1F-DG2 | XL-001F | điện giải (2)+電解 | g/L | 50~70 | (60±5) | 60 | 0 | 0 | 87.54 | + | 0 |  | kg | 0 | 0 | 87.54 | + | 0 |  | kg | 0 | 0 | 87.54 | + | 0 |  | kg | 0 | 0 | 87.54 | + | 0 |  | kg | 0 | 0 | 87.54 | + | 0 |  | kg | 0 | 0 | 87.54 | + | 0 |  | kg | HALO
1F-NAOH | XL-001F | Nồng độ NaOH 氫氧化鈉 | g/L | 130 - 150 | (140±10) | 140 | 0 | 0 | 2793.14 | + | 0 |  | kg | 0 | 0 | 2793.14 | + | 0 |  | kg | 0 | 0 | 2793.14 | + | 0 |  | kg | 0 | 0 | 2793.14 | + | 0 |  | kg | 0 | 0 | 2793.14 | + | 0 |  | kg | 0 | 0 | 2793.14 | + | 0 |  | kg | HALO | ..\..\..\2. Data hoa nghiem\1. PP HÓA NGHIỆM CÁC BỒN-XLBM\NaOH.pdf
1F-ZN | XL-001F | Nồng độ Zn 鋅 (1 pcs Zn=25kg) | g/L | 8~12 | (10±1) | 10 | 0 | 0 | 199.51 | + | 0 |  | kg | 0 | 0 | 199.51 | + | 0 |  | kg | 0 | 0 | 199.51 | + | 0 |  | kg | 0 | 0 | 199.51 | + | 0 |  | kg | 0 | 0 | 199.51 | + | 0 |  | kg | 0 | 0 | 199.51 | + | 0 |  | kg | HALO | D:\2. Data hoa nghiem\1. PP HÓA NGHIỆM CÁC BỒN-XLBM\ZN-XM,XT.pdf
1F-CR3I | XL-001F | Nồng độ Cr2O3 三價鉻 LANTHANE 318 | % | 6~10 | (8±0.5) | 8 | 0 | -1.0461 | 52.015075 | + | 0 |  | L | 0 | -1.0461 | 52.015075 | + | 0 |  | L | 0 | -1.0461 | 52.015075 | + | 0 |  | L | 0 | -1.0461 | 52.015075 | + | 0 |  | L | 0 | -1.0461 | 52.015075 | + | 0 |  | L | 0 | -1.0461 | 52.015075 | + | 0 |  | L | HALO | ..\..\..\2. Data hoa nghiem\1. PP HÓA NGHIỆM CÁC BỒN-XLBM\CR3+-HALO.pdf
1F-CR3IPH | XL-001F | PH | pH | 2~2.5 | (2.3±0.1 ) |  |  | 0 | [6 empty] | 0 | [6 empty] | 0 | [6 empty] | 0 | [6 empty] | 0 | [6 empty] | 0
1F-HCL1 | XL-001F | Nồng độ acid đặc 鹽酸 濃度 | %V/V | 30~60 | (45±5) | 45% | 0 | 0% | 954.9 | + | 0 |  | L | 0 | 0% | 954.9 | + | 0 |  | L | 0 | 0% | 954.9 | + | 0 |  | L | 0 | 0% | 954.9 | + | 0 |  | L | 0 | 0% | 954.9 | + | 0 |  | L | 0 | 0% | 954.9 | + | 0 |  | L | CX | D:\2. Data hoa nghiem\1. PP HÓA NGHIỆM CÁC BỒN-XLBM\HCL-đặc, loãng-XM.pdf
1F-HCL2 | XL-001F | Nồng độ acid loãng 稀酸 濃度 | %V/V | 15~30 | (22±5 ) | 22% | 0 | 0% | 134.64 | + | 0 |  | L | 0 | 0% | 134.64 | + | 0 |  | L | 0 | 0% | 134.64 | + | 0 |  | L | 0 | 0% | 134.64 | + | 0 |  | L | 0 | 0% | 134.64 | + | 0 |  | L | 0 | 0% | 134.64 | + | 0 |  | L | CX
1F-HCL3 | XL-001F | Nồng độ HCl hoạt hóa 稀酸活化 濃度 | %V/V | 5~15 | (10±3) | 10% | 0 | 0% | 57.5 | + | 0 |  | L | 0 | 0% | 57.5 | + | 0 |  | L | 0 | 0% | 57.5 | + | 0 |  | L | 0 | 0% | 57.5 | + | 0 |  | L | 0 | 0% | 57.5 | + | 0 |  | L | 0 | 0% | 5750% | + | 0 |  | L | CX | D:\2. Data hoa nghiem\1. PP HÓA NGHIỆM CÁC BỒN-XLBM\HCL hoạt hóa-xt,xm.pdf
1F-HNO3 | XL-001F | Nồng độ HNO3 硝酸濃度 | % | 0.5~1.5 | (1±0.2) | 1% | 0 | 0% | 8.153846 | + | 0 |  | L | 0 | 0% | 8.153846 | + | 0 |  | L | 0 | 0% | 8.153846 | + | 0 |  | L | 0 | 0% | 8.153846 | + | 0 |  | L | 0 | 0% | 8.153846 | + | 0 |  | L | 0 | 0% | 8.153846 | + | 0 |  | L | CX | D:\2. Data hoa nghiem\1. PP HÓA NGHIỆM CÁC BỒN-XLBM\HNO3-XM.pdf
1F-CR3K | XL-001F | Nồng độ Cr2O3 （K) 三價鉻 FINIDIP 124 | % | 5~8 | (6±0.5) | 6 | 0 |  | #VALUE! | + |  |  | L | 0 |  | #VALUE! | + |  |  | L | 0 |  | #VALUE! | + |  |  | L | 0 |  | #VALUE! | + |  |  | L | 0 |  | #VALUE! | + |  |  | L | 0 |  | #VALUE! | + |  |  | L
1F-CR3KPH | XL-001F | PH | pH | 1.8~2.4 | (2.1±0.1 ) |  |  | 0 | [6 empty] | 0 | [6 empty] | 0 | [6 empty] | 0 | [6 empty] | 0 | [6 empty] | 0
Hạng mục kiểm tra nhiệt độ 檢查溫度
MÃ | MÃ MÁY | Hạng mục kiểm tra nhiệt độ 溫度檢查項目 | nhiệt độ 溫度 | Phạm vi kiểm soát 範圍值 | Giới hạn kiểm soát 管控值 |  |  | Nhiệt kế 温度計 |  |  | Nhiệt tự động 自動温控 |  |  |  | Nhiệt kế 温度計 |  |  | Nhiệt tự động 自動温控 |  |  |  | Nhiệt kế 温度計 |  |  | Nhiệt tự động 自動温控 |  |  |  | Nhiệt kế 温度計 |  |  | Nhiệt tự động 自動温控 |  |  |  | Nhiệt kế 温度計 |  |  | Nhiệt tự động 自動温控 |  |  |  | Nhiệt kế 温度計 |  |  | Nhiệt tự động 自動温控
1F-TEMXB1 | XL-001F | Nhiệt độ xà bông nóng (1) 熱脫脂溫度(1) | 0C | 50~70 | (60±3) |  |  | 0 |  |  | 0 |  |  |  | 0 |  |  | 0 |  |  |  | 0 |  |  | 0 |  |  |  | 0 |  |  | 0 |  |  |  | 0 |  |  | 0 |  |  |  | 0 |  |  | 0
1F-TEMXB2 | XL-001F | Nhiệt độ xà bông nóng (2) 熱脫脂溫度(2) | 0C | 50~70 | (60±3) |  |  | 0 |  |  | 0 |  |  |  | 0 |  |  | 0 |  |  |  | 0 |  |  | 0 |  |  |  | 0 |  |  | 0 |  |  |  | 0 |  |  | 0 |  |  |  | 0 |  |  | 0
1F-TEMDG1 | XL-001F | Nhiệt độ điện giải (1) 電解1 溫度 | 0C | 50~70 | (60±3) |  |  | 0 |  |  | 0 |  |  |  | 0 |  |  | 0 |  |  |  | 0 |  |  | 0 |  |  |  | 0 |  |  | 0 |  |  |  | 0 |  |  | 0 |  |  |  | 0 |  |  | 0
1F-TEMDG2 | XL-001F | Nhiệt độ điện giải (2) 電解 2 溫度 | 0C | 50~70 | (60±3) |  |  | 0 |  |  | 0 |  |  |  | 0 |  |  | 0 |  |  |  | 0 |  |  | 0 |  |  |  | 0 |  |  | 0 |  |  |  | 0 |  |  | 0 |  |  |  | 0 |  |  | 0
1F-TEMBX | XL-001F | Nhiệt độ bồn xi 鍍鋅槽溫度 | 0C | 22~30 | (24±1) |  |  | 0 |  |  | 0 |  |  |  | 0 |  |  | 0 |  |  |  | 0 |  |  | 0 |  |  |  | 0 |  |  | 0 |  |  |  | 0 |  |  | 0 |  |  |  | 0 |  |  | 0
1F-TEMCR3I | XL-001F | Nhiệt độ bồn màu Cr2O3 三價鉻 溫度 | 0C | 30-38 | (34±2) |  |  | 0 |  |  | 0 |  |  |  | 0 |  |  | 0 |  |  |  | 0 |  |  | 0 |  |  |  | 0 |  |  | 0 |  |  |  | 0 |  |  | 0 |  |  |  | 0 |  |  | 0
1F-TEMH2O | XL-001F | Nhiệt độ bồn nước nóng 熱水溫度 | 0C | 55~65 | (60±3) |  |  | 0 |  |  | 0 |  |  |  | 0 |  |  | 0 |  |  |  | 0 |  |  | 0 |  |  |  | 0 |  |  | 0 |  |  |  | 0 |  |  | 0 |  |  |  | 0 |  |  | 0
1F-TEMSAY | XL-001F | Sấy khô 烘乾 | 0C | 65~75 | (70±3) | [5 empty] | 0 | [6 empty] | 0 | [6 empty] | 0 | [6 empty] | 0 | [6 empty] | 0 | [6 empty] | 0
Hạng mục kiểm tra bơm thuốc tự động 藥液自動添加
1F-MEM | XL-001F | 開缸劑 250 Base | ml/1000AH | 100-200 | 100-200 |  |  | 0 | [6 empty] | 0 | [6 empty] | 0 | [6 empty] | 0 | [6 empty] | 0 | [6 empty] | 0
1F-BONG | XL-001F | 光亮劑 250 Brightener | ml/1000AH | 20-50 | 20-50 |  |  | 0 | [6 empty] | 0 | [5 empty] | 0 | 0 | [6 empty] | 0 | [6 empty] | 0 | [6 empty] | 0
生產線別：無氰鹼吊電C線 (XT-000C) | [5 empty] | Kết quả kiểm tra 檢查結果 | [29 empty] | 生產線別：無氰鹼吊電C線 (XT-000C) | [12 empty] | 25.09.2022 XT tất cả đổi hóa chất Halo
[6 empty] | tiêu chuẩn khống chế để bổ sung |  | 6:15 | [6 empty] | 10:15 | [6 empty] | 14:15 | [6 empty] | 18:15 | [6 empty] | 22:15 | [6 empty] | 02:15
MÃ | MÃ MÁY | Hạng mục kiểm tra nồng độ 化驗檢查項目 | Đơn vị 單位 | Phạm vi kiểm soát 範圍值 | Giới hạn kiểm soát 管控值 |  |  | Nồng độ 濃度 | 補充 BS | Y/C BS 要求補充量 |  | CÓ (có BS thực tế) |  |  | Nồng độ 濃度 | 補充 BS | Y/C BS 要求補充量 |  | CÓ (có BS thực tế) |  |  | Nồng độ 濃度 | 補充 BS | Y/C BS 要求補充量 |  | CÓ (có BS thực tế) |  |  | Nồng độ 濃度 | 補充 BS | Y/C BS 要求補充量 |  | CÓ (có BS thực tế) |  |  | Nồng độ 濃度 | 補充 BS | Y/C BS 要求補充量 |  | CÓ (có BS thực tế) |  |  | Nồng độ 濃度 | 補充 BS | Y/C BS 要求補充量 |  | CÓ (có BS thực tế) |  | NCC | PP HÓA NGHIỆM
XT-XB1 | XT-000C | Xà bông 脫脂 (2,3,4) | g/L | 40~60 | (50±5) | 50 | 8.1 | 52.569 | -39.863173 | + | 0 |  | kg | 8.05 | 52.2445 | -34.8279065 | + | 0 |  | kg | 8.2 | 53.218 | -49.933706 | + | 0 |  | kg | 8 | 51.92 | -29.79264 | + | 0 |  | kg | 0 | 0 | 775.85 | + | 0 |  | kg | 8 | 51.92 | -29.79264 | + | 0 |  | kg | HALO | ..\..\..\2. Data hoa nghiem\1. PP HÓA NGHIỆM CÁC BỒN-XLBM\XB,ĐG-1F,XT.pdf
XT-XB2 | XT-000C | Xà bông 脫脂 (5,6) | g/L | 40~60 | (50±5) | 50 | 8.4 | 54.516 | -51.8211 | + | 0 |  | kg | 8.35 | 54.1915 | -48.0974625 | + | 0 |  | kg | 8.45 | 54.8405 | -55.5447375 | + | 0 |  | kg | 8.3 | 53.867 | -44.373825 | + | 0 |  | kg | 0 | 0 | 573.75 | + | 0 |  | kg | 8.4 | 54.516 | -51.8211 | + | 0 |  | kg | HALO
XT-DG1 | XT-000C | Điện giải 電解 (8) | g/L | 50~70 | (60±5) | 60 | 13.6 | 62.832 | -23.2224 | + | 0 |  | kg | 13.5 | 62.37 | -19.434 | + | 0 |  | kg | 13.5 | 62.37 | -19.434 | + | 0 |  | kg | 13.3 | 61.446 | -11.8572 | + | 0 |  | kg | 0 | 0 | 492 | + | 0 |  | kg | 13.2 | 60.984 | -8.0688 | + | 0 |  | kg | HALO
XT-DG2 | XT-000C | Điện giải 電解 (20,21) | g/L | 50~70 | (60±5) | 60 | 14 | 64.68 | -40.56624 | + | 0 |  | kg | 13.95 | 64.449 | -38.563932 | + | 0 |  | kg | 14 | 64.68 | -40.56624 | + | 0 |  | kg | 13.7 | 63.294 | -28.552392 | + | 0 |  | kg | 0 | 0 | 520.08 | + | 0 |  | kg | 13.7 | 63.294 | -28.552392 | + | 0 |  | kg | HALO
XT-NAOH | XT-000C | NaOH (26-37) 氫氧化鈉 | g/L | 135~ 145 | (140±5) | 140 | 17.7 | 141.6 | -84.9056 | + | 0 |  | kg | 17.5 | 140 | 0 | + | 0 |  | kg | 17.5 | 140 | 0 | + | 0 |  | kg | 17.7 | 141.6 | -84.9056 | + | 0 |  | kg | 0 | 0 | 7429.24 | + | 0 |  | kg | 17.7 | 141.6 | -84.9056 | + | 0 |  | kg | HALO | ..\..\..\2. Data hoa nghiem\1. PP HÓA NGHIỆM CÁC BỒN-XLBM\NaOH.pdf
XT-ZN | XT-000C | Zn 鋅 (26-37) (1 pcs Zn=25kg) | g/L | 6~8 | (7±0.5) | 7 | 6.6 | 8.58 | -83.84428 | + | 0 |  | kg | 6.45 | 8.385 | -73.49641 | + | 0 |  | kg | 6.55 | 8.515 | -80.39499 | + | 0 |  | kg | 6.6 | 8.58 | -83.84428 | + | 0 |  | kg | 0 | 0 | 371.462 | + | 0 |  | kg | 6.5 | 8.45 | -76.9457 | + | 0 |  | kg | HALO | D:\2. Data hoa nghiem\1. PP HÓA NGHIỆM CÁC BỒN-XLBM\ZN-XM,XT.pdf
XT-CR3I | XT-000C | Nồng độ Cr2O3 三價鉻(46) LANTHANE 318 (HALO) | % | 5~8 | (6±0.5) | 6 | 17.4 | 6.32628 | -10.963008 | + | 0 |  | L | 17.8 | 6.49576 | -16.657536 | + | 0 |  | L | 19 | 7.0042 | -33.74112 | + | 0 |  | L | 18.3 | 6.70761 | -23.775696 | + | 0 |  | L | 0 | -1.0461 | 236.74896 | + | 0 |  | L | 18.4 | 6.74998 | -25.199328 | + | 0 |  | L | HALO | ..\..\..\2. Data hoa nghiem\1. PP HÓA NGHIỆM CÁC BỒN-XLBM\CR3+-HALO.pdf
XT-CR3IPH | XT-000C | PH | pH | 2.0~2.4 | (2.2±0.2 ) |  |  | 2.2 |  |  | 0 |  |  |  | 2.22 |  |  | 0 |  |  |  | 2.2 |  |  | 0 |  |  |  | 2.3 |  |  | 0 |  |  |  | 0 |  |  | 0 |  |  |  | 2.37 |  |  | 0
XT-HCL1 | XT-000C | Nồng độ acid đặc (13,14) 鹽酸 濃度 | %V/V | 40~50 | (45±5) | 45% | 2 | 45.62% | -42.01875 | + | 0 |  | L | 2.02 | 46.08% | -72.6924375 | + | 0 |  | L | 2.04 | 46.54% | -103.366125 | + | 0 |  | L | 2.06 | 46.99% | -134.0398125 | + | 0 |  | L | 0 | 0% | 3025.35 | + | 0 |  | L | 2.02 | 46.08% | -72.6924375 | + | 0 |  | L | CX | D:\2. Data hoa nghiem\1. PP HÓA NGHIỆM CÁC BỒN-XLBM\HCL đặc, loãng-XT.pdf
XT-HCL2 | XT-000C | Nồng độ acid đặc (15,16,17) 鹽酸 濃度 | %V/V | 40~50 | (45±5) | 45% | 2.04 | 46.54% | -161.575875 | + | 0 |  | L | 2.04 | 46.54% | -161.575875 | + | 0 |  | L | 2.02 | 46.08% | -113.6285625 | + | 0 |  | L | 2.1 | 47.91% | -305.4178125 | + | 0 |  | L | 0 | 0% | 4729.05 | + | 0 |  | L | 2.08 | 47.45% | -257.4705 | + | 0 |  | L | CX
XT-HCL3 | XT-000C | Nồng độ acid loãng (12) 稀酸 濃度 | %V/V | 20~40 | (30±5) | 30% | 1.28 | 29.2% | 25.872 | + | 25.872 |  | L | 1.3 | 29.66% | 11.116875 | + | 11.116875 |  | L | 1.32 | 30.11% | -3.63825 | + | 0 |  | L | 1.32 | 30.11% | -3.63825 | + | 0 |  | L | 0 | 0% | 970.2 | + | 0 |  | L | 1.28 | 29.2% | 25.872 | + | 25.872 |  | L | CX
XT-HNO3 | XT-000C | Nồng độ HNO3 (42) 硝酸濃度 | %V/V | 0.5~1.5 | (1±0.4) | 1% | 0.54 | 1.047% | -1.3179456 | + | 0 |  | L | 0.48 | 0.9306% | 1.9484928 | + | 1.9484928 |  | L | 0.46 | 0.8918% | 3.0373056 | + | 3.0373056 |  | L | 0.58 | 1.124% | -3.4955712 | + | 0 |  | L | 0 | 0% | 28.08 | + | 0 |  | L | 0.5 | 0.9694% | 0.85968 | + | 0.85968 |  | L | CX | D:\2. Data hoa nghiem\1. PP HÓA NGHIỆM CÁC BỒN-XLBM\HNO3-XT.pdf
XT-CR3K | XT-000C | Cr2O3 （K) (49) 三價鉻 | % | 3~9 | (6±1) | 6 | 8.3 | 6.64 | -23.96268 | + | 0 |  | L | 0 |  | #VALUE! | + |  |  | L | 0 |  | #VALUE! | + |  |  | L | 8.2 | 6.56 | -20.96734 | + | 0 |  | L | 0 |  | #VALUE! | + |  |  | L | 0 |  | #VALUE! | + |  |  | L
XT-CR3KPH | XT-000C | PH | pH | 1.8~2.4 | (2.0±0.1) |  |  | 2 | [6 empty] | 0 | [6 empty] | 0 | [6 empty] | 2.03 | [6 empty] | 0 | [6 empty] | 0
|  | Nồng độ Cr2O3 三價鉻( JASCO 45) | % | 8~16 % | (12±2%) | 12 | 0 |  | #VALUE! | + |  |  | L | 0 |  | #VALUE! | + |  |  | L | 0 |  | #VALUE! | + |  |  | L | 0 |  | #VALUE! | + |  |  | L | 0 |  | #VALUE! | + |  |  | L | 0 |  | #VALUE! | + |  |  | L
|  | PH | pH | 1.8~2.4 | (2.0 ±0.2 ) |  |  | 0 | [6 empty] | 0 | [6 empty] | 0 | [6 empty] | 0 | [6 empty] | 0 | [6 empty] | 0
XTNI-ZN | XT-000C | Zn-Niken Plating- Zn | g/L | 5~6 | (5.5± 0.5L) | 5.5 | 4.05 | 5.265 | 1.88 | + | 1.88 |  | kg | 0 | [6 empty] | 4.15 | 5.395 | 0.84 | + | 0.84 |  | kg | 4.3 | 5.59 | -0.72 | + | 0 |  | kg | [7 empty] | 4.1 | 5.33 | 1.36 | + | 1.36 |  | kg | ZN,JASCO | ..\..\..\2. Data hoa nghiem\1. PP HÓA NGHIỆM CÁC BỒN-XLBM\JASCO-Phương pháp phân tích ZN-Ni-XT.pdf
XTNI-NI | XT-000C | Zn-Niken Plating- Ni | g/L | 1.7~1.9g/L (1.8 ± 0.1g/L) | 1.7~1.9g/L (1.8 ± 0.1g/L) | 1.8 | 0 | 0 | 14.4 | + | 14.4 |  | L | 0 | [6 empty] | 0 | 0 | 14.4 | + | 14.4 |  | L | 0 | 0 | 14.4 | + | 14.4 |  | L | [7 empty] | 0 | 0 | 14.4 | + | 14.4 |  | L | HALO
XTNI-NAOH | XT-000C | Zn-Niken Plating- NaOH | g/L | 120~130 | (125 ± 5) | 125 | 15.4 | 123.2 | 14.4 | + | 14.4 |  | kg | 0 | [6 empty] | 15.3 | 122.4 | 20.8 | + | 20.8 |  | kg | 15.5 | 124 | 8 | + | 8 |  | kg | [7 empty] | 15.5 | 124 | 8 | + | 8 |  | kg | NAOH,HALO | ..\..\..\2. Data hoa nghiem\1. PP HÓA NGHIỆM CÁC BỒN-XLBM\NA2CO3-HALO.pdf
XTNI-HT | XT-000C | Zn-Niken Plating- 208HT | g/L | 125~135g/L (130g/L) | 125~135g/L (130g/L) | 130 | 0 | -4.45 | 1075.6 | + | 1075.6 |  | L | 0 | [6 empty] | 0 | -4.45 | 1075.6 | + | 1075.6 |  | L | 0 | -4.45 | 1075.6 | + | 1075.6 |  | L | [7 empty] | 0 | -4.45 | 1075.6 | + | 1075.6 |  | L
XTNI-CR3PH | XT-000C | Cr2O3 三價鉻Ni- PH | PH | 3.0-4.5 | (4.3±0.2) |  |  | 4 | [13 empty] | 3.78 | [6 empty] | 3.92 | [13 empty] | 3.8 | [5 empty] | JASCO
Hạng mục kiểm tra nhiệt độ 檢查溫度
MÃ | MÃ MÁY | Hạng mục kiểm tra nhiệt độ 溫度檢查項目 | nhiệt độ 溫度 | Phạm vi kiểm soát 範圍值 | Giới hạn kiểm soát 管控值 |  |  | Nhiệt kế 温度計 |  |  | Nhiệt tự động 自動温控 |  |  |  | Nhiệt kế 温度計 |  |  | Nhiệt tự động 自動温控 |  |  |  | Nhiệt kế 温度計 |  |  | Nhiệt tự động 自動温控 |  |  |  | Nhiệt kế 温度計 |  |  | Nhiệt tự động 自動温控 |  |  |  | Nhiệt kế 温度計 |  |  | Nhiệt tự động 自動温控 |  |  |  | Nhiệt kế 温度計 |  |  | Nhiệt tự động 自動温控
XT-TEMXB1 | XT-000C | Nhiệt độ xà bông nóng (1) 熱脫脂溫度(1) | 0C | 65~75 | (70±3) |  |  | 71 |  |  | 70 |  |  |  | 70 |  |  | 69 |  |  |  | 69 |  |  | 68 |  |  |  | 70 |  |  | 69 |  |  |  | 0 |  |  | 0 |  |  |  | 70 |  |  | 69
XT-TEMXB2 | XT-000C | Nhiệt độ xà bông nóng (2) 熱脫脂溫度(2) | 0C | 65~75 | (70±3) |  |  | 69 |  |  | 68 |  |  |  | 69 |  |  | 68 |  |  |  | 70 |  |  | 69 |  |  |  | 70 |  |  | 69 |  |  |  | 0 |  |  | 0 |  |  |  | 70 |  |  | 69
XT-TEMDG1 | XT-000C | Nhiệt độ điện giải (1) 電解1 溫度 | 0C | 60~70 | (65±3) |  |  | 65 |  |  | 64 |  |  |  | 65 |  |  | 64 |  |  |  | 65 |  |  | 65 |  |  |  | 65 |  |  | 64 |  |  |  | 0 |  |  | 0 |  |  |  | 65 |  |  | 64
XT-TEMDG2 | XT-000C | Nhiệt độ điện giải (2) 電解 2 溫度 | 0C | 60~70 | (65±3) |  |  | 65 |  |  | 64 |  |  |  | 64 |  |  | 64 |  |  |  | 65 |  |  | 64 |  |  |  | 65 |  |  | 64 |  |  |  | 0 |  |  | 0 |  |  |  | 65 |  |  | 64
XT-TEMBX | XT-000C | Nhiệt độ bồn xi 鍍鋅槽溫度 | 0C | 24~26 | (25) |  |  | 25 |  |  | 24 |  |  |  | 26 |  |  | 25 |  |  |  | 25 |  |  | 24 |  |  |  | 25 |  |  | 24 |  |  |  | 0 |  |  | 0 |  |  |  | 25 |  |  | 24
XT-TEMCR3I | XT-000C | Nhiệt độ bồn màu Cr2O3 (I) 三價鉻 溫度 HALO | 0C | 34~36 | (35±1) |  |  | 36 |  |  | 35 |  |  |  | 35 |  |  | 34 |  |  |  | 35 |  |  | 34 |  |  |  | 35 |  |  | 34 |  |  |  | 0 |  |  | 0 |  |  |  | 35 |  |  | 34
XT-TEMH2O | XT-000C | Nhiệt độ bồn nước nóng 熱水溫度 | 0C | 55~65 | (60±3) |  |  | 61 |  |  | 60 |  |  |  | 63 |  |  | 62 |  |  |  | 57 |  |  | 56 |  |  |  | 61 |  |  | 60 |  |  |  | 0 |  |  | 0 |  |  |  | 59 |  |  | 58
XT-TEMSAY | XT-000C | Sấy khô 烘乾 | 0C | 65~75 | (70±3) |  |  | \ |  |  | 69 |  |  |  | \ |  |  | 70 |  |  |  | \ |  |  | 69 |  |  |  | \ |  |  | 69 |  |  |  | \ |  |  | 0 |  |  |  | \ |  |  | 69
|  | Nhiệt độ sóng siêu âm 超音波水洗槽 (23) | 0C | 40~60 | (50±10) |  |  | 0 |  |  | 0 |  |  |  | 0 |  |  | 0 |  |  |  | 0 |  |  | 0 |  |  |  | 0 |  |  | 0 |  |  |  | 0 |  |  | 0 |  |  |  | 0 |  |  | 0
|  | Nhiệt độ nước nóng siêm âm 超音波熱水洗槽(39) | 0C | 50~70 | (60±5) |  |  | 0 |  |  | 0 |  |  |  | 0 |  |  | 0 |  |  |  | 0 |  |  | 0 |  |  |  | 0 |  |  | 0 |  |  |  | 0 |  |  | 0 |  |  |  | 0 |  |  | 0
|  | Nhiệt độ bồn màu Cr2O3 (K) 三價鉻 溫度 | 0C | 20~30 | 20~30 |  |  | 26 |  |  | 27 | [10 empty] | 0 |  |  | 0 |  |  |  | 28 |  |  | 27 | [10 empty] | 0 |  |  | 0
|  | Nhiệt độ bồn màu Cr2O3 (I) 三價鉻 溫度 JASCO | 0C | 35~45 | (40±3) |  |  | 0 |  |  | 0 |  |  |  | 0 |  |  | 0 |  |  |  | 0 |  |  | 0 |  |  |  | 0 |  |  | 0 |  |  |  | 0 |  |  | 0 |  |  |  | 0 |  |  | 0
XTNI-TEMBX | XT-000C | Nhiệt độ bồn xi Zn-Niken Zn-Niken 鍍鋅槽溫度 | 0C | 24~28 | (26±2) |  |  | 24 |  |  | 23 |  |  |  | 0 |  |  | 0 |  |  |  | 25 |  |  | 24 |  |  |  | 25 |  |  | 24 |  |  |  | 0 |  |  | 0 |  |  |  | 25 |  |  | 24
XTNI-TEMSIEUAM | XT-000C | Nhiệt độ nước nóng siêm âm 超音波熱水洗槽(39) | 0C | 40~60 | (50±10) |  |  | 56 |  |  | 55 |  |  |  | 0 |  |  | 0 |  |  |  | 55 |  |  | 56 |  |  |  | 57 |  |  | 56 |  |  |  | 0 |  |  | 0 |  |  |  | 58 |  |  | 57
XT-TEMCR3NI | XT-000C | Nhiệt độ bồn màu Cr2O3 (Niken) 三價鉻 溫度 | 0C | 20~30 | (25±5) |  |  | 28 |  |  | 29 |  |  |  | 0 |  |  | 0 |  |  |  | 28 |  |  | 29 |  |  |  | 30 |  |  | 29 |  |  |  | 0 |  |  | 0 |  |  |  | 30 |  |  | 29
Hạng mục kiểm tra bơm thuốc tự động 藥液自動添加
XT-BONG | XT-000C | chất bóng (250 brightener) 光亮劑 | ml/KAH | 30~50 (40) | 30~50 (40) |  |  | 50 | [6 empty] | 49 | [6 empty] | 48 | [6 empty] | 49 | [6 empty] | 0 | [6 empty] | 48
XT-MEM | XT-000C | chất mềm (250 base) 開缸劑 | ml/KAH | 160~220 (180) | 160~220 (180) |  |  | 170 | [6 empty] | 170 | [6 empty] | 180 | [6 empty] | 175 | [6 empty] | 0 | [6 empty] | 170
ghi chú: tô màu các ô
1. nằm ngoài phạm vi kiểm soát là màu cam (cận dưới), xanh (cận trên)
2. nằm ngoài giới hạn kiểm soát là màu vàng
Phạm vi kiểm soát 範圍值
Giới hạn kiểm soát 管控值
OK
Giới hạn kiểm soát 管控值
Phạm vi kiểm soát 範圍值
TRO VE MENU
TRO VE MENU
TRO VE MENU
TRO VE MENU
TRO VE MENU

## 1. XL-1E TT
錩新科技股份有限公司 CX TECHNOLOGY CORPORATION | [18 empty] | Trang 1/2 | [10 empty] | Trang 2/2
BÁO CÁO KẾT QUẢ HÓA NGHIỆM HÀNG NGÀY XL-001E 表面處理生產製程管控記錄表 | [16 empty] | Lập biểu 作成 |  | Hiện trường xác nhận 現場確認
| XL-001E |  |  |  | 15/5/2023 | [11 empty] | Trang |  |  |  | XL-001E |  |  |  | 15/5/2023
NO | Hạng mục kiểm tra nồng dộ 化驗檢查項目 |  |  |  | Đơn vị 單位 | Phạm vi kiểm soát 範圍值 | Giới hạn kiểm soát 管控值 | 6:15 |  |  | 10:15 |  |  |  | 14:15 |  |  |  | Mã số văn kiện 文件編號 | NO | Hạng mục kiểm tra nồng dộ 化驗檢查項目 |  |  |  | 6:15 |  | 10:15 |  | 14:15
[8 empty] | 濃度 | 補充 BS |  | 濃度 | 補充 BS |  |  | 濃度 | 補充 BS |  |  | Q3-CXVN -PC01- | [5 empty] | Thêm hóa chất CÓ(có bổ sung) | Nộng độ sau BS 1h (g/l, %) | Thêm hóa chất CÓ(có bổ sung) | Nộng độ sau BS 1h (g/l, %) | Thêm hóa chất CÓ(có bổ sung) | Nộng độ sau BS 1h (g/l, %)
1 | Xà bông (1) 脫脂 |  | NaOH |  | g/L | 25~35 | (30±2) |  |  |  | 30.4 | + | 0 | kg | 31.6 | + | 0 | kg | IS06 | 1 | Xà bông (1) 脫脂 |  | NaOH
|  |  | CleanA 840ml/NaOH 25kg |  | ml/L | 按NaOH添加數據添加 | [5 empty] | + | 0 | L |  | + | 0 | L |  |  |  |  | CleanA 840ml/NaOH 25kg
|  |  | CleanB 8400ml/NaOH 25kg |  | ml/L | 按NaOH添加數據添加 | [5 empty] | + | 0 | L |  | + | 0 | L |  |  |  |  | CleanB 8400ml/NaOH 25kg
2 | Xà bông (2) 脫脂 |  | NaOH |  | g/L | 25~35 | (30±2) |  |  |  | 32 | + | 0 | kg | 32 | + | 0 | kg | IS06 | 2 | Xà bông (2) 脫脂 |  | NaOH
|  |  | CleanA 840ml/NaOH 25kg |  | ml/L | 按NaOH添加數據添加 | [5 empty] | + | 0 | L |  | + | 0 | L |  |  |  |  | CleanA 840ml/NaOH 25kg
|  |  | CleanB 8400ml/NaOH 25kg |  | ml/L | 按NaOH添加數據添加 | [5 empty] | + | 0 | L |  | + | 0 | L |  |  |  |  | CleanB 8400ml/NaOH 25kg
3 | Điện giải(1) 電解 |  | NaOH |  | g/L | 60~80 | (70±10) |  |  |  | 67.6 | + | 2.7744 | kg | 68.4 | + | 1.8496 | kg | IS06 | 3 | Điện giải(1) 電解 |  | NaOH
|  |  | CleanB 7.5L/NaOH 25kg |  | ml/L | 按NaOH添加數據添加 | [5 empty] | + | 0.83232 | L |  | + | 0.55488 | L |  |  |  |  | CleanB 7.5L/NaOH 25kg
4 | Điện giải (2) 電解 |  | NaOH |  | g/L | 60~80 | (70±10) |  |  |  | 59.2 | + | 15.7572 | kg | 69.2 | + | 1.1672 | kg | IS06 | 4 | Điện giải (2) 電解 |  | NaOH
|  |  | CleanB 7.5L/NaOH 25kg |  | ml/L | 按NaOH添加數據添加 | [5 empty] | + | 4.72716 | L |  | + | 0.35016 | L |  |  |  |  | CleanB 7.5L/NaOH 25kg
5 | Nồng độ NaOH 氫氧化鈉 |  |  |  | g/L | 130 - 150 | (140±5L) |  |  |  | 142.4 | + | 0 | kg | 142.4 | + | 0 | kg | IS08 | 5 | Nồng độ NaOH 氫氧化鈉
| Nồng độ Zn 鋅 (1 pcs Zn=25kg) |  |  |  | g/L | 7~12 | (9g±1) |  |  |  | 10.79 | + | 0 | kg | 11.83 | + | 0 | kg | IS07 |  | Nồng độ Zn 鋅 (1 pcs Zn=25kg)
6 | Nồng độ Cr2O3 三價鉻 |  |  |  | % | 12~18 | (14±2) |  |  |  | 14.53237 | + | 0 | L | 13.81295 | + | 1.07554 | L | IS05 | 6 | Nồng độ Cr2O3 三價鉻
[5 empty] | pH | 1.6~2.2 | (1.8±0.1 ) |  |  |  | 1.6 |  | 0 |  | 1.8 |  | 0
7 | Nồng độ acid đặc 鹽酸 濃度 |  |  |  | %V/V | 30~60 | (45±5) |  |  |  | 43.34% | + | 35.145625 | L | 46.77% | + | 0 | L | IS04 | 7 | Nồng độ acid đặc 鹽酸 濃度
8 | Nồng độ acid loãng 稀酸 濃度 |  |  |  | %V/V | 15~30 | (22±5) |  |  |  | 27.38% | + | 0 | L | 25.09% | + | 0 | L | IS04 | 8 | Nồng độ acid loãng 稀酸 濃度
9 | Nồng độ HCL hoạt hóa 稀酸活化 濃度 |  |  |  | %V/V | 5~15 | (10±3) |  |  |  | 4.334% | + | 32.57734375 | L | 8.897% | + | 6.34296875 | L | IS15 | 9 | Nồng độ HCL hoạt hóa 稀酸活化 濃度
10 | Nồng độ HNO3 硝酸濃度 |  |  |  | % | 0.5~1.5 | (1±0.4) |  |  |  | 0% | + | 0 | L | 1.26% | + | 0 | L | IS15 | 10 | Nồng độ HNO3 硝酸濃度
13 | Nồng độ Cr2O3 （K) 三價鉻 |  |  |  | % | 5~10 | (7.5±1) |  |  |  | 7.44 | + | 0.3631579 | L |  | + |  | L |  | 13 | Nồng độ Cr2O3 （K) 三價鉻
[5 empty] | pH | 1.6~2.0 | (1.8±0.1) |  |  |  | 2.3 |  | 0 |  | 0 |  | 0
Hạng mục kiểm tra nhiệt độ 檢查溫度
NO | Hạng mục kiểm tra nhiệt độ 溫度檢查項目 |  |  |  | nhiệt độ 溫度 | Phạm vi kiểm soát 範圍值 | Giới hạn kiểm soát 管控值 | Nhiệt kế 温度計 |  | Nhiệt tự động 自動温控 | Nhiệt kế 温度計 |  | Nhiệt tự động 自動温控 |  | Nhiệt kế 温度計 |  | Nhiệt tự động 自動温控 |  |  | NO | Hạng mục kiểm tra nhiệt độ 溫度檢查項目 |  |  |  | Ghi chú |  | Ghi chú |  | Ghi chú
1 | Nhiệt độ xà bông nóng (1) 熱脫脂溫度(1) |  |  |  | 0C | 65~75 | (70±3) |  |  |  | 68 |  | 67 |  | 68 |  | 67 |  |  | 1 | Nhiệt độ xà bông nóng (1) 熱脫脂溫度(1)
2 | Nhiệt độ xà bông nóng (2) 熱脫脂溫度(2) | Nhiệt độ xà bông nóng (2) 熱脫脂溫度(2) | Nhiệt độ xà bông nóng (2) 熱脫脂溫度(2) | Nhiệt độ xà bông nóng (2) 熱脫脂溫度(2) | 0C | 65~75 | (70±3) |  |  |  | 70 |  | 69 |  | 67 |  | 68 |  |  | 2 | Nhiệt độ xà bông nóng (2) 熱脫脂溫度(2) | Nhiệt độ xà bông nóng (2) 熱脫脂溫度(2) | Nhiệt độ xà bông nóng (2) 熱脫脂溫度(2) | Nhiệt độ xà bông nóng (2) 熱脫脂溫度(2)
3 | Nhiệt độ điện giải (1) 電解1 溫度 | Nhiệt độ điện giải (1) 電解1 溫度 | Nhiệt độ điện giải (1) 電解1 溫度 | Nhiệt độ điện giải (1) 電解1 溫度 | 0C | 50~60 | (55±3) |  |  |  | 56 |  | 55 |  | 55 |  | 54 |  |  | 3 | Nhiệt độ điện giải (1) 電解1 溫度 | Nhiệt độ điện giải (1) 電解1 溫度 | Nhiệt độ điện giải (1) 電解1 溫度 | Nhiệt độ điện giải (1) 電解1 溫度
4 | Nhiệt độ điện giải (2) 電解 2 溫度 | Nhiệt độ điện giải (2) 電解 2 溫度 | Nhiệt độ điện giải (2) 電解 2 溫度 | Nhiệt độ điện giải (2) 電解 2 溫度 | 0C | 50~60 | (55±3) |  |  |  | 54 |  | 53 |  | 54 |  | 54 |  |  | 4 | Nhiệt độ điện giải (2) 電解 2 溫度 | Nhiệt độ điện giải (2) 電解 2 溫度 | Nhiệt độ điện giải (2) 電解 2 溫度 | Nhiệt độ điện giải (2) 電解 2 溫度
5 | Nhiệt độ bồn xi 鍍鋅槽溫度 | Nhiệt độ bồn xi 鍍鋅槽溫度 | Nhiệt độ bồn xi 鍍鋅槽溫度 | Nhiệt độ bồn xi 鍍鋅槽溫度 | 0C | 20~30 | (25±3) |  |  |  | 25 |  | 24 |  | 24 |  | 23 |  |  | 5 | Nhiệt độ bồn xi 鍍鋅槽溫度 | Nhiệt độ bồn xi 鍍鋅槽溫度 | Nhiệt độ bồn xi 鍍鋅槽溫度 | Nhiệt độ bồn xi 鍍鋅槽溫度
6 | Nhiệt độ bồn màu Cr2O3 三價鉻 溫度 | Nhiệt độ bồn màu Cr2O3 三價鉻 溫度 | Nhiệt độ bồn màu Cr2O3 三價鉻 溫度 | Nhiệt độ bồn màu Cr2O3 三價鉻 溫度 | 0C | 35-45 | (40±3) |  |  |  | 34 |  | 41 |  | 42 |  | 41 |  |  | 6 | Nhiệt độ bồn màu Cr2O3 三價鉻 溫度 | Nhiệt độ bồn màu Cr2O3 三價鉻 溫度 | Nhiệt độ bồn màu Cr2O3 三價鉻 溫度 | Nhiệt độ bồn màu Cr2O3 三價鉻 溫度
7 | Nhiệt độ bồn nước nóng 熱水溫度 | Nhiệt độ bồn nước nóng 熱水溫度 | Nhiệt độ bồn nước nóng 熱水溫度 | Nhiệt độ bồn nước nóng 熱水溫度 | 0C | 55~65 | (60±3) |  |  |  | 41 |  | 42 |  | 56 |  | 55 |  |  | 7 | Nhiệt độ bồn nước nóng 熱水溫度 | Nhiệt độ bồn nước nóng 熱水溫度 | Nhiệt độ bồn nước nóng 熱水溫度 | Nhiệt độ bồn nước nóng 熱水溫度
8 | Sấy khô 烘乾 | Sấy khô 烘乾 | Sấy khô 烘乾 | Sấy khô 烘乾 | 0C | 65~75 | (70±3) |  |  |  | \ |  | 0 |  | \ |  | 0 |  |  | 8 | Sấy khô 烘乾 | Sấy khô 烘乾 | Sấy khô 烘乾 | Sấy khô 烘乾
Hạng mục kiểm tra bơm thuốc tự động 藥液自動添加
NO | Hạng mục bơm thuốc 自動添加檢查項目 |  |  |  | Đơn vị 單位 | Phạm vi kiểm soát 範圍值 | Giới hạn kiểm soát 管控值 | Lượng bơm 添加量 |  |  | Lượng bơm 添加量 |  |  |  | Lượng bơm 添加量 |  |  |  |  | NO | Hạng mục bơm thuốc 自動添加檢查項目 |  |  |  | Ghi chú |  | Ghi chú |  | Ghi chú
1 | chất mềm (merlin starer) 開缸劑 |  |  |  | ml/KAH | 300-360 | 300-360 | 0 |  |  | 0 |  |  |  | 0 |  |  |  |  | 1 | chất mềm (merlin starer) 開缸劑
2 | chất bóng (merlin brightener) 光亮劑 |  |  |  | ml/KAH | 30-50 | 30-50 | 0 |  |  | 0 |  |  |  | 0 |  |  |  |  | 2 | chất bóng (merlin brightener) 光亮劑
BACK
BACK

## 1. XL-1E TT(CA2)
錩新科技股份有限公司 CX TECHNOLOGY CORPORATION | [19 empty] | Trang 1/2 | [10 empty] | Trang 2/2
BÁO CÁO KẾT QUẢ HÓA NGHIỆM HÀNG NGÀY XL-001E 表面處理生產製程管控記錄表 | [17 empty] | Lập biểu 作成 |  | Hiện trường xác nhận 現場確認
| XL-001E |  |  |  | 15/5/2023 | [12 empty] | L.Yen |  |  |  | XL-001E |  |  |  | 15/5/2023
NO | Hạng mục kiểm tra nồng dộ 化驗檢查項目 |  |  |  | Đơn vị 單位 | Phạm vi kiểm soát 範圍值 | Giới hạn kiểm soát 管控值 | 18:15 |  |  |  | 22:15 |  |  |  | 2:15 |  |  |  | Mã số văn kiện 文件編號 | NO | Hạng mục kiểm tra nồng dộ 化驗檢查項目 |  |  |  | 18:15 |  | 22:15 |  | 2:15
[8 empty] | 濃度 | 補充 BS |  |  | 濃度 | 補充 BS |  |  | 濃度 | 補充 BS |  |  | Q3-CXVN -PC01- | [5 empty] | Thêm hóa chất CÓ(có bổ sung) | Nộng độ sau BS 1h (g/l, %) | Thêm hóa chất CÓ(có bổ sung) | Nộng độ sau BS 1h (g/l, %) | Thêm hóa chất CÓ(có bổ sung) | Nộng độ sau BS 1h (g/l, %)
1 | Xà bông (1) 脫脂 |  | NaOH |  | g/L | 25~35 | (30±2) | 31.2 | + | 0 | kg | 0 | + | 0 | kg | 30 | + | 0 | kg | IS06 | 1 | Xà bông (1) 脫脂 |  | NaOH
|  |  | CleanA 840ml/NaOH 25kg |  | ml/L | 按NaOH添加數據添加 |  |  | + | 0 | L |  | + | 0 | L |  | + | 0 | L |  |  |  |  | CleanA 840ml/NaOH 25kg
|  |  | CleanB 8400ml/NaOH 25kg |  | ml/L | 按NaOH添加數據添加 |  |  | + | 0 | L |  | + | 0 | L |  | + | 0 | L |  |  |  |  | CleanB 8400ml/NaOH 25kg
2 | Xà bông (2) 脫脂 |  | NaOH |  | g/L | 25~35 | (30±2) | 32 | + | 0 | kg | 0 | + | 0 | kg | 32.4 | + | 0 | kg | IS06 | 2 | Xà bông (2) 脫脂 |  | NaOH
|  |  | CleanA 840ml/NaOH 25kg |  | ml/L | 按NaOH添加數據添加 |  |  | + | 0 | L |  | + | 0 | L |  | + | 0 | L |  |  |  |  | CleanA 840ml/NaOH 25kg
|  |  | CleanB 8400ml/NaOH 25kg |  | ml/L | 按NaOH添加數據添加 |  |  | + | 0 | L |  | + | 0 | L |  | + | 0 | L |  |  |  |  | CleanB 8400ml/NaOH 25kg
3 | Điện giải(1) 電解 |  | NaOH |  | g/L | 60~80 | (70±10) | 62 | + | 9.248 | kg | 0 | + | 0 | kg | 65.2 | + | 5.5488 | kg | IS06 | 3 | Điện giải(1) 電解 |  | NaOH |  | có | 64.2
|  |  | CleanB 7.5L/NaOH 25kg |  | ml/L | 按NaOH添加數據添加 |  |  | + | 2.7744 | L |  | + | 0 | L |  | + | 1.66464 | L |  |  |  |  | CleanB 7.5L/NaOH 25kg
4 | Điện giải (2) 電解 |  | NaOH |  | g/L | 60~80 | (70±10) | 68.8 | + | 1.7508 | kg | 0 | + | 0 | kg | 70 | + | 0 | kg | IS06 | 4 | Điện giải (2) 電解 |  | NaOH |  | có | 70
|  |  | CleanB 7.5L/NaOH 25kg |  | ml/L | 按NaOH添加數據添加 |  |  | + | 0.52524 | L |  | + | 0 | L |  | + | 0 | L |  |  |  |  | CleanB 7.5L/NaOH 25kg
5 | Nồng độ NaOH 氫氧化鈉 |  |  |  | g/L | 130 - 150 | (140±5L) | 142.4 | + | 0 | kg | 0 | + | 0 | kg | 142.4 | + | 0 | kg | IS08 | 5 | Nồng độ NaOH 氫氧化鈉
| Nồng độ Zn 鋅 (1 pcs Zn=25kg) |  |  |  | g/L | 7~12 | (9g±1) | 12.22 | + | 0 | kg | 0 | + | 0 | kg | 10.66 | + | 0 | kg | IS07 |  | Nồng độ Zn 鋅 (1 pcs Zn=25kg)
6 | Nồng độ Cr2O3 三價鉻 |  |  |  | % | 12~18 | (14±2) | 13.38129 | + | 3.557554 | L | 0 | + | 0 | L | 15.82734 | + | 0 | L | IS05 | 6 | Nồng độ Cr2O3 三價鉻 |  |  |  | có | 14.6
[5 empty] | pH | 1.6~2.2 | (1.8±0.1 ) | 1.8 |  | 0 |  | 0 |  | 0 |  | 1.7 |  | 0
7 | Nồng độ acid đặc 鹽酸 濃度 |  |  |  | %V/V | 30~60 | (45±5) | 47.91% | + | 0 | L | 0% | + | 0 | L | 46.77% | + | 0 | L | IS04 | 7 | Nồng độ acid đặc 鹽酸 濃度
8 | Nồng độ acid loãng 稀酸 濃度 |  |  |  | %V/V | 15~30 | (22±5) | 26.23% | + | 0 | L | 0% | + | 0 | L | 26.23% | + | 0 | L | IS04 | 8 | Nồng độ acid loãng 稀酸 濃度
9 | Nồng độ HCL hoạt hóa 稀酸活化 濃度 |  |  |  | %V/V | 5~15 | (10±3) | 13.92% | + | 0 | L | 0% | + | 0 | L | 10.72% | + | 0 | L | IS15 | 9 | Nồng độ HCL hoạt hóa 稀酸活化 濃度
10 | Nồng độ HNO3 硝酸濃度 |  |  |  | % | 0.5~1.5 | (1±0.4) | 1.285% | + | 0 | L | 0% | + | 0 | L | 1.159% | + | 0 | L | IS15 | 10 | Nồng độ HNO3 硝酸濃度
13 | Nồng độ Cr2O3 （K) 三價鉻 |  |  |  | % | 5~10 | (7.5±1) | 8.4 | + | 0 | L |  | + |  | L |  | + |  | L |  | 13 | Nồng độ Cr2O3 （K) 三價鉻
[5 empty] | pH | 1.6~2.0 | (1.8±0.1) | 1.2 |  | 0 |  | 0 |  | 0 |  | 0 |  | 0
Hạng mục kiểm tra nhiệt độ 檢查溫度
NO | Hạng mục kiểm tra nhiệt độ 溫度檢查項目 |  |  |  | nhiệt độ 溫度 | Phạm vi kiểm soát 範圍值 | Giới hạn kiểm soát 管控值 | Nhiệt kế 温度計 |  | Nhiệt tự động 自動温控 |  | Nhiệt kế 温度計 |  | Nhiệt tự động 自動温控 |  | Nhiệt kế 温度計 |  | Nhiệt tự động 自動温控 |  |  | NO | Hạng mục kiểm tra nhiệt độ 溫度檢查項目 |  |  |  | Ghi chú |  | Ghi chú |  | Ghi chú
1 | Nhiệt độ xà bông nóng (1) 熱脫脂溫度(1) |  |  |  | 0C | 65~75 | (70±3) | 69 |  | 68 |  | 0 |  | 0 |  | 69 |  | 68 |  |  | 1 | Nhiệt độ xà bông nóng (1) 熱脫脂溫度(1)
2 | Nhiệt độ xà bông nóng (2) 熱脫脂溫度(2) | Nhiệt độ xà bông nóng (2) 熱脫脂溫度(2) | Nhiệt độ xà bông nóng (2) 熱脫脂溫度(2) | Nhiệt độ xà bông nóng (2) 熱脫脂溫度(2) | 0C | 65~75 | (70±3) | 69 |  | 68 |  | 0 |  | 0 |  | 69 |  | 68 |  |  | 2 | Nhiệt độ xà bông nóng (2) 熱脫脂溫度(2) | Nhiệt độ xà bông nóng (2) 熱脫脂溫度(2) | Nhiệt độ xà bông nóng (2) 熱脫脂溫度(2) | Nhiệt độ xà bông nóng (2) 熱脫脂溫度(2)
3 | Nhiệt độ điện giải (1) 電解1 溫度 | Nhiệt độ điện giải (1) 電解1 溫度 | Nhiệt độ điện giải (1) 電解1 溫度 | Nhiệt độ điện giải (1) 電解1 溫度 | 0C | 50~60 | (55±3) | 56 |  | 54 |  | 0 |  | 0 |  | 57 |  | 56 |  |  | 3 | Nhiệt độ điện giải (1) 電解1 溫度 | Nhiệt độ điện giải (1) 電解1 溫度 | Nhiệt độ điện giải (1) 電解1 溫度 | Nhiệt độ điện giải (1) 電解1 溫度
4 | Nhiệt độ điện giải (2) 電解 2 溫度 | Nhiệt độ điện giải (2) 電解 2 溫度 | Nhiệt độ điện giải (2) 電解 2 溫度 | Nhiệt độ điện giải (2) 電解 2 溫度 | 0C | 50~60 | (55±3) | 55 |  | 54 |  | 0 |  | 0 |  | 55 |  | 54 |  |  | 4 | Nhiệt độ điện giải (2) 電解 2 溫度 | Nhiệt độ điện giải (2) 電解 2 溫度 | Nhiệt độ điện giải (2) 電解 2 溫度 | Nhiệt độ điện giải (2) 電解 2 溫度
5 | Nhiệt độ bồn xi 鍍鋅槽溫度 | Nhiệt độ bồn xi 鍍鋅槽溫度 | Nhiệt độ bồn xi 鍍鋅槽溫度 | Nhiệt độ bồn xi 鍍鋅槽溫度 | 0C | 20~30 | (25±3) | 30 |  | 29 |  | 0 |  | 0 |  | 31 |  | 30 |  |  | 5 | Nhiệt độ bồn xi 鍍鋅槽溫度 | Nhiệt độ bồn xi 鍍鋅槽溫度 | Nhiệt độ bồn xi 鍍鋅槽溫度 | Nhiệt độ bồn xi 鍍鋅槽溫度
6 | Nhiệt độ bồn màu Cr2O3 三價鉻 溫度 | Nhiệt độ bồn màu Cr2O3 三價鉻 溫度 | Nhiệt độ bồn màu Cr2O3 三價鉻 溫度 | Nhiệt độ bồn màu Cr2O3 三價鉻 溫度 | 0C | 35-45 | (40±3) | 41 |  | 40 |  | 0 |  | 0 |  | 41 |  | 40 |  |  | 6 | Nhiệt độ bồn màu Cr2O3 三價鉻 溫度 | Nhiệt độ bồn màu Cr2O3 三價鉻 溫度 | Nhiệt độ bồn màu Cr2O3 三價鉻 溫度 | Nhiệt độ bồn màu Cr2O3 三價鉻 溫度
7 | Nhiệt độ bồn nước nóng 熱水溫度 | Nhiệt độ bồn nước nóng 熱水溫度 | Nhiệt độ bồn nước nóng 熱水溫度 | Nhiệt độ bồn nước nóng 熱水溫度 | 0C | 55~65 | (60±3) | 56 |  | 55 |  | 0 |  | 0 |  | 58 |  | 57 |  |  | 7 | Nhiệt độ bồn nước nóng 熱水溫度 | Nhiệt độ bồn nước nóng 熱水溫度 | Nhiệt độ bồn nước nóng 熱水溫度 | Nhiệt độ bồn nước nóng 熱水溫度
8 | Sấy khô 烘乾 | Sấy khô 烘乾 | Sấy khô 烘乾 | Sấy khô 烘乾 | 0C | 65~75 | (70±3) | \ |  | 70 |  | \ |  | 0 |  | \ |  | 71 |  |  | 8 | Sấy khô 烘乾 | Sấy khô 烘乾 | Sấy khô 烘乾 | Sấy khô 烘乾
Hạng mục kiểm tra bơm thuốc tự động 藥液自動添加
NO | Hạng mục bơm thuốc 自動添加檢查項目 |  |  |  | Đơn vị 單位 | Phạm vi kiểm soát 範圍值 | Giới hạn kiểm soát 管控值 | Lượng bơm 添加量 |  |  |  | Lượng bơm 添加量 |  |  |  | Lượng bơm 添加量 |  |  |  |  | NO | Hạng mục bơm thuốc 自動添加檢查項目 |  |  |  | Ghi chú |  | Ghi chú |  | Ghi chú
1 | chất mềm (merlin starer) 開缸劑 |  |  |  | ml/KAH | 300-360 | 300-360 | 330 |  |  |  | 0 |  |  |  | 325 |  |  |  |  | 1 | chất mềm (merlin starer) 開缸劑
2 | chất bóng (merlin brightener) 光亮劑 |  |  |  | ml/KAH | 30-50 | 30-50 | 39 |  |  |  | 0 |  |  |  | 40 |  |  |  |  | 2 | chất bóng (merlin brightener) 光亮劑
BACK
BACK

## 2. XL-1F TT
錩新科技股份有限公司 CX TECHNOLOGY CORPORATION | [19 empty] | Trang 1/2 | [10 empty] | Trang 2/2
BÁO CÁO KẾT QUẢ HÓA NGHIỆM HÀNG NGÀY XL-001F 表面處理生產製程管控記錄表 | [17 empty] | Lập biểu 作成 |  | Hiện trường xác nhận 現場確認
| XL-001F |  |  |  |  | 15/5/2023 | [11 empty] | Trang |  |  |  | XL-001F |  |  |  | 15/5/2023
NO | Hạng mục kiểm tra nồng dộ 化驗檢查項目 |  |  |  | Đơn vị 單位 | Phạm vi kiểm soát 範圍值 | Giới hạn kiểm soát 管控值 | 6:15 |  |  |  | 10:15 |  |  |  | 14:15 |  |  |  | Mã số văn kiện 文件編號 | NO | Hạng mục kiểm tra nồng dộ 化驗檢查項目 |  |  |  | 6:15 |  | 10:15 |  | 14:15
[8 empty] | 濃度 | 補充 BS |  |  | 濃度 | 補充 BS |  |  | 濃度 | 補充 BS | [8 empty] | Thêm hóa chất CÓ(có bổ sung) | Nộng độ sau BS 1h (g/l, %) | Thêm hóa chất CÓ(có bổ sung) | Nộng độ sau BS 1h (g/l, %) | Thêm hóa chất CÓ(có bổ sung) | Nộng độ sau BS 1h (g/l, %)
1 | Xà bông (1) 脫脂 |  | CT-21A |  | g/L | 60~80 | (70±5) | 0 | + | 0 | kg | 0 | + | 0 | kg | 0 | + | 0 | kg | Q3-CXVN-PC01-IS06 | 1 | Xà bông (1) 脫脂 |  | CT-21A
|  |  | CT-21B |  |  | CT-21A: 25kg/CT-21B: 5-10Lit |  |  |  | 0 | L |  |  | 0 | L |  |  | 0 | L |  |  |  |  | CT-21B
2 | Xà bông (2) 脫脂 |  | CT-21A |  | g/L | 60~80 | (70±5) | 0 | + | 0 | kg | 0 | + | 0 | kg | 0 | + | 0 | kg | Q3-CXVN-PC01-IS06 | 2 | Xà bông (2) 脫脂 |  | CT-21A
|  |  | CT-21B |  |  | CT-21A: 25kg/CT-21B: 5-10Lit |  |  |  | 0 | L |  |  | 0 | L |  |  | 0 | L |  |  |  |  | CT-21B
3 | Điện giải(1) 電解 |  | EC-508A | EC-508A | g/L | 50~70 | (60±5) | 0 | + | 0 | kg | 0 | + | 0 | kg | 0 | + | 0 | kg | Q3-CXVN-PC01-IS06 | 3 | Điện giải(1) 電解 |  | EC-508A | EC-508A
|  |  | EC-508B | EC-508B |  | EC-508A: 25kg/EC-508B:4-10Lit |  |  |  | 0 | L |  |  | 0 | L |  |  | 0 | L |  |  |  |  | EC-508B | EC-508B
4 | Điện giải (2) 電解 |  | EC-508A | EC-508A | g/L | 50~70 | (60±5) | 0 | + | 0 | kg | 0 | + | 0 | kg | 0 | + | 0 | kg | Q3-CXVN-PC01-IS06 | 4 | Điện giải (2) 電解 |  | EC-508A | EC-508A
|  |  | EC-508B | EC-508B |  | EC-508A: 25kg/EC-508B:4-10Lit |  |  |  | 0 | L |  |  | 0 | L |  |  | 0 | L |  |  |  |  | EC-508B | EC-508B
5 | Nồng độ NaOH 氫氧化鈉 |  |  |  | g/L | 130 - 150 | (140±10) | 0 | + | 0 | kg | 0 | + | 0 | kg | 0 | + | 0 | kg | Q3-CXVN-PC01-IS08 | 5 | Nồng độ NaOH 氫氧化鈉
6 | Nồng độ Zn 鋅 (1 pcs Zn=25kg) |  |  |  | g/L | 8~12 | (10±1) | 0 | + | 0 | kg | 0 | + | 0 | kg | 0 | + | 0 | kg | Q3-CXVN-PC01-IS07 | 6 | Nồng độ Zn 鋅 (1 pcs Zn=25kg)
7 | Nồng độ Cr2O3 三價鉻 LANTHANE 318 |  |  |  | % | 6~10 | (8±0.5) | -1.0461 | + | 0 | L | -1.0461 | + | 0 | L | -1.0461 | + | 0 | L |  | 7 | Nồng độ Cr2O3 三價鉻 LANTHANE 318
[5 empty] | pH | 2~2.5 | (2.3±0.1 ) | 0 |  |  |  | 0 |  |  |  | 0 |  | 0
8 | Nồng độ acid đặc 鹽酸 濃度 |  |  |  | %V/V | 30~60 | (45±5) | 0% | + | 0 | L | 0% | + | 0 | L | 0% | + | 0 | L | Q3-CXVN-PC01-IS04 | 8 | Nồng độ acid đặc 鹽酸 濃度
9 | Nồng độ acid loãng 稀酸 濃度 |  |  |  | %V/V | 15~30 | (22±5 ) | 0% | + | 0 | L | 0% | + | 0 | L | 0% | + | 0 | L | Q3-CXVN-PC01-IS04 | 9 | Nồng độ acid loãng 稀酸 濃度
11 | Nồng độ HCL hoạt hóa 稀酸活化 濃度 |  |  |  | %V/V | 5~15 | (10±3) | 0% | + | 0 | L | 0% | + | 0 | L | 0% | + | 0 | L | Q3-CXVN-PC01-IS15 | 11 | Nồng độ HCL hoạt hóa 稀酸活化 濃度
12 | Nồng độ HNO3 硝酸濃度 |  |  |  | % | 0.5~1.5 | (1±0.2) | 0% | + | 0 | L | 0% | + | 0 | L | 0% | + | 0 | L | Q3-CXVN-PC01-IS15 | 12 | Nồng độ HNO3 硝酸濃度
13 | Nồng độ Cr2O3 （K) 三價鉻 FINIDIP 124 |  |  |  | % | 5~8 | (6±0.5) |  | + |  | L |  | + |  | L |  | + |  | L |  | 13 | Nồng độ Cr2O3 （K) 三價鉻 FINIDIP 124
[5 empty] | pH | 1.8~2.4 | (2.1±0.1 ) | 0 |  |  |  | 0 |  |  |  | 0 |  | 0
Hạng mục kiểm tra nhiệt độ 檢查溫度
NO | Hạng mục kiểm tra nhiệt độ 溫度檢查項目 |  |  |  | nhiệt độ 溫度 | Phạm vi kiểm soát 範圍值 | Giới hạn kiểm soát 管控值 | Nhiệt kế 温度計 |  | Nhiệt tự động 自動温控 |  | Nhiệt kế 温度計 |  | Nhiệt tự động 自動温控 |  | Nhiệt kế 温度計 |  | Nhiệt tự động 自動温控 |  |  | NO | Hạng mục kiểm tra nhiệt độ 溫度檢查項目 |  |  |  | Ghi chú |  | Ghi chú |  | Ghi chú
1 | Nhiệt độ xà bông nóng (1) 熱脫脂溫度(1) |  |  |  | 0C | 50~70 | (60±3) | 0 |  | 0 |  | 0 |  | 0 |  | 0 |  | 0 |  |  | 1 | Nhiệt độ xà bông nóng (1) 熱脫脂溫度(1)
2 | Nhiệt độ xà bông nóng (2) 熱脫脂溫度(2) | Nhiệt độ xà bông nóng (2) 熱脫脂溫度(2) | Nhiệt độ xà bông nóng (2) 熱脫脂溫度(2) | Nhiệt độ xà bông nóng (2) 熱脫脂溫度(2) | 0C | 50~70 | (60±3) | 0 |  | 0 |  | 0 |  | 0 |  | 0 |  | 0 |  |  | 2 | Nhiệt độ xà bông nóng (2) 熱脫脂溫度(2) | Nhiệt độ xà bông nóng (2) 熱脫脂溫度(2) | Nhiệt độ xà bông nóng (2) 熱脫脂溫度(2) | Nhiệt độ xà bông nóng (2) 熱脫脂溫度(2)
3 | Nhiệt độ điện giải (1) 電解1 溫度 | Nhiệt độ điện giải (1) 電解1 溫度 | Nhiệt độ điện giải (1) 電解1 溫度 | Nhiệt độ điện giải (1) 電解1 溫度 | 0C | 50~70 | (60±3) | 0 |  | 0 |  | 0 |  | 0 |  | 0 |  | 0 |  |  | 3 | Nhiệt độ điện giải (1) 電解1 溫度 | Nhiệt độ điện giải (1) 電解1 溫度 | Nhiệt độ điện giải (1) 電解1 溫度 | Nhiệt độ điện giải (1) 電解1 溫度
4 | Nhiệt độ điện giải (2) 電解 2 溫度 | Nhiệt độ điện giải (2) 電解 2 溫度 | Nhiệt độ điện giải (2) 電解 2 溫度 | Nhiệt độ điện giải (2) 電解 2 溫度 | 0C | 50~70 | (60±3) | 0 |  | 0 |  | 0 |  | 0 |  | 0 |  | 0 |  |  | 4 | Nhiệt độ điện giải (2) 電解 2 溫度 | Nhiệt độ điện giải (2) 電解 2 溫度 | Nhiệt độ điện giải (2) 電解 2 溫度 | Nhiệt độ điện giải (2) 電解 2 溫度
5 | Nhiệt độ bồn xi 鍍鋅槽溫度 | Nhiệt độ bồn xi 鍍鋅槽溫度 | Nhiệt độ bồn xi 鍍鋅槽溫度 | Nhiệt độ bồn xi 鍍鋅槽溫度 | 0C | 22~30 | (24±1) | 0 |  | 0 |  | 0 |  | 0 |  | 0 |  | 0 |  |  | 5 | Nhiệt độ bồn xi 鍍鋅槽溫度 | Nhiệt độ bồn xi 鍍鋅槽溫度 | Nhiệt độ bồn xi 鍍鋅槽溫度 | Nhiệt độ bồn xi 鍍鋅槽溫度
6 | Nhiệt độ bồn màu Cr2O3 三價鉻 溫度 | Nhiệt độ bồn màu Cr2O3 三價鉻 溫度 | Nhiệt độ bồn màu Cr2O3 三價鉻 溫度 | Nhiệt độ bồn màu Cr2O3 三價鉻 溫度 | 0C | 30-38 | (34±2) | 0 |  | 0 |  | 0 |  | 0 |  | 0 |  | 0 |  |  | 6 | Nhiệt độ bồn màu Cr2O3 三價鉻 溫度 | Nhiệt độ bồn màu Cr2O3 三價鉻 溫度 | Nhiệt độ bồn màu Cr2O3 三價鉻 溫度 | Nhiệt độ bồn màu Cr2O3 三價鉻 溫度
7 | Nhiệt độ bồn nước nóng 熱水溫度 | Nhiệt độ bồn nước nóng 熱水溫度 | Nhiệt độ bồn nước nóng 熱水溫度 | Nhiệt độ bồn nước nóng 熱水溫度 | 0C | 55~65 | (60±3) | 0 |  | 0 |  | 0 |  | 0 |  | 0 |  | 0 |  |  | 7 | Nhiệt độ bồn nước nóng 熱水溫度 | Nhiệt độ bồn nước nóng 熱水溫度 | Nhiệt độ bồn nước nóng 熱水溫度 | Nhiệt độ bồn nước nóng 熱水溫度
8 | Sấy khô 烘乾 | Sấy khô 烘乾 | Sấy khô 烘乾 | Sấy khô 烘乾 | 0C | 65~75 | (70±3) | \ |  | 0 |  | \ |  | 0 |  | \ |  | 0 |  |  | 8 | Sấy khô 烘乾 | Sấy khô 烘乾 | Sấy khô 烘乾 | Sấy khô 烘乾
Hạng mục kiểm tra bơm thuốc tự động 藥液自動添加
NO | Hạng mục bơm thuốc 自動添加檢查項目 |  |  |  | Đơn vị 單位 | Phạm vi kiểm soát 範圍值 | Giới hạn kiểm soát 管控值 | Lượng bơm 添加量 |  |  |  | Lượng bơm 添加量 |  |  |  | Lượng bơm 添加量 |  |  |  |  | NO | Hạng mục bơm thuốc 自動添加檢查項目 |  |  |  | Ghi chú |  | Ghi chú |  | Ghi chú
1 | chất mềm (250 base) 開缸劑 |  |  |  | ml/KAH | 100-200 | 100-200 | 0 |  |  |  | 0 |  |  |  | 0 |  |  |  |  | 1 | chất mềm (250 base) 開缸劑
2 | chaát boùng (250 brightener) 光亮劑 |  |  |  | ml/KAH | 20-50 | 20-50 | 0 |  |  |  | 0 |  |  |  | 0 |  |  |  |  | 2 | chaát boùng (250 brightener) 光亮劑
BACK
BACK

## 2. XL-1F TT(CA2)
錩新科技股份有限公司 CX TECHNOLOGY CORPORATION | [19 empty] | Trang 1/2 | [10 empty] | Trang 2/2
BÁO CÁO KẾT QUẢ HÓA NGHIỆM HÀNG NGÀY XL-001F 表面處理生產製程管控記錄表 | [17 empty] | Lập biểu 作成 |  | Hiện trường xác nhận 現場確認
| XL-001F |  |  |  |  | 15/5/2023 | [11 empty] | L.Yen |  |  |  | XL-001F |  |  |  | 15/5/2023
NO | Hạng mục kiểm tra nồng dộ 化驗檢查項目 |  |  |  | Đơn vị 單位 | Phạm vi kiểm soát 範圍值 | Giới hạn kiểm soát 管控值 | 18:15 |  |  |  | 22:15 |  |  |  | 2:15 |  |  |  | Mã số văn kiện 文件編號 | NO | Hạng mục kiểm tra nồng dộ 化驗檢查項目 |  |  |  | 18:15 |  | 22:15 |  | 2:15
[8 empty] | 濃度 | 補充 BS |  |  | 濃度 | 補充 BS |  |  | 濃度 | 補充 BS | [8 empty] | Thêm hóa chất CÓ(có bổ sung) | Nộng độ sau BS 1h (g/l, %) | Thêm hóa chất CÓ(có bổ sung) | Nộng độ sau BS 1h (g/l, %) | Thêm hóa chất CÓ(có bổ sung) | Nộng độ sau BS 1h (g/l, %)
1 | Xà bông (1) 脫脂 |  | CT-21A |  | g/L | 60~80 | (70±5) | 0 | + | 0 | kg | 0 | + | 0 | kg | 0 | + | 0 | kg | Q3-CXVN-PC01-IS06 | 1 | Xà bông (1) 脫脂 |  | CT-21A
|  |  | CT-21B |  |  | CT-21A: 25kg/CT-21B: 5-10Lit |  |  |  | 0 | L |  |  | 0 | L |  |  | 0 | L |  |  |  |  | CT-21B
2 | Xà bông (2) 脫脂 |  | CT-21A |  | g/L | 60~80 | (70±5) | 0 | + | 0 | kg | 0 | + | 0 | kg | 0 | + | 0 | kg | Q3-CXVN-PC01-IS06 | 2 | Xà bông (2) 脫脂 |  | CT-21A
|  |  | CT-21B |  |  | CT-21A: 25kg/CT-21B: 5-10Lit |  |  |  | 0 | L |  |  | 0 | L |  |  | 0 | L |  |  |  |  | CT-21B
3 | Điện giải(1) 電解 |  | EC-508A | EC-508A | g/L | 50~70 | (60±5) | 0 | + | 0 | kg | 0 | + | 0 | kg | 0 | + | 0 | kg | Q3-CXVN-PC01-IS06 | 3 | Điện giải(1) 電解 |  | EC-508A | EC-508A
|  |  | EC-508B | EC-508B |  | EC-508A: 25kg/EC-508B:4-10Lit |  |  |  | 0 | L |  |  | 0 | L |  |  | 0 | L |  |  |  |  | EC-508B | EC-508B
4 | Điện giải (2) 電解 |  | EC-508A | EC-508A | g/L | 50~70 | (60±5) | 0 | + | 0 | kg | 0 | + | 0 | kg | 0 | + | 0 | kg | Q3-CXVN-PC01-IS06 | 4 | Điện giải (2) 電解 |  | EC-508A | EC-508A
|  |  | EC-508B | EC-508B |  | EC-508A: 25kg/EC-508B:4-10Lit |  |  |  | 0 | L |  |  | 0 | L |  |  | 0 | L |  |  |  |  | EC-508B | EC-508B
5 | Nồng độ NaOH 氫氧化鈉 |  |  |  | g/L | 130 - 150 | (140±10) | 0 | + | 0 | kg | 0 | + | 0 | kg | 0 | + | 0 | kg | Q3-CXVN-PC01-IS08 | 5 | Nồng độ NaOH 氫氧化鈉
6 | Nồng độ Zn 鋅 (1 pcs Zn=25kg) |  |  |  | g/L | 8~12 | (10±1) | 0 | + | 0 | kg | 0 | + | 0 | kg | 0 | + | 0 | kg | Q3-CXVN-PC01-IS07 | 6 | Nồng độ Zn 鋅 (1 pcs Zn=25kg)
7 | Nồng độ Cr2O3 三價鉻 LANTHANE 318 |  |  |  | % | 6~10 | (8±0.5) | -1.0461 | + | 0 | L | -1.0461 | + | 0 | L | -1.0461 | + | 0 | L |  | 7 | Nồng độ Cr2O3 三價鉻 LANTHANE 318
[5 empty] | pH | 2~2.5 | (2.3±0.1 ) | 0 |  | 0 |  | 0 |  | 0 |  | 0 |  | 0
8 | Nồng độ acid đặc 鹽酸 濃度 |  |  |  | %V/V | 30~60 | (45±5) | 0% | + | 0 | L | 0% | + | 0 | L | 0% | + | 0 | L | Q3-CXVN-PC01-IS04 | 8 | Nồng độ acid đặc 鹽酸 濃度
9 | Nồng độ acid loãng 稀酸 濃度 |  |  |  | %V/V | 15~30 | (22±5 ) | 0% | + | 0 | L | 0% | + | 0 | L | 0% | + | 0 | L | Q3-CXVN-PC01-IS04 | 9 | Nồng độ acid loãng 稀酸 濃度
11 | Nồng độ HCL hoạt hóa 稀酸活化 濃度 |  |  |  | %V/V | 5~15 | (10±3) | 0% | + | 0 | L | 0% | + | 0 | L | 0% | + | 0 | L | Q3-CXVN-PC01-IS15 | 11 | Nồng độ HCL hoạt hóa 稀酸活化 濃度
12 | Nồng độ HNO3 硝酸濃度 |  |  |  | % | 0.5~1.5 | (1±0.2) | 0% | + | 0 | L | 0% | + | 0 | L | 0% | + | 0 | L | Q3-CXVN-PC01-IS15 | 12 | Nồng độ HNO3 硝酸濃度
13 | Nồng độ Cr2O3 （K) 三價鉻 FINIDIP 124 |  |  |  | % | 5~8 | (6±0.5) |  | + |  | L |  | + |  | L |  | + |  | L |  | 13 | Nồng độ Cr2O3 （K) 三價鉻 FINIDIP 124
[5 empty] | pH | 1.8~2.4 | (2.1±0.1 ) | 0 |  | 0 |  | 0 |  | 0 |  | 0 |  | 0
Hạng mục kiểm tra nhiệt độ 檢查溫度
NO | Hạng mục kiểm tra nhiệt độ 溫度檢查項目 |  |  |  | nhiệt độ 溫度 | Phạm vi kiểm soát 範圍值 | Giới hạn kiểm soát 管控值 | Nhiệt kế 温度計 |  | Nhiệt tự động 自動温控 |  | Nhiệt kế 温度計 |  | Nhiệt tự động 自動温控 |  | Nhiệt kế 温度計 |  | Nhiệt tự động 自動温控 |  |  | NO | Hạng mục kiểm tra nhiệt độ 溫度檢查項目 |  |  |  | Ghi chú |  | Ghi chú |  | Ghi chú
1 | Nhiệt độ xà bông nóng (1) 熱脫脂溫度(1) |  |  |  | 0C | 50~70 | (60±3) | 0 |  | 0 |  | 0 |  | 0 |  | 0 |  | 0 |  |  | 1 | Nhiệt độ xà bông nóng (1) 熱脫脂溫度(1)
2 | Nhiệt độ xà bông nóng (2) 熱脫脂溫度(2) | Nhiệt độ xà bông nóng (2) 熱脫脂溫度(2) | Nhiệt độ xà bông nóng (2) 熱脫脂溫度(2) | Nhiệt độ xà bông nóng (2) 熱脫脂溫度(2) | 0C | 50~70 | (60±3) | 0 |  | 0 |  | 0 |  | 0 |  | 0 |  | 0 |  |  | 2 | Nhiệt độ xà bông nóng (2) 熱脫脂溫度(2) | Nhiệt độ xà bông nóng (2) 熱脫脂溫度(2) | Nhiệt độ xà bông nóng (2) 熱脫脂溫度(2) | Nhiệt độ xà bông nóng (2) 熱脫脂溫度(2)
3 | Nhiệt độ điện giải (1) 電解1 溫度 | Nhiệt độ điện giải (1) 電解1 溫度 | Nhiệt độ điện giải (1) 電解1 溫度 | Nhiệt độ điện giải (1) 電解1 溫度 | 0C | 50~70 | (60±3) | 0 |  | 0 |  | 0 |  | 0 |  | 0 |  | 0 |  |  | 3 | Nhiệt độ điện giải (1) 電解1 溫度 | Nhiệt độ điện giải (1) 電解1 溫度 | Nhiệt độ điện giải (1) 電解1 溫度 | Nhiệt độ điện giải (1) 電解1 溫度
4 | Nhiệt độ điện giải (2) 電解 2 溫度 | Nhiệt độ điện giải (2) 電解 2 溫度 | Nhiệt độ điện giải (2) 電解 2 溫度 | Nhiệt độ điện giải (2) 電解 2 溫度 | 0C | 50~70 | (60±3) | 0 |  | 0 |  | 0 |  | 0 |  | 0 |  | 0 |  |  | 4 | Nhiệt độ điện giải (2) 電解 2 溫度 | Nhiệt độ điện giải (2) 電解 2 溫度 | Nhiệt độ điện giải (2) 電解 2 溫度 | Nhiệt độ điện giải (2) 電解 2 溫度
5 | Nhiệt độ bồn xi 鍍鋅槽溫度 | Nhiệt độ bồn xi 鍍鋅槽溫度 | Nhiệt độ bồn xi 鍍鋅槽溫度 | Nhiệt độ bồn xi 鍍鋅槽溫度 | 0C | 22~30 | (24±1) | 0 |  | 0 |  | 0 |  | 0 |  | 0 |  | 0 |  |  | 5 | Nhiệt độ bồn xi 鍍鋅槽溫度 | Nhiệt độ bồn xi 鍍鋅槽溫度 | Nhiệt độ bồn xi 鍍鋅槽溫度 | Nhiệt độ bồn xi 鍍鋅槽溫度
6 | Nhiệt độ bồn màu Cr2O3 三價鉻 溫度 | Nhiệt độ bồn màu Cr2O3 三價鉻 溫度 | Nhiệt độ bồn màu Cr2O3 三價鉻 溫度 | Nhiệt độ bồn màu Cr2O3 三價鉻 溫度 | 0C | 30-38 | (34±2) | 0 |  | 0 |  | 0 |  | 0 |  | 0 |  | 0 |  |  | 6 | Nhiệt độ bồn màu Cr2O3 三價鉻 溫度 | Nhiệt độ bồn màu Cr2O3 三價鉻 溫度 | Nhiệt độ bồn màu Cr2O3 三價鉻 溫度 | Nhiệt độ bồn màu Cr2O3 三價鉻 溫度
7 | Nhiệt độ bồn nước nóng 熱水溫度 | Nhiệt độ bồn nước nóng 熱水溫度 | Nhiệt độ bồn nước nóng 熱水溫度 | Nhiệt độ bồn nước nóng 熱水溫度 | 0C | 55~65 | (60±3) | 0 |  | 0 |  | 0 |  | 0 |  | 0 |  | 0 |  |  | 7 | Nhiệt độ bồn nước nóng 熱水溫度 | Nhiệt độ bồn nước nóng 熱水溫度 | Nhiệt độ bồn nước nóng 熱水溫度 | Nhiệt độ bồn nước nóng 熱水溫度
8 | Sấy khô 烘乾 | Sấy khô 烘乾 | Sấy khô 烘乾 | Sấy khô 烘乾 | 0C | 65~75 | (70±3) | \ |  | 0 |  | \ |  | 0 |  | \ |  | 0 |  |  | 8 | Sấy khô 烘乾 | Sấy khô 烘乾 | Sấy khô 烘乾 | Sấy khô 烘乾
Hạng mục kiểm tra bơm thuốc tự động 藥液自動添加
NO | Hạng mục bơm thuốc 自動添加檢查項目 |  |  |  | Đơn vị 單位 | Phạm vi kiểm soát 範圍值 | Giới hạn kiểm soát 管控值 | Lượng bơm 添加量 |  |  |  | Lượng bơm 添加量 |  |  |  | Lượng bơm 添加量 |  |  |  |  | NO | Hạng mục bơm thuốc 自動添加檢查項目 |  |  |  | Ghi chú |  | Ghi chú |  | Ghi chú
1 | chất mềm (250 base) 開缸劑 |  |  |  | ml/KAH | 100-200 | 100-200 | 0 |  |  |  | 0 |  |  |  | 0 |  |  |  |  | 1 | chất mềm (250 base) 開缸劑
2 | chaát boùng (250 brightener) 光亮劑 |  |  |  | ml/KAH | 20-50 | 20-50 | 0 |  |  |  | 0 |  |  |  | 0 |  |  |  |  | 2 | chaát boùng (250 brightener) 光亮劑
BACK
BACK

## 3.XT-C TT
錩新科技股份有限公司 CX TECHNOLOGY CORPORATION | [19 empty] | Trang 1/2 | [10 empty] | Trang 2/2
BAÙO CAÙO KEÁT QUAÛ HOÙA NGHIEÄM HAÈNG NGAØY XT- 000C 吊電化驗結果報告 | [17 empty] | Lập biểu 作成 |  | Hiện trường xác nhận 現場確認
| XT-000C |  |  |  | 15/5/2023 | [12 empty] | Trang |  |  |  | XT-000C |  |  |  | 15/5/2023
NO | Hạng mục kiểm tra nồng dộ 化驗檢查項目 |  |  |  | Đơn vị 單位 | Phạm vi kiểm soát 範圍值 | Giới hạn kiểm soát 管控值 | 6:15 |  |  |  | 10:15 |  |  |  | 14:15 |  |  |  | Mã số văn kiện 文件編號 Q3-CXVN-PC01- | NO | Hạng mục kiểm tra nồng dộ 化驗檢查項目 |  |  |  | 6:15 |  | 10:15 |  | 14:15
[8 empty] | 濃度 | 補充 BS |  |  | 濃度 | 補充 BS |  |  | 濃度 | 補充 BS | [8 empty] | Thêm hóa chất CÓ(có bổ sung) | Nộng độ sau BS 1h (g/l, %) | Thêm hóa chất CÓ(có bổ sung) | Nộng độ sau BS 1h (g/l, %) | Thêm hóa chất CÓ(có bổ sung) | Nộng độ sau BS 1h (g/l, %)
1 | Xaø boâng 脫脂 (2,3,4) |  | CT-21A |  | g/L | 40~60 | (50±5) | 52.569 | + | 0 | kg | 52.2445 | + | 0 | kg | 53.218 | + | 0 | kg | IS06 | 1 | Xaø boâng 脫脂 (2,3,4) |  | CT-21A
|  |  | CT-21B |  |  | CT-21A: 25kg/CT-21B: 7-10L |  |  |  | 0 | L |  |  | 0 | L |  |  | 0 | L |  |  |  |  | CT-21B
2 | Xaø boâng 脫脂 (5,6) |  | CT-21A |  | g/L | 40~60 | (50±5) | 54.516 | + | 0 | kg | 54.1915 | + | 0 | kg | 54.8405 | + | 0 | kg | IS06 | 2 | Xaø boâng 脫脂 (5,6) |  | CT-21A
|  |  | CT-21B |  |  | CT-21A: 25kg/CT-21B: 7-10L |  |  |  | 0 | L |  |  | 0 | L |  |  | 0 | L |  |  |  |  | CT-21B
3 | Điện giải 電解 (8) |  | EC-508A | EC-508A | g/L | 50~70 | (60±5) | 62.832 | + | 0 | kg | 62.37 | + | 0 | kg | 62.37 | + | 0 | kg | IS06 | 3 | Điện giải 電解 (8) |  | EC-508A | EC-508A
|  |  | EC-508B | EC-508B |  | EC-508A: 25kg/EC-508B:6-10L |  |  |  | 0 | L |  |  | 0 | L |  |  | 0 | L |  |  |  |  | EC-508B | EC-508B
4 | Điện giải 電解 (20,21) |  | EC-508A | EC-508A | g/L | 50~70 | (60±5) | 64.68 | + | 0 | kg | 64.449 | + | 0 | kg | 64.68 | + | 0 | kg | IS06 | 4 | Điện giải 電解 (20,21) |  | EC-508A | EC-508A
|  |  | EC-508B | EC-508B |  | EC-508A: 25kg/EC-508B:6-10L |  |  |  | 0 | L |  |  | 0 | L |  |  | 0 | L |  |  |  |  | EC-508B | EC-508B
5 | Boàn xi (26-37) 鋅電鍍槽 Zinc Plating | Noàng ñoä NaOH 氫氧化鈉 |  |  | g/L | 135~ 145 | (140±5) | 141.6 | + | 0 | kg | 140 | + | 0 | kg | 140 | + | 0 | kg | IS08 | 5 | Boàn xi (26-37) 鋅電鍍槽 Zinc Plating | Noàng ñoä NaOH 氫氧化鈉
|  | Noàng ñoä Zn 鋅 (1 pcs Zn=25kg) |  |  |  | 6~8 | (7±0.5) | 8.58 | + | 0 | kg | 8.385 | + | 0 | kg | 8.515 | + | 0 | kg | IS07 |  |  | Noàng ñoä Zn 鋅 (1 pcs Zn=25kg)
6 | Nồng độ Cr2O3 三價鉻(46) LANTHANE 318 (HALO) |  |  |  | % | 5~8 | (6±0.5) | 6.32628 | + | 0 | L | 6.49576 | + | 0 | L | 7.0042 | + | 0 | L | IS05 | 6 | Nồng độ Cr2O3 三價鉻(46) LANTHANE 318 (HALO)
[5 empty] | pH | 2.0~2.4 | (2.2±0.2 ) | 2.2 |  |  |  | 2.22 |  |  |  | 2.2
7 | Noàng ñoä axit ñaëc 1 (13,14) 鹽酸 濃度 |  |  |  | %V/V | 40~50 | (45±5) | 45.62% |  | 0 |  | 46.08% |  | 0 |  | 46.54% |  | 0 |  |  | 7 | Noàng ñoä axit ñaëc 1 (13,14) 鹽酸 濃度
8 | Noàng ñoä axit ñaëc 2 (15,16,17) 鹽酸 濃度 |  |  |  | %V/V | 40~50 | (45±5) | 46.54% | + | 0 | L | 46.54% | + | 0 | L | 46.08% | + | 0 | L | IS04 | 8 | Noàng ñoä axit ñaëc 2 (15,16,17) 鹽酸 濃度
9 | Nồng độ acid loãng (12) 稀酸 濃度 |  |  |  | %V/V | 20~40 | (30±5) | 29.2% | + | 25.872 | L | 29.66% | + | 11.116875 | L | 30.11% | + | 0 | L | IS15 | 9 | Nồng độ acid loãng (12) 稀酸 濃度
10 | Nồng độ HNO3 (42) 硝酸濃度 | Nồng độ HNO3 (42) 硝酸濃度 | Nồng độ HNO3 (42) 硝酸濃度 | Nồng độ HNO3 (42) 硝酸濃度 | %V/V | 0.5~1.5 | (1±0.4) | 1.047% | + | 0 | L | 0.9306% | + | 1.9484928 | L | 0.8918% | + | 3.0373056 | L | IS15 | 10 | Nồng độ HNO3 (42) 硝酸濃度 | Nồng độ HNO3 (42) 硝酸濃度 | Nồng độ HNO3 (42) 硝酸濃度 | Nồng độ HNO3 (42) 硝酸濃度
11 | Nồng độ Cr2O3 （K) 三價鉻 |  |  |  | % | 3~9 | (6±1) | 6.64 | + | 0 | L |  | + |  | L |  | + |  | L |  | 11 | Nồng độ Cr2O3 （K) 三價鉻
[5 empty] | pH | 1.8~2.4 | (2.0±0.1) | 2 | + |  |  | 0 | + |  |  | 0 | +
| Nồng độ Cr2O3 三價鉻( JASCO 45) |  |  |  | % | 8~16 % |  |  | + |  |  |  | + |  |  |  | + |  |  |  |  | Nồng độ Cr2O3 三價鉻( JASCO 45)
[5 empty] | pH | 1.8~2.4 |  | 0 | + | 0 |  | 0 | + | 0 |  | 0 | +
Haïng muïc kieåm tra nhieät ñoä 檢查溫度
NO | Haïng muïc kieåm tra nhieät ñoä 溫度檢查項目 |  |  |  | nhieät ñoä 溫度 | Phạm vi kiểm soát 範圍值 | Giới hạn kiểm soát 管控值 | Nhiệt kế 温度計 |  | nhieät töï ñoäng 自動温控 |  | Nhiệt kế 温度計 |  | nhieät töï ñoäng 自動温控 |  | Nhiệt kế 温度計 |  | nhieät töï ñoäng 自動温控 |  |  | NO | Haïng muïc kieåm tra nhieät ñoä 溫度檢查項目 |  |  |  | Ghi chú |  | Ghi chú |  | Ghi chú
1 | Nhieät ñoä boàn xaø boâng noùng 1 熱脫脂溫度 |  |  |  | 0C | 65~75 | (70±3) | 71 |  | 70 |  | 70 |  | 69 |  | 69 |  | 68 |  |  | 1 | Nhieät ñoä boàn xaø boâng noùng 1 熱脫脂溫度
2 | Nhieät ñoä boàn xaø boâng noùng 2 熱脫脂溫度 |  |  |  | 0C | 65~75 | (70±3) | 69 |  | 68 |  | 69 |  | 68 |  | 70 |  | 69 |  |  | 2 | Nhieät ñoä boàn xaø boâng noùng 2 熱脫脂溫度
3 | Nhieät ñoä boàn ñieän giaûi (-) 電解 溫度 |  |  |  | 0C | 60~70 | (65±3) | 65 |  | 64 |  | 65 |  | 64 |  | 65 |  | 65 |  |  | 3 | Nhieät ñoä boàn ñieän giaûi (-) 電解 溫度
4 | Nhieät ñoä boàn ñieän giaûi (+) 電解 + 溫度 |  |  |  | 0C | 60~70 | (65±3) | 65 |  | 64 |  | 64 |  | 64 |  | 65 |  | 64 |  |  | 4 | Nhieät ñoä boàn ñieän giaûi (+) 電解 + 溫度
5 | Nhieät ñoä boàn xi 鍍鋅槽溫度 |  |  |  | 0C | 24~26 | (25) | 25 |  | 24 |  | 26 |  | 25 |  | 25 |  | 24 |  |  | 5 | Nhieät ñoä boàn xi 鍍鋅槽溫度
6 | Nhiệt độ bồn màu Cr2O3 (I) 三價鉻 溫度 HALO |  |  |  | 0C | 34~36 | (35±1) | 36 |  | 35 |  | 35 |  | 34 |  | 35 |  | 34 |  |  | 6 | Nhiệt độ bồn màu Cr2O3 (I) 三價鉻 溫度 HALO
7 | Nhieät ñoä boàn nöôùc noùng 熱水溫度 |  |  |  | 0C | 55~65 | (60±3) | 61 |  | 60 |  | 63 |  | 62 |  | 57 |  | 56 |  |  | 7 | Nhieät ñoä boàn nöôùc noùng 熱水溫度
8 | saáy khoâ 烘乾 |  |  |  | 0C | 65~75 | (70±3) | \ |  | 69 |  | \ |  | 70 |  | \ |  | 69 |  |  | 8 | saáy khoâ 烘乾
9 | Nhieät ñoä boàn maøu Cr2O3 (K) 三價鉻 溫度 |  |  |  | 0C | 20~30 | 20~30 | 26 |  | 27 | [5 empty] | 0 |  | 0 |  |  | 9 | Nhieät ñoä boàn maøu Cr2O3 (K) 三價鉻 溫度
| Nhiệt độ bồn màu Cr2O3 (I) 三價鉻 溫度 JASCO |  |  |  | 0C | 35~45 |  | 0 |  | 0 |  | 0 |  | 0 |  | 0 |  | 0 |  |  |  | Nhiệt độ bồn màu Cr2O3 (I) 三價鉻 溫度 JASCO
Haïng muïc kieåm tra bôm thuoác töï ñoäng 藥液自動添加
NO | Haïng muïc kieåm tra bôm thuoác 藥液自動添加檢查項目 |  |  |  | Ñôn vò 單位 | Phạm vi kiểm soát 範圍值 | Giới hạn kiểm soát 管控值 | löôïng bôm 加數量 |  |  |  | löôïng bôm 加數量 |  |  |  | löôïng bôm 加數量 |  |  |  |  | NO | Haïng muïc kieåm tra bôm thuoác 藥液自動添加檢查項目 |  |  |  | Ghi chú |  | Ghi chú |  | Ghi chú
1 | chất bóng (250 brightener) 光亮劑 |  |  |  | ml/KAH | 30~50 (40) | 30~50 (40) | 50 |  |  |  | 49 |  |  |  | 48 |  |  |  |  | 1 | chất bóng (250 brightener) 光亮劑
2 | chất mềm (250 base) 開缸劑 |  |  |  | ml/KAH | 160~220 (180) | 160~220 (180) | 170 |  |  |  | 170 |  |  |  | 180 |  |  |  |  | 2 | chất mềm (250 base) 開缸劑
BACK
BACK

## 3.XT-C TT(CA2)
錩新科技股份有限公司 CX TECHNOLOGY CORPORATION | [19 empty] | Trang 1/2 | [10 empty] | Trang 2/2
BAÙO CAÙO KEÁT QUAÛ HOÙA NGHIEÄM HAÈNG NGAØY XT- 000C 吊電化驗結果報告 | [17 empty] | Lập biểu 作成 |  | Hiện trường xác nhận 現場確認
| XT-000C |  |  |  | 15/5/2023 | [12 empty] | L.Yen |  |  |  | XT-000C |  |  |  | 15/5/2023
NO | Hạng mục kiểm tra nồng dộ 化驗檢查項目 |  |  |  | Đơn vị 單位 | Phạm vi kiểm soát 範圍值 | Giới hạn kiểm soát 管控值 | 18:15 |  |  |  | 22:15 |  |  |  | 2:15 |  |  |  | Mã số văn kiện 文件編號 Q3-CXVN-PC01- | NO | Hạng mục kiểm tra nồng dộ 化驗檢查項目 |  |  |  | 18:15 |  | 22:15 |  | 2:15
[8 empty] | 濃度 | 補充 BS |  |  | 濃度 | 補充 BS |  |  | 濃度 | 補充 BS | [8 empty] | Thêm hóa chất CÓ(có bổ sung) | Nộng độ sau BS 1h (g/l, %) | Thêm hóa chất CÓ(có bổ sung) | Nộng độ sau BS 1h (g/l, %) | Thêm hóa chất CÓ(có bổ sung) | Nộng độ sau BS 1h (g/l, %)
1 | Xaø boâng 脫脂 (2,3,4) |  | CT-21A |  | g/L | 40~60 | (50±5) | 51.92 | + | 0 | kg | 0 | + | 0 | kg | 51.92 | + | 0 | kg | IS06 | 1 | Xaø boâng 脫脂 (2,3,4) |  | CT-21A
|  |  | CT-21B |  |  | CT-21A: 25kg/CT-21B: 7-10L |  |  |  | 0 | L |  |  | 0 | L |  |  | 0 | L |  |  |  |  | CT-21B
2 | Xaø boâng 脫脂 (5,6) |  | CT-21A |  | g/L | 40~60 | (50±5) | 53.867 | + | 0 | kg | 0 | + | 0 | kg | 54.516 | + | 0 | kg | IS06 | 2 | Xaø boâng 脫脂 (5,6) |  | CT-21A
|  |  | CT-21B |  |  | CT-21A: 25kg/CT-21B: 7-10L |  |  |  | 0 | L |  |  | 0 | L |  |  | 0 | L |  |  |  |  | CT-21B
3 | Điện giải 電解 (8) |  | EC-508A | EC-508A | g/L | 50~70 | (60±5) | 61.446 | + | 0 | kg | 0 | + | 0 | kg | 60.984 | + | 0 | kg | IS06 | 3 | Điện giải 電解 (8) |  | EC-508A | EC-508A
|  |  | EC-508B | EC-508B |  | EC-508A: 25kg/EC-508B:6-10L |  |  |  | 0 | L |  |  | 0 | L |  |  | 0 | L |  |  |  |  | EC-508B | EC-508B
4 | Điện giải 電解 (20,21) |  | EC-508A | EC-508A | g/L | 50~70 | (60±5) | 63.294 | + | 0 | kg | 0 | + | 0 | kg | 63.294 | + | 0 | kg | IS06 | 4 | Điện giải 電解 (20,21) |  | EC-508A | EC-508A
|  |  | EC-508B | EC-508B |  | EC-508A: 25kg/EC-508B:6-10L |  |  |  | 0 | L |  |  | 0 | L |  |  | 0 | L |  |  |  |  | EC-508B | EC-508B
5 | Boàn xi (26-37) 鋅電鍍槽 Zinc Plating | Noàng ñoä NaOH 氫氧化鈉 |  |  | g/L | 135~ 145 | (140±5) | 141.6 | + | 0 | kg | 0 | + | 0 | kg | 141.6 | + | 0 | kg | IS08 | 5 | Boàn xi (26-37) 鋅電鍍槽 Zinc Plating | Noàng ñoä NaOH 氫氧化鈉
|  | Noàng ñoä Zn 鋅 (1 pcs Zn=25kg) |  |  |  | 6~8 | (7±0.5) | 8.58 | + | 0 | kg | 0 | + | 0 | kg | 8.45 | + | 0 | kg | IS07 |  |  | Noàng ñoä Zn 鋅 (1 pcs Zn=25kg)
6 | Nồng độ Cr2O3 三價鉻(46) LANTHANE 318 (HALO) |  |  |  | % | 5~8 | (6±0.5) | 6.70761 | + | 0 | L | -1.0461 | + | 0 | L | 6.74998 | + | 0 | L | IS05 | 6 | Nồng độ Cr2O3 三價鉻(46) LANTHANE 318 (HALO)
[5 empty] | pH | 2.0~2.4 | (2.2±0.2 ) | 2.3 |  |  |  | 0 |  |  |  | 2.37
7 | Noàng ñoä axit ñaëc 1 (13,14) 鹽酸 濃度 |  |  |  | %V/V | 40~50 | (45±5) | 46.99% | + | 0 | L | 0% | + | 0 | L | 46.08% | + | 0 | L | IS04 | 7 | Noàng ñoä axit ñaëc 1 (13,14) 鹽酸 濃度
8 | Noàng ñoä axit ñaëc 2 (15,16,17) 鹽酸 濃度 |  |  |  | %V/V | 40~50 | (45±5) | 47.91% | + | 0 | L | 0% | + | 0 | L | 47.45% | + | 0 | L | IS04 | 8 | Noàng ñoä axit ñaëc 2 (15,16,17) 鹽酸 濃度
9 | Nồng độ acid loãng (12) 稀酸 濃度 |  |  |  | %V/V | 20~40 | (30±5) | 30.11% | + | 0 | L | 0% | + | 0 | L | 29.2% | + | 25.872 | L | IS15 | 9 | Nồng độ acid loãng (12) 稀酸 濃度
10 | Nồng độ HNO3 (42) 硝酸濃度 | Nồng độ HNO3 (42) 硝酸濃度 | Nồng độ HNO3 (42) 硝酸濃度 | Nồng độ HNO3 (42) 硝酸濃度 | %V/V | 0.5~1.5 | (1±0.4) | 1.124% | + | 0 | L | 0% | + | 0 | L | 0.9694% | + | 0.85968 | L | IS15 | 10 | Nồng độ HNO3 (42) 硝酸濃度 | Nồng độ HNO3 (42) 硝酸濃度 | Nồng độ HNO3 (42) 硝酸濃度 | Nồng độ HNO3 (42) 硝酸濃度
11 | Nồng độ Cr2O3 （K) 三價鉻 |  |  |  | % | 3~9 | (6±1) | 6.56 | + | 0 | L |  | + |  | L |  | + |  | L |  | 11 | Nồng độ Cr2O3 （K) 三價鉻
[5 empty] | pH | 1.8~2.4 | (2.0±0.1) | 2.03 | + | 0 | L | 0 | + | 0 | L | 0 | + | 0
| Nồng độ Cr2O3 三價鉻( JASCO 45) |  |  |  | % | 8~16 % |  |  | + |  | L |  | + |  | L |  | + |  |  |  |  | Nồng độ Cr2O3 三價鉻( JASCO 45)
[5 empty] | pH | 1.8~2.4 |  | 0 | + |  | L | 0 | + |  | L | 0 | +
Haïng muïc kieåm tra nhieät ñoä 檢查溫度
NO | Haïng muïc kieåm tra nhieät ñoä 溫度檢查項目 |  |  |  | nhieät ñoä 溫度 | Phạm vi kiểm soát 範圍值 | Giới hạn kiểm soát 管控值 | Nhiệt kế 温度計 |  | nhieät töï ñoäng 自動温控 |  | Nhiệt kế 温度計 |  | nhieät töï ñoäng 自動温控 |  | Nhiệt kế 温度計 |  | nhieät töï ñoäng 自動温控 |  |  | NO | Haïng muïc kieåm tra nhieät ñoä 溫度檢查項目 |  |  |  | Ghi chú |  | Ghi chú |  | Ghi chú
1 | Nhieät ñoä boàn xaø boâng noùng 1 熱脫脂溫度 |  |  |  | 0C | 65~75 | (70±3) | 70 |  | 69 |  | 0 |  | 0 |  | 70 |  | 69 |  |  | 1 | Nhieät ñoä boàn xaø boâng noùng 1 熱脫脂溫度
2 | Nhieät ñoä boàn xaø boâng noùng 2 熱脫脂溫度 |  |  |  | 0C | 65~75 | (70±3) | 70 |  | 69 |  | 0 |  | 0 |  | 70 |  | 69 |  |  | 2 | Nhieät ñoä boàn xaø boâng noùng 2 熱脫脂溫度
3 | Nhieät ñoä boàn ñieän giaûi (-) 電解 溫度 |  |  |  | 0C | 60~70 | (65±3) | 65 |  | 64 |  | 0 |  | 0 |  | 65 |  | 64 |  |  | 3 | Nhieät ñoä boàn ñieän giaûi (-) 電解 溫度
4 | Nhieät ñoä boàn ñieän giaûi (+) 電解 + 溫度 |  |  |  | 0C | 60~70 | (65±3) | 65 |  | 64 |  | 0 |  | 0 |  | 65 |  | 64 |  |  | 4 | Nhieät ñoä boàn ñieän giaûi (+) 電解 + 溫度
5 | Nhieät ñoä boàn xi 鍍鋅槽溫度 |  |  |  | 0C | 24~26 | (25) | 25 |  | 24 |  | 0 |  | 0 |  | 25 |  | 24 |  |  | 5 | Nhieät ñoä boàn xi 鍍鋅槽溫度
6 | Nhiệt độ bồn màu Cr2O3 (I) 三價鉻 溫度 HALO |  |  |  | 0C | 34~36 | (35±1) | 35 |  | 34 |  | 0 |  | 0 |  | 35 |  | 34 |  |  | 6 | Nhiệt độ bồn màu Cr2O3 (I) 三價鉻 溫度 HALO
7 | Nhieät ñoä boàn nöôùc noùng 熱水溫度 |  |  |  | 0C | 55~65 | (60±3) | 61 |  | 60 |  | 0 |  | 0 |  | 59 |  | 58 |  |  | 7 | Nhieät ñoä boàn nöôùc noùng 熱水溫度
8 | saáy khoâ 烘乾 |  |  |  | 0C | 65~75 | (70±3) | \ |  | 69 |  | \ |  | 0 |  | \ |  | 69 |  |  | 8 | saáy khoâ 烘乾
9 | Nhieät ñoä boàn maøu Cr2O3 (K) 三價鉻 溫度 |  |  |  | 0C | 20~30 | 20~30 | 28 |  | 27 | [5 empty] | 0 |  | 0 |  |  | 9 | Nhieät ñoä boàn maøu Cr2O3 (K) 三價鉻 溫度
| Nhiệt độ bồn màu Cr2O3 (I) 三價鉻 溫度 JASCO |  |  |  | 0C | 35~45 |  | 0 |  | 0 |  | 0 |  | 0 |  | 0 |  | 0 |  |  |  | Nhiệt độ bồn màu Cr2O3 (I) 三價鉻 溫度 JASCO
Haïng muïc kieåm tra bôm thuoác töï ñoäng 藥液自動添加
NO | Haïng muïc kieåm tra bôm thuoác 藥液自動添加檢查項目 |  |  |  | Ñôn vò 單位 | Phạm vi kiểm soát 範圍值 | Giới hạn kiểm soát 管控值 | löôïng bôm 加數量 |  |  |  | löôïng bôm 加數量 |  |  |  | löôïng bôm 加數量 |  |  |  |  | NO | Haïng muïc kieåm tra bôm thuoác 藥液自動添加檢查項目 |  |  |  | Ghi chú |  | Ghi chú |  | Ghi chú
1 | chất bóng (250 brightener) 光亮劑 |  |  |  | ml/KAH | 30~50 (40) | 30~50 (40) | 49 |  |  |  | 0 |  |  |  | 48 |  |  |  |  | 1 | chất bóng (250 brightener) 光亮劑
2 | chất mềm (250 base) 開缸劑 |  |  |  | ml/KAH | 160~220 (180) | 160~220 (180) | 175 |  |  |  | 0 |  |  |  | 170 |  |  |  |  | 2 | chất mềm (250 base) 開缸劑
BACK
BACK

## 4.ZN-NI tt(CA1)
錩新科技股份有限公司 CX TECHNOLOGY CORPORATION
BAÙO CAÙO KEÁT QUAÛ HOÙA NGHIEÄM HAÈNG NGAØY Zn-Ni 吊電化驗結果報告 | [9 empty] | Lập biểu 作成 |  | Hiện trường xác nhận 現場確認
| XT-000C |  |  | 15/5/2023 | [5 empty] | Trang
NO | Hạng mục kiểm tra nồng dộ 化驗檢查項目 |  | Đơn vị 單位 | Phạm vi kiểm soát 範圍值 | Giới hạn kiểm soát 管控值 | 6:15 |  |  |  | 14:15
[6 empty] | 濃度 | 補充 BS |  |  | 濃度 | 補充 BS
1 | 鋅鎳合金電鍍槽 Zn-Niken Plating | Zn | g/L | 5~6 | (5.5± 0.5L) | 5.265 | + | 1.88 | kg | 5.395 | + | 0.84 | kg
2 |  | NaOH | g/L | 120~130 | (125 ± 5) | 123.2 | + | 14.4 | kg | 122.4 | + | 20.8 | kg
3 | Noàng ñoä Cr2O3 (Niken) 三價鉻 | pH | pH | 3.0-4.5 | (4.3±0.2) | 4 | + |  |  | 3.78 | +
Haïng muïc kieåm tra nhieät ñoä 檢查溫度
NO | Haïng muïc kieåm tra nhieät ñoä 溫度檢查項目 |  | nhieät ñoä 溫度 | Phạm vi kiểm soát 範圍值 | Giới hạn kiểm soát 管控值 | Nhiệt kế 温度計 |  | nhieät töï ñoäng 自動温控 |  | Nhiệt kế 温度計 |  | nhieät töï ñoäng 自動温控
4 | Nhiệt độ bồn xi Zn-Niken Zn-Niken 鍍鋅槽溫度 |  | 0C | 24~28 | (26±2) | 24 |  | 23 |  | 25 |  | 24
5 | Nhiệt độ nước nóng siêm âm 超音波熱水洗槽(39) |  | 0C | 40~60 | (50±10) | 56 |  | 55 |  | 55 |  | 56
6 | Nhiệt độ bồn màu Cr2O3 三價鉻 溫度 |  | 0C | 20~30 | (25±5) | 28 |  | 29 |  | 28 |  | 29
BẢNG GHI CHÉP BỔ SUNG HÓA CHẤT 化藥液添加記錄表 (XT- 001C) Zn-Ni
NO | Hạng mục kiểm tra nồng dộ 化驗檢查項目 |  | Đơn vị 單位 | Phạm vi kiểm soát 範圍值 | Giới hạn kiểm soát 管控值 | 6:15 |  |  |  | 14:15
[6 empty] | Thêm hóa chất CÓ(có bổ sung) |  | Nộng độ sau BS 1h (g/l, %) |  | Thêm hóa chất CÓ(có bổ sung) |  | Nộng độ sau BS 1h (g/l, %)
1 | 鋅鎳合金電鍍槽 Zn-Niken Plating | Zn | g/L | 5~6 | (5.5± 0.5L)
2 |  | NaOH | g/L | 120~130 | (125 ± 5)
3 | Noàng ñoä Cr2O3 (Niken) 三價鉻 | pH | pH | 3.0-4.5 | (4.3±0.2)
TRO VE MENU

## 4.ZN-NI tt(CA2)
錩新科技股份有限公司 CX TECHNOLOGY CORPORATION
BAÙO CAÙO KEÁT QUAÛ HOÙA NGHIEÄM HAÈNG NGAØY Zn-Ni 吊電化驗結果報告 | [9 empty] | Lập biểu 作成 |  | Hiện trường xác nhận 現場確認
| XT-000C |  |  | 15/5/2023 | [5 empty] | L.Yen
NO | Hạng mục kiểm tra nồng dộ 化驗檢查項目 |  | Đơn vị 單位 | Phạm vi kiểm soát 範圍值 | Giới hạn kiểm soát 管控值 | 18:15 |  |  |  | 2:15
[6 empty] | 濃度 | 補充 BS |  |  | 濃度 | 補充 BS
1 | 鋅鎳合金電鍍槽 Zn-Niken Plating | Zn | g/L | 5~6 | (5.5± 0.5L) | 5.59 | + | 0 | kg | 5.33 | + | 1.36 | kg
2 |  | NaOH | g/L | 120~130 | (125 ± 5) | 124 | + | 8 | kg | 124 | + | 8 | kg
3 | Noàng ñoä Cr2O3 (Niken) 三價鉻 | pH | pH | 3.0-4.5 | (4.3±0.2) | 3.92 | + |  |  | 3.8 | +
Haïng muïc kieåm tra nhieät ñoä 檢查溫度
NO | Haïng muïc kieåm tra nhieät ñoä 溫度檢查項目 |  | nhieät ñoä 溫度 | Phạm vi kiểm soát 範圍值 | Giới hạn kiểm soát 管控值 | Nhiệt kế 温度計 |  | nhieät töï ñoäng 自動温控 |  | Nhiệt kế 温度計 |  | nhieät töï ñoäng 自動温控
4 | Nhiệt độ bồn xi Zn-Niken Zn-Niken 鍍鋅槽溫度 |  | 0C | 24~28 | (26±2) | 25 |  | 24 |  | 25 |  | 24
5 | Nhiệt độ nước nóng siêm âm 超音波熱水洗槽(39) |  | 0C | 40~60 | (50±10) | 57 |  | 56 |  | 58 |  | 57
6 | Nhiệt độ bồn màu Cr2O3 (Niken) 三價鉻 溫度 |  | 0C | 20~30 | (25±5) | 30 |  | 29 |  | 30 |  | 29
BẢNG GHI CHÉP BỔ SUNG HÓA CHẤT 化藥液添加記錄表 (XT- 001C) Zn-Ni
NO | Hạng mục kiểm tra nồng dộ 化驗檢查項目 |  | Đơn vị 單位 | Phạm vi kiểm soát 範圍值 | Giới hạn kiểm soát 管控值 | 18:15 |  |  |  | 2:15
[6 empty] | Thêm hóa chất CÓ(có bổ sung) |  | Nộng độ sau BS 1h (g/l, %) |  | Thêm hóa chất CÓ(có bổ sung) |  | Nộng độ sau BS 1h (g/l, %)
1 | 鋅鎳合金電鍍槽 Zn-Niken Plating | Zn | g/L | 5~6 | (5.5± 0.5L)
2 |  | NaOH | g/L | 120~130 | (125 ± 5) |  |  |  |  | có |  | 125
3 | Noàng ñoä Cr2O3 (Niken) 三價鉻 | pH | pH | 3.0-4.5 | (4.3±0.2)
TRO VE MENU

## 4.ZN-NI tt
錩新科技股份有限公司 CX TECHNOLOGY CORPORATION
BAÙO CAÙO KEÁT QUAÛ HOÙA NGHIEÄM HAÈNG NGAØY Zn-Ni 吊電化驗結果報告 | [13 empty] | Lập biểu 作成 |  | xaùc nhaän 確認
| XT-000C |  |  |  |  | 15/5/2023 | [7 empty] | Trang |  | Yen
NO | Hạng mục kiểm tra nồng dộ 化驗檢查項目 |  |  |  | Đơn vị 單位 | Phạm vi kiểm soát 範圍值 | Giới hạn kiểm soát 管控值 | 6:15 |  |  |  | 14:15 |  |  |  | Mã số văn kiện 文件編號 Q3-CXVN-PC01-
[8 empty] | 濃度 | 補充 BS |  |  | 濃度 | 補充 BS
1 | Xaø boâng 脫脂 (2,3,4) |  | CT-21A |  | g/L | 40~60 | (50±5) | 52.569 | + | 0 | kg | 53.218 | + | 0 | kg | IS06
|  |  | CT-21B |  | ml/L | CT-21A: 25kg/CT-21B: 7-10L |  |  | + | 0 | L |  | + | 0 | L
2 | Xaø boâng 脫脂 (5,6) |  | CT-21A |  | g/L | 40~60 | (50±5) | 54.516 | + | 0 | kg | 54.8405 | + | 0 | kg | IS06
|  |  | CT-21B |  | ml/L | CT-21A: 25kg/CT-21B: 7-10L |  |  | + | 0 | L |  | + | 0 | L
3 | Điện giải 電解 (8) |  | EC-508A | EC-508A | g/L | 50~70 | (60±5) | 62.832 | + | 0 | kg | 62.37 | + | 0 | kg | IS06
|  |  | EC-508B | EC-508B | ml/L | EC-508A: 25kg/EC-508B:6-10L |  |  | + | 0 | L |  | + | 0 | L
4 | Điện giải 電解 (20,21) |  | EC-508A | EC-508A | g/L | 50~70 | (60±5) | 64.68 | + | 0 | kg | 64.68 | + | 0 | kg | IS06
|  |  | EC-508B | EC-508B | ml/L | EC-508A: 25kg/EC-508B:6-10L |  |  | + | 0 |  |  | + | 0 | L
5 | 鋅鎳合金電鍍槽 Zn-Niken Plating |  | Zn |  | g/L | 5~6 | (5.5± 0.5L) | 5.265 | + | 1.88 | kg | 5.395 | + | 0.84 | kg | IS08
|  |  | Ni |  | g/L | 1.7~1.9g/L (1.8 ± 0.1g/L) | 1.7~1.9g/L (1.8 ± 0.1g/L) | 0 |  | 14.4 |  | 0 |  | 14.4
|  |  | NaOH |  | g/L | 120~130 | (125 ± 5) | 123.2 | + | 14.4 | kg | 122.4 | + | 20.8 | kg | IS07
6 |  |  | Zn-208HT |  | g/L | 125~135g/L (130g/L) | 125~135g/L (130g/L) | -4.45 | + | 1075.6 | L | -4.45 | + | 1075.6 | L | IS05
| Noàng ñoä Cr2O3 (Niken) 三價鉻 |  | pH |  | pH | 3.0-4.5 | (4.3±0.2) | 4 | + |  |  | 3.78 | +
7 | Noàng ñoä axit ñaëc 1 (13,14) 鹽酸 濃度 |  |  |  | %V/V | 40~50 | (45±5) | 45.62% | + | 0 | L | 46.54% | + | 0 | L | IS04
8 | Noàng ñoä axit ñaëc 2 (15,16,17) 鹽酸 濃度 |  |  |  | %V/V | 40~50 | (45±5) | 46.54% | + | 0 | L | 46.08% | + | 0 | L | IS04
9 | Nồng độ acid loãng (12) 稀酸 濃度 |  |  |  | %V/V | 20~40 | (30±5) | 29.2% | + | 25.872 | L | 30.11% | + | 0 | L | IS15
10 | Nồng độ HNO3 (42) 硝酸濃度 | Nồng độ HNO3 (42) 硝酸濃度 | Nồng độ HNO3 (42) 硝酸濃度 | Nồng độ HNO3 (42) 硝酸濃度 | %V/V | 0.5~1.5 | (1±0.4) | 1.047% | + | 0 | L | 0.8918% | + | 3.0373056 | L | IS15
Haïng muïc kieåm tra nhieät ñoä 檢查溫度
NO | Haïng muïc kieåm tra nhieät ñoä 溫度檢查項目 |  |  |  | nhieät ñoä 溫度 | Phạm vi kiểm soát 範圍值 | Giới hạn kiểm soát 管控值 | Nhiệt kế 温度計 |  | nhieät töï ñoäng 自動温控 |  | Nhiệt kế 温度計 |  | nhieät töï ñoäng 自動温控
1 | Nhieät ñoä boàn xaø boâng noùng 1 熱脫脂溫度 |  |  |  | 0C | 65~75 | (70±3) | 71 |  | 70 |  | 69 |  | 68
2 | Nhieät ñoä boàn xaø boâng noùng 2 熱脫脂溫度 |  |  |  | 0C | 65~75 | (70±3) | 69 |  | 68 |  | 70 |  | 69
3 | Nhieät ñoä boàn ñieän giaûi (-) 電解 溫度 |  |  |  | 0C | 60~70 | (65±3) | 65 |  | 64 |  | 65 |  | 65
4 | Nhieät ñoä boàn ñieän giaûi (+) 電解 + 溫度 |  |  |  | 0C | 60~70 | (65±3) | 65 |  | 64 |  | 65 |  | 64
5 | Nhiệt độ bồn xi Zn-Niken Zn-Niken 鍍鋅槽溫度 |  |  |  | 0C | 24~28 | (26±2) | 24 |  | 23 |  | 25 |  | 24
6 | Nhiệt độ nước nóng siêm âm 超音波熱水洗槽(39) |  |  |  | 0C | 40~60 | (50±10) | 56 |  | 55 |  | 55 |  | 56
7 | Nhiệt độ bồn màu Cr2O3 三價鉻 溫度 |  |  |  | 0C | 20~30 | (25±5) | 28 |  | 29 |  | 28 |  | 29
8 | Nhieät ñoä boàn nöôùc noùng 熱水溫度 |  |  |  | 0C | 55~65 | (60±3) | 61 |  | 60 |  | 57 |  | 56
9 | saáy khoâ 烘乾 |  |  |  | 0C | 65~75 | (70±3) | \ |  | 69 |  | \ |  | 69
錩新科技股份有限公司 CX TECHNOLOGY CORPORATION
BAÙO CAÙO KEÁT QUAÛ HOÙA NGHIEÄM HAÈNG NGAØY Zn-Ni 吊電化驗結果報告 | [13 empty] | Lập biểu 作成 |  | xaùc nhaän 確認
| XT-000C |  |  |  |  | 15/5/2023 | [7 empty] | L.Yen |  | Yen
NO | Hạng mục kiểm tra nồng dộ 化驗檢查項目 |  |  |  | Đơn vị 單位 | Phạm vi kiểm soát 範圍值 | Giới hạn kiểm soát 管控值 | 18:15 |  |  |  | 2:15 |  |  |  | Mã số văn kiện 文件編號 Q3-CXVN-PC01-
[8 empty] | 濃度 | 補充 BS |  |  | 濃度 | 補充 BS
1 | Xaø boâng 脫脂 (2,3,4) |  | CT-21A |  | g/L | 40~60 | (50±5) | 51.92 |  | 0 | kg | 51.92 | + | 0 | kg | IS06
|  |  | CT-21B |  | ml/L | CT-21A: 25kg/CT-21B: 7-10L |  |  | + | 0 | L |  | + | 0 | L
2 | Xaø boâng 脫脂 (5,6) |  | CT-21A |  | g/L | 40~60 | (50±5) | 53.867 | + | 0 | kg | 54.516 | + | 0 | kg | IS06
|  |  | CT-21B |  | ml/L | CT-21A: 25kg/CT-21B: 7-10L |  |  | + | 0 | L |  | + | 0 | L
3 | Điện giải 電解 (8) |  | EC-508A | EC-508A | g/L | 50~70 | (60±5) | 61.446 | + | 0 | kg | 60.984 | + | 0 | kg | IS06
|  |  | EC-508B | EC-508B | ml/L | EC-508A: 25kg/EC-508B:6-10L |  |  | + | 0 | L |  | + | 0 | L
4 | Điện giải 電解 (20,21) |  | EC-508A | EC-508A | g/L | 50~70 | (60±5) | 63.294 | + | 0 | kg | 63.294 | + | 0 | kg | IS06
|  |  | EC-508B | EC-508B | ml/L | EC-508A: 25kg/EC-508B:6-10L |  |  | + | 0 | L |  | + | 0 | L
5 | 鋅鎳合金電鍍槽 Zn-Niken Plating |  | Zn |  | g/L | 5~6 | (5.5± 0.5L) | 5.59 | + | 0 | kg | 5.33 | + | 1.36 | kg | IS08
|  |  | Ni |  | g/L | 1.7~1.9g/L (1.8 ± 0.1g/L) | 1.7~1.9g/L (1.8 ± 0.1g/L) | 0 |  | 14.4 |  | 0 |  | 14.4
|  |  | NaOH |  | g/L | 120~130 | (125 ± 5) | 124 | + | 8 | kg | 124 | + | 8 | kg | IS07
6 |  |  | Zn-208HT |  | g/L | 125~135g/L (130g/L) | 125~135g/L (130g/L) | -4.45 | + | 1075.6 | L | -4.45 | + | 1075.6 | L | IS05
| Noàng ñoä Cr2O3 (Niken) 三價鉻 |  | pH |  | pH | 3.0-4.5 | (4.3±0.2) | 3.92 | + |  |  | 3.8 | +
7 | Noàng ñoä axit ñaëc 1 (13,14) 鹽酸 濃度 |  |  |  | %V/V | 40~50 | (45±5) | 46.99% | + | 0 | L | 46.08% | + | 0 | L | IS04
8 | Noàng ñoä axit ñaëc 2 (15,16,17) 鹽酸 濃度 |  |  |  | %V/V | 40~50 | (45±5) | 47.91% | + | 0 | L | 47.45% | + | 0 | L | IS04
9 | Nồng độ acid loãng (12) 稀酸 濃度 |  |  |  | %V/V | 20~40 | (30±5) | 30.11% | + | 0 | L | 29.2% | + | 25.872 | L | IS15
10 | Nồng độ HNO3 (42) 硝酸濃度 | Nồng độ HNO3 (42) 硝酸濃度 | Nồng độ HNO3 (42) 硝酸濃度 | Nồng độ HNO3 (42) 硝酸濃度 | %V/V | 0.5~1.5 | (1±0.4) | 1.124% | + | 0 | L | 0.9694% | + | 0.85968 | L | IS15
Haïng muïc kieåm tra nhieät ñoä 檢查溫度
NO | Haïng muïc kieåm tra nhieät ñoä 溫度檢查項目 |  |  |  | nhieät ñoä 溫度 | Phạm vi kiểm soát 範圍值 | Giới hạn kiểm soát 管控值 | Nhiệt kế 温度計 |  | nhieät töï ñoäng 自動温控 |  | Nhiệt kế 温度計 |  | nhieät töï ñoäng 自動温控
1 | Nhieät ñoä boàn xaø boâng noùng 1 熱脫脂溫度 |  |  |  | 0C | 65~75 | (70±3) | 70 |  | 69 |  | 70 |  | 69
2 | Nhieät ñoä boàn xaø boâng noùng 2 熱脫脂溫度 |  |  |  | 0C | 65~75 | (70±3) | 70 |  | 69 |  | 70 |  | 69
3 | Nhieät ñoä boàn ñieän giaûi (-) 電解 溫度 |  |  |  | 0C | 60~70 | (65±3) | 65 |  | 64 |  | 65 |  | 64
4 | Nhieät ñoä boàn ñieän giaûi (+) 電解 + 溫度 |  |  |  | 0C | 60~70 | (65±3) | 65 |  | 64 |  | 65 |  | 64
5 | Nhiệt độ bồn xi Zn-Niken Zn-Niken 鍍鋅槽溫度 |  |  |  | 0C | 24~28 | (26±2) | 25 |  | 24 |  | 25 |  | 24
6 | Nhiệt độ nước nóng siêm âm 超音波熱水洗槽(39) |  |  |  | 0C | 40~60 | (50±10) | 57 |  | 56 |  | 58 |  | 57
7 | Nhiệt độ bồn màu Cr2O3 (Niken) 三價鉻 溫度 |  |  |  | 0C | 20~30 | (25±5) | 30 |  | 29 |  | 30 |  | 29
8 | Nhieät ñoä boàn nöôùc noùng 熱水溫度 |  |  |  | 0C | 55~65 | (60±3) | 61 |  | 60 |  | 59 |  | 58
9 | saáy khoâ 烘乾 |  |  |  | 0C | 65~75 | (70±3) |  |  | 69 |  |  |  | 69
TRO VE MENU
TRO VE MENU

## XM.chart
15/5/2023
| XL-001E |  | NỒNG ĐỘ
|  |  | 6:00 | 10:00 | 14:00 | 18:00 | 22:00 | 2:00
1 | Xà bông (1) 脫脂 | NaOH | 0 | 0 | 31.6 | 31.2 | 30.6 | 30
|  | 561 L | 0 | 0 | 0 | 0 | 0 | 0
2 | Xà bông (2) 脫脂 | NaOH | 0 | 0 | 32 | 32 | 31.6 | 31
|  | 561 L | 0 | 0 | 0 | 0 | 0 | 0
3 | điện giải(1) 電解 | NaOH | 0 | 0 | 68.4 | 72 | 71.6 | 65.2
|  | 561 L | 0 | 0 | 0 | 0 | 0 | 0
4 | điện giải (2) 電解 | NaOH | 0 | 0 | 69.2 | 73 | 72.5 | 70
|  | 561 L | 0 | 0 | 0 | 0 | 0 | 0
5 | Bồn xi 鋅電鍍槽 Zinc Plating | Nồng độ NaOH 氫氧化鈉 | 0 | 0 | 142.4 | 142.4 | 141.6 | 141
|  | Nồng độ Zn 鋅 (1 pcs Zn=25kg) | 0 | 0 | 10 | 9.9 | 9.8 | 9.7
6 | Cr2O3 (I) 三價鉻 |  | 0 | 0 | 14.2 | 13.38129 | 14.3 | 14
|  |  | 0 | 0 | 1.8 | 1.8 | 1.82 | 1.7
7 | Nồng độ acid đặc 鹽酸 濃度 |  | 0 | 0 | 0.46765625 | 0.46 | 0.456 | 0.45
8 | Nồng độ acid loãng 稀酸 濃度 |  | 0 | 0 | 0.2509375 | 0.243 | 0.233 | 0.223
9 | Nồng độ HCl hoạt hóa 稀酸活化 濃度 |  | 0 | 0 | 0.08896875 | 0.123 | 0.116 | 0.10721875
10 | Nồng độ HNO3 硝酸濃度 |  | 0 | 0 | 0.012602 | 0.01285404 | 0.01 | 0.01159384
Hạng mục kiểm tra nhiệt độ 檢查溫度 |  |  | NHIỆT ĐỘ
NO | Hạng mục kiểm tra nhiệt độ 溫度檢查項目 |  | 6:00 | 10:00 | 14:00 | 18:00 | 22:00 | 2:00
1 | Nhiệt độ xà bông nóng (1) 熱脫脂溫度(1) |  | 0 | 0 | 64 | 63 | 62 | 61
2 | Nhiệt độ xà bông nóng (2) 熱脫脂溫度(2) | Nhiệt độ xà bông nóng (2) 熱脫脂溫度(2) | 0 | 0 | 65 | 62 | 63 | 62
3 | Nhiệt độ điện giải (1) 電解1 溫度 | Nhiệt độ điện giải (1) 電解1 溫度 | 0 | 0 | 55 | 56 | 57 | 57
4 | Nhiệt độ điện giải (2) 電解 2 溫度 | Nhiệt độ điện giải (2) 電解 2 溫度 | 0 | 0 | 54 | 55 | 58 | 55
5 | Nhiệt độ bồn xi 鍍鋅槽溫度 | Nhiệt độ bồn xi 鍍鋅槽溫度 | 0 | 0 | 26 | 30 | 28 | 31
6 | Nhiệt độ bồn màu Cr2O3 三價鉻 溫度 | Nhiệt độ bồn màu Cr2O3 三價鉻 溫度 | 0 | 0 | 42 | 41 | 41 | 41
7 | Nhiệt độ bồn nước nóng 熱水溫度 | Nhiệt độ bồn nước nóng 熱水溫度 | 0 | 0 | 56 | 56 | 57 | 58
8 | Sấy khô 烘乾 | Sấy khô 烘乾 | 0 | 0 | 72 | 70 | 69 | 71
Hạng mục kiểm tra bơm thuốc tự động 藥液自動添加 |  |  | BƠM TỰ ĐỘNG
NO | Hạng mục bơm thuốc 自動添加檢查項目 |  | 6:00 | 10:00 | 14:00 | 18:00 | 22:00 | 2:00
1 | 173759 (190627) -chất bóng |  | 0 | 0 | 320 | 330 | 325 | 325
2 | 173760 (190628) - chất mềm |  | 0 | 0 | 42 | 39 | 40 | 40
BỔ SUNG
|  |  | 6:00 | 10:00 | 14:00 | 18:00 | 22:00 | 2:00
1 | Xà bông (1) 脫脂 | NaOH | 0 | 0 | 0 | 0 | 0 | 0
|  | 561 L | 0 | 0 | 0 | 0 | 0 | 0
2 | Xà bông (2) 脫脂 | NaOH | 0 | 0 | 0 | 0 | 0 | 0
|  | 561 L | 0 | 0 | 0 | 0 | 0 | 0
3 | điện giải(1) 電解 | NaOH | 0 | 0 | 1.8496 | 0 | 0 | 5.5488
|  | 561 L | 0 | 0 | 0.55488 | 0 | 0 | 1.66464
4 | điện giải (2) 電解 | NaOH | 0 | 0 | 1.1672 | 0 | 0 | 0
|  | 561 L | 0 | 0 | 0.35016 | 0 | 0 | 0
5 | Bồn xi 鋅電鍍槽 Zinc Plating | Nồng độ NaOH 氫氧化鈉 | 0 | 0 | 0 | 0 | 0 | 0
|  | Nồng độ Zn 鋅 (1 pcs Zn=25kg) | 0 | 0 | 0 | 0 | 0 | 0
6 | Cr2O3 (I) 三價鉻 |  | 0 | 0 | 0 | 3.557554 | 0 | 0
|  |  | 0 | 0 | 0 | 0 | 0 | 0
7 | Nồng độ acid đặc 鹽酸 濃度 |  | 0 | 0 | 0 | 0 | 0 | 0
8 | Nồng độ acid loãng 稀酸 濃度 |  | 0 | 0 | 0 | 0 | 0 | 0
9 | Nồng độ HCl hoạt hóa 稀酸活化 濃度 |  | 0 | 0 | 6.34296875 | 0 | 0 | 0
10 | Nồng độ HNO3 硝酸濃度 |  | 0 | 0 | 0 | 0 | 0 | 0
XL-001F
NO |  |  | NỒNG ĐỘ
|  |  | 6:00 | 10:00 | 14:00 | 18:00 | 22:00 | 2:00
1 | Xà bông (1) 脫脂 | NaOH | 0 | 0 | 0 | 0 | 0 | 0
|  | CleanA 840ml/NaOH 25kg | #REF! | #REF! | #REF! | #REF! | #REF! | #REF!
|  | CleanB 8400ml/NaOH 25kg | #REF! | #REF! | #REF! | #REF! | #REF! | #REF!
2 | Xà bông (2) 脫脂 | NaOH | 0 | 0 | 0 | 0 | 0 | 0
|  | CleanA 840ml/NaOH 25kg | #REF! | #REF! | #REF! | #REF! | #REF! | #REF!
|  | CleanB 8400ml/NaOH 25kg | #REF! | #REF! | #REF! | #REF! | #REF! | #REF!
3 | Điện giải(1) 電解 | NaOH | 0 | 0 | 0 | 0 | 0 | 0
|  | CleanB 7.5L/NaOH 25kg | 0 | 0 | 0 | 0 | 0 | 0
4 | Điện giải (2) 電解 | NaOH | 0 | 0 | 0 | 0 | 0 | 0
|  | CleanB 7.5L/NaOH 25kg | 0 | 0 | 0 | 0 | 0 | 0
5 | Nồng độ NaOH 氫氧化鈉 |  | 0 | 0 | 0 | 0 | 0 | 0
6 | Nồng độ Zn 鋅 (1 pcs Zn=25kg) |  | 0 | 0 | 0 | 0 | 0 | 0
7 | Nồng độ Cr2O3 三價鉻 (thêm TR-173A làm nồng độ↓ thêm TR-173H làm nồng độ↑) |  | -1.0461 | -1.0461 | -1.0461 | -1.0461 | -1.0461 | -1.0461
|  |  | 0 | 0 | 0 | 0 | 0 | 0
8 | Nồng độ acid đặc 鹽酸 濃度 |  | 0 | 0 | 0 | 0 | 0 | 0
9 | Nồng độ acid loãng 稀酸 濃度 |  | 0 | 0 | 0 | 0 | 0 | 0
11 | Nồng độ HCL hoạt hóa 稀酸活化 濃度 |  | 0 | 0 | 0 | 0 | 0 | 0
12 | Nồng độ HNO3 硝酸濃度 |  | 0 | 0 | 0 | 0 | 0 | 0
| Hạng mục kiểm tra nhiệt độ 檢查溫度 |  | NHIỆT ĐỘ
NO | Hạng mục kiểm tra nhiệt độ 溫度檢查項目 |  | 6:00 | 10:00 | 14:00 | 18:00 | 22:00 | 2:00
1 | Nhiệt độ xà bông nóng (1) 熱脫脂溫度(1) |  | 0 | 0 | 0 | 0 | 0 | 0
2 | Nhiệt độ xà bông nóng (2) 熱脫脂溫度(2) | Nhiệt độ xà bông nóng (2) 熱脫脂溫度(2) | 0 | 0 | 0 | 0 | 0 | 0
3 | Nhiệt độ điện giải (1) 電解1 溫度 | Nhiệt độ điện giải (1) 電解1 溫度 | 0 | 0 | 0 | 0 | 0 | 0
4 | Nhiệt độ điện giải (2) 電解 2 溫度 | Nhiệt độ điện giải (2) 電解 2 溫度 | 0 | 0 | 0 | 0 | 0 | 0
5 | Nhiệt độ bồn xi 鍍鋅槽溫度 | Nhiệt độ bồn xi 鍍鋅槽溫度 | 0 | 0 | 0 | 0 | 0 | 0
6 | Nhiệt độ bồn màu Cr2O3 三價鉻 溫度 | Nhiệt độ bồn màu Cr2O3 三價鉻 溫度 | 0 | 0 | 0 | 0 | 0 | 0
7 | Nhiệt độ bồn nước nóng 熱水溫度 | Nhiệt độ bồn nước nóng 熱水溫度 | 60 | 0 | 0 | 0 | 0 | 0
8 | Sấy khô 烘乾 | Sấy khô 烘乾 | 0 | 0 | 0 | 0 | 0 | 0
| Hạng mục kiểm tra bơm thuốc tự động 藥液自動添加 |  | BƠM TỰ ĐỘNG
NO | Hạng mục bơm thuốc 自動添加檢查項目 |  | 6:00 | 10:00 | 14:00 | 18:00 | 22:00 | 2:00
1 | chất mềm (merlin starer) 開缸劑 |  | 0 | 0 | 0 | 0 | 0 | 0
2 | chất bóng (merlin brightener) 光亮劑 |  | 0 | 0 | 0 | 0 | 0 | 0
BỔ SUNG
|  |  | 6:00 | 10:00 | 14:00 | 18:00 | 22:00 | 2:00
1 | Xà bông (1) 脫脂 | NaOH | 188.51 | 188.51 | 188.51 | 188.51 | 188.51 | 188.51
|  | CleanA 840ml/NaOH 25kg | #REF! | #REF! | #REF! | #REF! | #REF! | #REF!
|  | CleanB 8400ml/NaOH 25kg | #REF! | #REF! | #REF! | #REF! | #REF! | #REF!
2 | Xà bông (2) 脫脂 | NaOH | 231.35 | 231.35 | 231.35 | 231.35 | 231.35 | 231.35
|  | CleanA 840ml/NaOH 25kg | #REF! | #REF! | #REF! | #REF! | #REF! | #REF!
|  | CleanB 8400ml/NaOH 25kg | #REF! | #REF! | #REF! | #REF! | #REF! | #REF!
3 | Điện giải(1) 電解 | NaOH | 69.36 | 69.36 | 69.36 | 69.36 | 69.36 | 69.36
|  | CleanB 7.5L/NaOH 25kg | 19.4208 | 19.4208 | 19.4208 | 19.4208 | 19.4208 | 19.4208
4 | Điện giải (2) 電解 | NaOH | 87.54 | 87.54 | 87.54 | 87.54 | 87.54 | 87.54
|  | CleanB 7.5L/NaOH 25kg | 24.5112 | 24.5112 | 24.5112 | 24.5112 | 24.5112 | 24.5112
5 | Nồng độ NaOH 氫氧化鈉 |  | 2793.14 | 2793.14 | 2793.14 | 2793.14 | 2793.14 | 2793.14
6 | Nồng độ Zn 鋅 (1 pcs Zn=25kg) |  | 199.51 | 199.51 | 199.51 | 199.51 | 199.51 | 199.51
7 | Nồng độ Cr2O3 三價鉻 (thêm TR-173A làm nồng độ↓ thêm TR-173H làm nồng độ↑) |  | 52.015075 | 52.015075 | 52.015075 | 52.015075 | 52.015075 | 52.015075
|  |  | 0 | 0 | 0 | 0 | 0 | 0
8 | Nồng độ acid đặc 鹽酸 濃度 |  | 954.9 | 954.9 | 954.9 | 954.9 | 954.9 | 954.9
9 | Nồng độ acid loãng 稀酸 濃度 |  | 134.64 | 134.64 | 134.64 | 134.64 | 134.64 | 134.64
11 | Nồng độ HCL hoạt hóa 稀酸活化 濃度 |  | 57.5 | 57.5 | 57.5 | 57.5 | 57.5 | 57.5
12 | Nồng độ HNO3 硝酸濃度 |  | 8.153846 | 8.153846 | 8.153846 | 8.153846 | 8.153846 | 8.153846
XL-001G
NO |  |  | NỒNG ĐỘ
|  |  | 6:00 | 10:00 | 14:00 | 18:00 | 22:00 | 2:00
1 | Xà bông (1) 脫脂 | NaOH | #REF! | #REF! | #REF! | #REF! | #REF! | #REF!
|  | CleanA 840ml/NaOH 25kg | #REF! | #REF! | #REF! | #REF! | #REF! | #REF!
|  | CleanB 8400ml/NaOH 25kg | #REF! | #REF! | #REF! | #REF! | #REF! | #REF!
2 | Xà bông (2) 脫脂 | NaOH | #REF! | #REF! | #REF! | #REF! | #REF! | #REF!
|  | CleanA 840ml/NaOH 25kg | #REF! | #REF! | #REF! | #REF! | #REF! | #REF!
|  | CleanB 8400ml/NaOH 25kg | #REF! | #REF! | #REF! | #REF! | #REF! | #REF!
3 | Điện giải(1) 電解 | NaOH | #REF! | #REF! | #REF! | #REF! | #REF! | #REF!
|  | CleanB 7.5L/NaOH 25kg | #REF! | #REF! | #REF! | #REF! | #REF! | #REF!
4 | Điện giải (2) 電解 | NaOH | #REF! | #REF! | #REF! | #REF! | #REF! | #REF!
|  | CleanB 7.5L/NaOH 25kg | #REF! | #REF! | #REF! | #REF! | #REF! | #REF!
5 | Nồng độ NaOH 氫氧化鈉 |  | #REF! | #REF! | #REF! | #REF! | #REF! | #REF!
6 | Nồng độ Zn 鋅 (1 pcs Zn=25kg) |  | #REF! | #REF! | #REF! | #REF! | #REF! | #REF!
7 | Nồng độ Cr2O3 三價鉻 (thêm TR-173A làm nồng độ↓ thêm TR-173H làm nồng độ↑) |  | #REF! | #REF! | #REF! | #REF! | #REF! | #REF!
|  |  | #REF! | #REF! | #REF! | #REF! | #REF! | #REF!
8 | Nồng độ acid đặc 鹽酸 濃度 |  | #REF! | #REF! | #REF! | #REF! | #REF! | #REF!
9 | Nồng độ acid loãng 稀酸 濃度 |  | #REF! | #REF! | #REF! | #REF! | #REF! | #REF!
10 | Nồng độ HNO3 硝酸濃度 |  | #REF! | #REF! | #REF! | #REF! | #REF! | #REF!
| Hạng mục kiểm tra nhiệt độ 檢查溫度 |  | NHIỆT ĐỘ
NO | Hạng mục kiểm tra nhiệt độ 溫度檢查項目 |  | 6:00 | 10:00 | 14:00 | 18:00 | 22:00 | 2:00
1 | Nhiệt độ xà bông nóng (1) 熱脫脂溫度(1) |  | #REF! | #REF! | #REF! | #REF! | #REF! | #REF!
2 | Nhiệt độ xà bông nóng (2) 熱脫脂溫度(2) | Nhiệt độ xà bông nóng (2) 熱脫脂溫度(2) | #REF! | #REF! | #REF! | #REF! | #REF! | #REF!
3 | Nhiệt độ điện giải (1) 電解1 溫度 | Nhiệt độ điện giải (1) 電解1 溫度 | #REF! | #REF! | #REF! | #REF! | #REF! | #REF!
4 | Nhiệt độ điện giải (2) 電解 2 溫度 | Nhiệt độ điện giải (2) 電解 2 溫度 | #REF! | #REF! | #REF! | #REF! | #REF! | #REF!
5 | Nhiệt độ bồn xi 鍍鋅槽溫度 | Nhiệt độ bồn xi 鍍鋅槽溫度 | #REF! | #REF! | #REF! | #REF! | #REF! | #REF!
6 | Nhiệt độ bồn màu Cr2O3 三價鉻 溫度 | Nhiệt độ bồn màu Cr2O3 三價鉻 溫度 | #REF! | #REF! | #REF! | #REF! | #REF! | #REF!
7 | Nhiệt độ bồn nước nóng 熱水溫度 | Nhiệt độ bồn nước nóng 熱水溫度 | #REF! | #REF! | #REF! | #REF! | #REF! | #REF!
8 | Sấy khô 烘乾 | Sấy khô 烘乾 | #REF! | #REF! | #REF! | #REF! | #REF! | #REF!
| Hạng mục kiểm tra bơm thuốc tự động 藥液自動添加 |  | BƠM TỰ ĐỘNG
NO | Hạng mục bơm thuốc 自動添加檢查項目 |  | 6:00 | 10:00 | 14:00 | 18:00 | 22:00 | 2:00
1 | chất mềm (merlin starer) 開缸劑 |  | #REF! | #REF! | #REF! | #REF! | #REF! | #REF!
2 | chất bóng (merlin brightener) 光亮劑 |  | #REF! | #REF! | #REF! | #REF! | #REF! | #REF!
BỔ SUNG
|  |  | 6:00 | 10:00 | 14:00 | 18:00 | 22:00 | 2:00
1 | Xà bông (1) 脫脂 | NaOH | #REF! | #REF! | #REF! | #REF! | #REF! | #REF!
|  | CleanA 840ml/NaOH 25kg | #REF! | #REF! | #REF! | #REF! | #REF! | #REF!
|  | CleanB 8400ml/NaOH 25kg | #REF! | #REF! | #REF! | #REF! | #REF! | #REF!
2 | Xà bông (2) 脫脂 | NaOH | #REF! | #REF! | #REF! | #REF! | #REF! | #REF!
|  | CleanA 840ml/NaOH 25kg | #REF! | #REF! | #REF! | #REF! | #REF! | #REF!
|  | CleanB 8400ml/NaOH 25kg | #REF! | #REF! | #REF! | #REF! | #REF! | #REF!
3 | Điện giải(1) 電解 | NaOH | #REF! | #REF! | #REF! | #REF! | #REF! | #REF!
|  | CleanB 7.5L/NaOH 25kg | #REF! | #REF! | #REF! | #REF! | #REF! | #REF!
4 | Điện giải (2) 電解 | NaOH | #REF! | #REF! | #REF! | #REF! | #REF! | #REF!
|  | CleanB 7.5L/NaOH 25kg | #REF! | #REF! | #REF! | #REF! | #REF! | #REF!
5 | Nồng độ NaOH 氫氧化鈉 |  | #REF! | #REF! | #REF! | #REF! | #REF! | #REF!
6 | Nồng độ Zn 鋅 (1 pcs Zn=25kg) |  | #REF! | #REF! | #REF! | #REF! | #REF! | #REF!
7 | Nồng độ Cr2O3 三價鉻 (thêm TR-173A làm nồng độ↓ thêm TR-173H làm nồng độ↑) |  | #REF! | #REF! | #REF! | #REF! | #REF! | #REF!
|  |  | #REF! | #REF! | #REF! | #REF! | #REF! | #REF!
8 | Nồng độ acid đặc 鹽酸 濃度 |  | #REF! | #REF! | #REF! | #REF! | #REF! | #REF!
9 | Nồng độ acid loãng 稀酸 濃度 |  | #REF! | #REF! | #REF! | #REF! | #REF! | #REF!
10 | Nồng độ HNO3 硝酸濃度 |  | #REF! | #REF! | #REF! | #REF! | #REF! | #REF!
XT-000C
NO |  |  | NỒNG ĐỘ
|  |  | 6:00 | 10:00 | 14:00 | 18:00 | 22:00 | 2:00
1 | Xaø boâng 脫脂 (2,3,4) | NaOH | 52.569 | 52.2445 | 52 | 51.92 | 51.6 | 51
|  | CleanA 840ml/NaOH 25kg | 0 | 0 | 0 | 0 | 0 | 0
|  | CleanB 8400ml/NaOH 25kg | #REF! | #REF! | #REF! | #REF! | #REF! | #REF!
2 | Xaø boâng 脫脂 (5,6) | NaOH | 54.516 | 54.1915 | 54 | 53.867 | 53 | 52.6
|  | CleanA 840ml/NaOH 25kg | 0 | 0 | 0 | 0 | 0 | 0
|  | CleanB 8400ml/NaOH 25kg | #REF! | #REF! | #REF! | #REF! | #REF! | #REF!
3 | Điện giải 電解 (8) | NaOH | 62.832 | 62.37 | 62 | 61.446 | 61 | 60.5
|  | CleanB 7.5L/NaOH 25kg | 0 | 0 | 0 | 0 | 0 | 0
4 | Điện giải 電解 (20,21) | NaOH | 64 | 64.449 | 64 | 63.294 | 62.5 | 62
|  | CleanB 7.5L/NaOH 25kg | 0 | 0 | 0 | 0 | 0 | 0
5 | Boàn xi (26-37) 鋅電鍍槽 Zinc Plating |  | 141.6 | 140 | 140 | 141.6 | 140.8 | 140
|  |  | 7.5 | 7.5 | 7.4 | 7.3 | 7.3 | 7.2
6 | Noàng ñoä Cr2O3 (45,46) 三價鉻 |  | 6.32628 | 6.3 | 6.2 | 6.1 | 6 | 6.1
|  |  | 2.2 | 2.22 | 2.2 | 2.3 | 2.23 | 2.37
7 | Noàng ñoä axit ñaëc 1 (13,14) 鹽酸 濃度 |  | 0.45625 | 0.4608125 | 0.465375 | 0.46 | 0.456 | 0.45
8 | Noàng ñoä axit ñaëc 2 (15,16,17) 鹽酸 濃度 |  | 0.465375 | 0.465375 | 0.4608125 | 0.456 | 0.453 | 0.45
9 | Nồng độ acid loãng (12) 稀酸 濃度 |  | 0.292 | 0.31 | 0.306 | 0.301125 | 0.296 | 0.31
10 | Nồng độ HNO3 (42) 硝酸濃度 | Nồng độ HNO3 (42) 硝酸濃度 | 0.01046935 | 0.009306092 | 0.008918338 | 0.01124486 | 0.01 | 0.009693846
| Hạng mục kiểm tra nhiệt độ 檢查溫度 |  | NHIỆT ĐỘ
NO | Hạng mục kiểm tra nhiệt độ 溫度檢查項目 |  | 6:00 | 10:00 | 14:00 | 18:00 | 22:00 | 2:00
1 | Nhieät ñoä boàn xaø boâng noùng 1 熱脫脂溫度 |  | 71 | 70 | 69 | 70 | 70 | 70
2 | Nhieät ñoä boàn xaø boâng noùng 2 熱脫脂溫度 |  | 69 | 69 | 70 | 70 | 70 | 70
3 | Nhieät ñoä boàn ñieän giaûi (-) 電解 溫度 |  | 65 | 65 | 65 | 65 | 65 | 65
4 | Nhieät ñoä boàn ñieän giaûi (+) 電解 + 溫度 |  | 65 | 64 | 65 | 65 | 65 | 65
5 | Nhieät ñoä boàn xi 鍍鋅槽溫度 |  | 25 | 26 | 25 | 25 | 26 | 25
6 | Nhieät ñoä boàn maøu Cr2O3 三價鉻 溫度 |  | 36 | 35 | 35 | 35 | 35 | 35
7 | Nhieät ñoä boàn nöôùc noùng 熱水溫度 |  | 61 | 63 | 62 | 61 | 62 | 59
8 | saáy khoâ 烘乾 |  | 69 | 70 | 69 | 69 | 70 | 69
| Hạng mục kiểm tra bơm thuốc tự động 藥液自動添加 |  | BƠM TỰ ĐỘNG
NO | Hạng mục bơm thuốc 自動添加檢查項目 |  | 6:00 | 10:00 | 14:00 | 18:00 | 22:00 | 2:00
1 | 光澤劑Merlin Brightener Brightener Concentration (chất bóng) |  | 50 | 49 | 48 | 49 | 50 | 48
2 | 柔軟添加劑 Merlin Starter Basic Agent Concentration 173760 (chất mềm) |  | 170 | 170 | 180 | 175 | 170 | 170
BỔ SUNG
|  |  | 6:00 | 10:00 | 14:00 | 18:00 | 22:00 | 2:00
1 | Xaø boâng 脫脂 (2,3,4) | NaOH | 0 | 0 | 0 | 0 | 0 | 0
|  | CleanA 840ml/NaOH 25kg | 0 | 0 | 0 | 0 | 0 | 0
|  | CleanB 8400ml/NaOH 25kg | #REF! | #REF! | #REF! | #REF! | #REF! | #REF!
2 | Xaø boâng 脫脂 (5,6) | NaOH | 0 | 0 | 0 | 0 | 0 | 0
|  | CleanA 840ml/NaOH 25kg | 0 | 0 | 0 | 0 | 0 | 0
|  | CleanB 8400ml/NaOH 25kg | #REF! | #REF! | #REF! | #REF! | #REF! | #REF!
3 | Điện giải 電解 (8) | NaOH | 0 | 0 | 0 | 0 | 0 | 0
|  | CleanB 7.5L/NaOH 25kg | 0 | 0 | 0 | 0 | 0 | 0
4 | Điện giải 電解 (20,21) | NaOH | 0 | 0 | 0 | 0 | 0 | 0
|  | CleanB 7.5L/NaOH 25kg | 0 | 0 | 0 | 0 | 0 | 0
5 | Boàn xi (26-37) 鋅電鍍槽 Zinc Plating |  | 0 | 0 | 0 | 0 | 0 | 0
|  |  | 0 | 0 | 0 | 0 | 0 | 0
6 | Noàng ñoä Cr2O3 (45,46) 三價鉻 |  | 0 | 0 | 0 | 6.72 | 0 | 0
|  |  | 0 | 0 | 0 | 0 | 0 | 0
7 | Noàng ñoä axit ñaëc 1 (13,14) 鹽酸 濃度 |  | 0 | 0 | 0 | 0 | 0 | 0
8 | Noàng ñoä axit ñaëc 2 (15,16,17) 鹽酸 濃度 |  | 0 | 0 | 0 | 0 | 0 | 0
9 | Nồng độ acid loãng (12) 稀酸 濃度 |  | 8.921379 | 0 | 0 | 0 | 4.46069 | 0
10 | Nồng độ HNO3 (42) 硝酸濃度 | Nồng độ HNO3 (42) 硝酸濃度 | 0 | 1.9484928 | 3.0373056 | 0 | 0 | 0.4776
TRO VE MENU
TRO VE MENU

## XM.chart 1
15/5/2023
| XL-001E |  | NỒNG ĐỘ
|  |  | 6:00 | 10:00 | 14:00 | 18:00 | 22:00 | 2:00
1 | Xà bông (1) 脫脂 | NaOH | 0 | 30.4 | 31.6 | 31.2 | 0 | 30
[6 empty] | 0 | 0 | 0
|  | 561 L | 0 | 0 | 0 | 0 | 0 | 0
2 | Xà bông (2) 脫脂 | NaOH | 0 | 32 | 32 | 32 | 0 | 32.4
[6 empty] | 0 | 0 | 0
|  | 561 L | 0 | 0 | 0 | 0 | 0 | 0
3 | điện giải(1) 電解 | NaOH | 0 | 67.6 | 68.4 | 62 | 0 | 65.2
|  | 561 L | 0 | 0 | 0 | 0 | 0 | 0
4 | điện giải (2) 電解 | NaOH | 0 | 59.2 | 69.2 | 68.8 | 0 | 70
|  | 561 L | 0 | 0 | 0 | 0 | 0 | 0
5 | Bồn xi 鋅電鍍槽 Zinc Plating | Nồng độ NaOH 氫氧化鈉 | 0 | 142.4 | 142.4 | 142.4 | 0 | 142.4
|  | Nồng độ Zn 鋅 (1 pcs Zn=25kg) | 0 | 10.79 | 11.83 | 12.22 | 0 | 10.66
6 | Cr2O3 (I) 三價鉻 |  | 0 | 14.53237 | 13.81295 | 13.38129 | 0 | 15.82734
|  |  | 0 | 1.6 | 1.8 | 1.8 | 0 | 1.7
7 | Nồng độ acid đặc 鹽酸 濃度 |  | 0 | 0.4334375 | 0.46765625 | 0.4790625 | 0 | 0.46765625
8 | Nồng độ acid loãng 稀酸 濃度 |  | 0 | 0.27375 | 0.2509375 | 0.26234375 | 0 | 0.26234375
9 | Nồng độ HCl hoạt hóa 稀酸活化 濃度 |  | 0 | 0.04334375 | 0.08896875 | 0.13915625 | 0 | 0.10721875
10 | Nồng độ HNO3 硝酸濃度 |  | 0 | 0 | 0.012602 | 0.01285404 | 0 | 0.01159384
Hạng mục kiểm tra nhiệt độ 檢查溫度 |  |  | NHIỆT ĐỘ
NO | Hạng mục kiểm tra nhiệt độ 溫度檢查項目 |  | 6:00 | 10:00 | 14:00 | 18:00 | 22:00 | 2:00
1 | Nhiệt độ xà bông nóng (1) 熱脫脂溫度(1) |  | 0 | 68 | 68 | 69 | 0 | 69
2 | Nhiệt độ xà bông nóng (2) 熱脫脂溫度(2) | Nhiệt độ xà bông nóng (2) 熱脫脂溫度(2) | 0 | 70 | 67 | 69 | 0 | 69
3 | Nhiệt độ điện giải (1) 電解1 溫度 | Nhiệt độ điện giải (1) 電解1 溫度 | 0 | 56 | 55 | 56 | 0 | 57
4 | Nhiệt độ điện giải (2) 電解 2 溫度 | Nhiệt độ điện giải (2) 電解 2 溫度 | 0 | 54 | 54 | 55 | 0 | 55
5 | Nhiệt độ bồn xi 鍍鋅槽溫度 | Nhiệt độ bồn xi 鍍鋅槽溫度 | 0 | 25 | 24 | 30 | 0 | 31
6 | Nhiệt độ bồn màu Cr2O3 三價鉻 溫度 | Nhiệt độ bồn màu Cr2O3 三價鉻 溫度 | 0 | 34 | 42 | 41 | 0 | 41
7 | Nhiệt độ bồn nước nóng 熱水溫度 | Nhiệt độ bồn nước nóng 熱水溫度 | 0 | 41 | 56 | 56 | 0 | 58
8 | Sấy khô 烘乾 | Sấy khô 烘乾 | 0 | 0 | 0 | 70 | 0 | 71
Hạng mục kiểm tra bơm thuốc tự động 藥液自動添加 |  |  | BƠM TỰ ĐỘNG
NO | Hạng mục bơm thuốc 自動添加檢查項目 |  | 6:00 | 10:00 | 14:00 | 18:00 | 22:00 | 2:00
1 | 173759 (190627) -chất bóng |  | 0 | 0 | 0 | 330 | 0 | 325
2 | 173760 (190628) - chất mềm |  | 0 | 0 | 0 | 39 | 0 | 40
BỔ SUNG
|  |  | 6:00 | 10:00 | 14:00 | 18:00 | 22:00 | 2:00
1 | Xà bông (1) 脫脂 | NaOH | 0 | 0 | 0 | 0 | 0 | 0
[6 empty] | 0 | 0 | 0
|  | 561 L | 0 | 0 | 0 | 0 | 0 | 0
2 | Xà bông (2) 脫脂 | NaOH | 0 | 0 | 0 | 0 | 0 | 0
[6 empty] | 0 | 0 | 0
|  | 561 L | 0 | 0 | 0 | 0 | 0 | 0
3 | điện giải(1) 電解 | NaOH | 0 | 2.7744 | 1.8496 | 9.248 | 0 | 5.5488
|  | 561 L | 0 | 0.83232 | 0.55488 | 2.7744 | 0 | 1.66464
4 | điện giải (2) 電解 | NaOH | 0 | 15.7572 | 1.1672 | 1.7508 | 0 | 0
|  | 561 L | 0 | 4.72716 | 0.35016 | 0.52524 | 0 | 0
5 | Bồn xi 鋅電鍍槽 Zinc Plating | Nồng độ NaOH 氫氧化鈉 | 0 | 0 | 0 | 0 | 0 | 0
|  | Nồng độ Zn 鋅 (1 pcs Zn=25kg) | 0 | 0 | 0 | 0 | 0 | 0
6 | Cr2O3 (I) 三價鉻 |  | 0 | 0 | 1.07554 | 3.557554 | 0 | 0
|  |  | 0 | 0 | 0 | 0 | 0 | 0
7 | Nồng độ acid đặc 鹽酸 濃度 |  | 0 | 35.145625 | 0 | 0 | 0 | 0
8 | Nồng độ acid loãng 稀酸 濃度 |  | 0 | 0 | 0 | 0 | 0 | 0
9 | Nồng độ HCl hoạt hóa 稀酸活化 濃度 |  | 0 | 32.57734375 | 6.34296875 | 0 | 0 | 0
10 | Nồng độ HNO3 硝酸濃度 |  | 0 | 0 | 0 | 0 | 0 | 0
XL-001F
NO |  |  | NỒNG ĐỘ
|  |  | 6:00 | 10:00 | 14:00 | 18:00 | 22:00 | 2:00
1 | Xà bông (1) 脫脂 | NaOH | 0 | 0 | 0 | 0 | 0 | 0
|  | CleanA 840ml/NaOH 25kg | 0 | 0 | 0 | 0 | 0 | 0
2 | Xà bông (2) 脫脂 | NaOH | 0 | 0 | 0 | 0 | 0 | 0
|  | CleanA 840ml/NaOH 25kg | 0 | 0 | 0 | 0 | 0 | 0
3 | Điện giải(1) 電解 | NaOH | 0 | 0 | 0 | 0 | 0 | 0
|  | CleanB 7.5L/NaOH 25kg | 0 | 0 | 0 | 0 | 0 | 0
4 | Điện giải (2) 電解 | NaOH | 0 | 0 | 0 | 0 | 0 | 0
|  | CleanB 7.5L/NaOH 25kg | 0 | 0 | 0 | 0 | 0 | 0
5 | Nồng độ NaOH 氫氧化鈉 |  | 0 | 0 | 0 | 0 | 0 | 0
6 | Nồng độ Zn 鋅 (1 pcs Zn=25kg) |  | 0 | 0 | 0 | 0 | 0 | 0
7 | Nồng độ Cr2O3 三價鉻 (thêm TR-173A làm nồng độ↓ thêm TR-173H làm nồng độ↑) |  | -1.0461 | -1.0461 | -1.0461 | -1.0461 | -1.0461 | -1.0461
|  |  | 0 | 0 | 0 | 0 | 0 | 0
8 | Nồng độ acid đặc 鹽酸 濃度 |  | 0 | 0 | 0 | 0 | 0 | 0
9 | Nồng độ acid loãng 稀酸 濃度 |  | 0 | 0 | 0 | 0 | 0 | 0
11 | Nồng độ HCL hoạt hóa 稀酸活化 濃度 |  | 0 | 0 | 0 | 0 | 0 | 0
12 | Nồng độ HNO3 硝酸濃度 |  | 0 | 0 | 0 | 0 | 0 | 0
| Hạng mục kiểm tra nhiệt độ 檢查溫度 |  | NHIỆT ĐỘ
NO | Hạng mục kiểm tra nhiệt độ 溫度檢查項目 |  | 6:00 | 10:00 | 14:00 | 18:00 | 22:00 | 2:00
1 | Nhiệt độ xà bông nóng (1) 熱脫脂溫度(1) |  | 0 | 0 | 0 | 0 | 0 | 0
2 | Nhiệt độ xà bông nóng (2) 熱脫脂溫度(2) | Nhiệt độ xà bông nóng (2) 熱脫脂溫度(2) | 0 | 0 | 0 | 0 | 0 | 0
3 | Nhiệt độ điện giải (1) 電解1 溫度 | Nhiệt độ điện giải (1) 電解1 溫度 | 0 | 0 | 0 | 0 | 0 | 0
4 | Nhiệt độ điện giải (2) 電解 2 溫度 | Nhiệt độ điện giải (2) 電解 2 溫度 | 0 | 0 | 0 | 0 | 0 | 0
5 | Nhiệt độ bồn xi 鍍鋅槽溫度 | Nhiệt độ bồn xi 鍍鋅槽溫度 | 0 | 0 | 0 | 0 | 0 | 0
6 | Nhiệt độ bồn màu Cr2O3 三價鉻 溫度 | Nhiệt độ bồn màu Cr2O3 三價鉻 溫度 | 0 | 0 | 0 | 0 | 0 | 0
7 | Nhiệt độ bồn nước nóng 熱水溫度 | Nhiệt độ bồn nước nóng 熱水溫度 | 0 | 0 | 0 | 0 | 0 | 0
8 | Sấy khô 烘乾 | Sấy khô 烘乾 | 0 | 0 | 0 | 0 | 0 | 0
| Hạng mục kiểm tra bơm thuốc tự động 藥液自動添加 |  | BƠM TỰ ĐỘNG
NO | Hạng mục bơm thuốc 自動添加檢查項目 |  | 6:00 | 10:00 | 14:00 | 18:00 | 22:00 | 2:00
1 | chất mềm (merlin starer) 開缸劑 |  | 0 | 0 | 0 | 0 | 0 | 0
2 | chất bóng (merlin brightener) 光亮劑 |  | 0 | 0 | 0 | 0 | 0 | 0
BỔ SUNG
|  |  | 6:00 | 10:00 | 14:00 | 18:00 | 22:00 | 2:00
1 | Xà bông (1) 脫脂 | NaOH | 0 | 0 | 0 | 0 | 0 | 0
|  | CleanA 840ml/NaOH 25kg | 0 | 0 | 0 | 0 | 0 | 0
2 | Xà bông (2) 脫脂 | NaOH | 0 | 0 | 0 | 0 | 0 | 0
|  | CleanA 840ml/NaOH 25kg | 0 | 0 | 0 | 0 | 0 | 0
3 | Điện giải(1) 電解 | NaOH | 0 | 0 | 0 | 0 | 0 | 0
|  | CleanB 7.5L/NaOH 25kg | 0 | 0 | 0 | 0 | 0 | 0
4 | Điện giải (2) 電解 | NaOH | 0 | 0 | 0 | 0 | 0 | 0
|  | CleanB 7.5L/NaOH 25kg | 0 | 0 | 0 | 0 | 0 | 0
5 | Nồng độ NaOH 氫氧化鈉 |  | 0 | 0 | 0 | 0 | 0 | 0
6 | Nồng độ Zn 鋅 (1 pcs Zn=25kg) |  | 0 | 0 | 0 | 0 | 0 | 0
7 | Nồng độ Cr2O3 三價鉻 (thêm TR-173A làm nồng độ↓ thêm TR-173H làm nồng độ↑) |  | 0 | 0 | 0 | 0 | 0 | 0
|  |  | 0 | 0 | 0 | 0 | 0 | 0
8 | Nồng độ acid đặc 鹽酸 濃度 |  | 0 | 0 | 0 | 0 | 0 | 0
9 | Nồng độ acid loãng 稀酸 濃度 |  | 0 | 0 | 0 | 0 | 0 | 0
11 | Nồng độ HCL hoạt hóa 稀酸活化 濃度 |  | 0 | 0 | 0 | 0 | 0 | 0
12 | Nồng độ HNO3 硝酸濃度 |  | 0 | 0 | 0 | 0 | 0 | 0
XT-000C
NO |  |  | NỒNG ĐỘ
|  |  | 6:00 | 10:00 | 14:00 | 18:00 | 22:00 | 2:00
1 | Xaø boâng 脫脂 (2,3,4) | NaOH | 52.569 | 52.2445 | 53.218 | 51.92 | 0 | 51.92
|  | CleanA 840ml/NaOH 25kg | 0 | 0 | 0 | 0 | 0 | 0
2 | Xaø boâng 脫脂 (5,6) | NaOH | 54.516 | 54.1915 | 54.8405 | 53.867 | 0 | 54.516
|  | CleanA 840ml/NaOH 25kg | 0 | 0 | 0 | 0 | 0 | 0
3 | Điện giải 電解 (8) | NaOH | 62.832 | 62.37 | 62.37 | 61.446 | 0 | 60.984
|  | CleanB 7.5L/NaOH 25kg | 0 | 0 | 0 | 0 | 0 | 0
4 | Điện giải 電解 (20,21) | NaOH | 64.68 | 64.449 | 64.68 | 63.294 | 0 | 63.294
|  | CleanB 7.5L/NaOH 25kg | 0 | 0 | 0 | 0 | 0 | 0
5 | Boàn xi (26-37) 鋅電鍍槽 Zinc Plating |  | 141.6 | 140 | 140 | 141.6 | 0 | 141.6
|  |  | 8.58 | 8.385 | 8.515 | 8.58 | 0 | 8.45
6 | Noàng ñoä Cr2O3 (45,46) 三價鉻 |  | 6.32628 | 6.49576 | 7.0042 | 6.70761 | -1.0461 | 6.74998
|  |  | 2.2 | 2.22 | 2.2 | 2.3 | 0 | 2.37
7 | Noàng ñoä axit ñaëc 1 (13,14) 鹽酸 濃度 |  | 0.45625 | 0.4608125 | 0.465375 | 0.4699375 | 0 | 0.4608125
8 | Noàng ñoä axit ñaëc 2 (15,16,17) 鹽酸 濃度 |  | 0.465375 | 0.465375 | 0.4608125 | 0.4790625 | 0 | 0.4745
9 | Nồng độ acid loãng (12) 稀酸 濃度 |  | 0.292 | 0.2965625 | 0.301125 | 0.301125 | 0 | 0.292
10 | Nồng độ HNO3 (42) 硝酸濃度 | Nồng độ HNO3 (42) 硝酸濃度 | 0.01046935 | 0.009306092 | 0.008918338 | 0.01124486 | 0 | 0.009693846
| Hạng mục kiểm tra nhiệt độ 檢查溫度 |  | NHIỆT ĐỘ
NO | Hạng mục kiểm tra nhiệt độ 溫度檢查項目 |  | 6:00 | 10:00 | 14:00 | 18:00 | 22:00 | 2:00
1 | Nhieät ñoä boàn xaø boâng noùng 1 熱脫脂溫度 |  | 71 | 70 | 69 | 70 | 0 | 70
2 | Nhieät ñoä boàn xaø boâng noùng 2 熱脫脂溫度 |  | 69 | 69 | 70 | 70 | 0 | 70
3 | Nhieät ñoä boàn ñieän giaûi (-) 電解 溫度 |  | 65 | 65 | 65 | 65 | 0 | 65
4 | Nhieät ñoä boàn ñieän giaûi (+) 電解 + 溫度 |  | 65 | 64 | 65 | 65 | 0 | 65
5 | Nhieät ñoä boàn xi 鍍鋅槽溫度 |  | 25 | 26 | 25 | 25 | 0 | 25
6 | Nhieät ñoä boàn maøu Cr2O3 三價鉻 溫度 |  | 36 | 35 | 35 | 35 | 0 | 35
7 | Nhieät ñoä boàn nöôùc noùng 熱水溫度 |  | 61 | 63 | 57 | 61 | 0 | 59
8 | saáy khoâ 烘乾 |  | 69 | 70 | 69 | 69 | 0 | 69
| Hạng mục kiểm tra bơm thuốc tự động 藥液自動添加 |  | BƠM TỰ ĐỘNG
NO | Hạng mục bơm thuốc 自動添加檢查項目 |  | 6:00 | 10:00 | 14:00 | 18:00 | 22:00 | 2:00
1 | 光澤劑Merlin Brightener Brightener Concentration (chất bóng) |  | 50 | 49 | 48 | 49 | 0 | 48
2 | 柔軟添加劑 Merlin Starter Basic Agent Concentration 173760 (chất mềm) |  | 170 | 170 | 180 | 175 | 0 | 170
BỔ SUNG
|  |  | 6:00 | 10:00 | 14:00 | 18:00 | 22:00 | 2:00
1 | Xaø boâng 脫脂 (2,3,4) | NaOH | 0 | 0 | 0 | 0 | 0 | 0
|  | CleanA 840ml/NaOH 25kg | 0 | 0 | 0 | 0 | 0 | 0
2 | Xaø boâng 脫脂 (5,6) | NaOH | 0 | 0 | 0 | 0 | 0 | 0
|  | CleanA 840ml/NaOH 25kg | 0 | 0 | 0 | 0 | 0 | 0
3 | Điện giải 電解 (8) | NaOH | 0 | 0 | 0 | 0 | 0 | 0
|  | CleanB 7.5L/NaOH 25kg | 0 | 0 | 0 | 0 | 0 | 0
4 | Điện giải 電解 (20,21) | NaOH | 0 | 0 | 0 | 0 | 0 | 0
|  | CleanB 7.5L/NaOH 25kg | 0 | 0 | 0 | 0 | 0 | 0
5 | Boàn xi (26-37) 鋅電鍍槽 Zinc Plating |  | 0 | 0 | 0 | 0 | 0 | 0
|  |  | 0 | 0 | 0 | 0 | 0 | 0
6 | Noàng ñoä Cr2O3 (45,46) 三價鉻 |  | 0 | 0 | 0 | 0 | 0 | 0
|  |  | 0 | 0 | 0 | 0 | 0 | 0
7 | Noàng ñoä axit ñaëc 1 (13,14) 鹽酸 濃度 |  | 0 | 0 | 0 | 0 | 0 | 0
8 | Noàng ñoä axit ñaëc 2 (15,16,17) 鹽酸 濃度 |  | 0 | 0 | 0 | 0 | 0 | 0
9 | Nồng độ acid loãng (12) 稀酸 濃度 |  | 25.872 | 11.116875 | 0 | 0 | 0 | 25.872
10 | Nồng độ HNO3 (42) 硝酸濃度 | Nồng độ HNO3 (42) 硝酸濃度 | 0 | 1.9484928 | 3.0373056 | 0 | 0 | 0.85968
|  | Thời gian hóa nghiệm化驗時間 | TỔNG lượng yêu cầu BS | TỔNG Thực tế bổ sung
Hạng mục項目
Xà bông 脫脂 (2,3,4) |  | CT-21A | 0 | 0
|  | CT-21B | 0 | 0
Xà bông 脫脂 (5,6) |  | CT-21A | 0 | 0
|  | CT-21B | 0 | 0
Điện giải 電解 (8) |  | EC-508A | 0 | 0
|  | EC-508B | 0 | 0
Điện giải 電解 (20,21) |  | EC-508A | 0 | 0
|  | EC-508B | 0 | 0
Bồn xi (26-37) 鋅電鍍槽 | NaOH 氫氧化鈉 |  | 0 | 0
| Zn 鋅(1 pcs Zn=25kg) |  | 0 | 0
Cr2O3 三價鉻(46) (I) LANTHANE 318 |  |  | 0 | 0
Axit đặc 1 (13,14) 鹽酸 |  |  | 0 | 0
Axit đặc 2 (15,16,17) 鹽酸 |  |  | 0 | 0
Acid loãng (12) 稀酸 |  |  | 0 | 0
HNO3 (42) 硝酸 | Nồng độ HNO3 (42) 硝酸濃度 | Nồng độ HNO3 (42) 硝酸濃度 | 62.860875 | 0
Cr2O3 （K) 三價鉻 HYPROTEC (JASCO) |  |  | 5.8454784 | 0
MÀU (I) Cr2O3 三價鉻( JASCO 45) |  |  | 0 | 0
鋅鎳合金電鍍槽 Zn-Niken |  | Zn | 5.12 | 0
|  | NaOH | 44.8 | #VALUE!
Màu Niken(Cr2O3) 三價鉻 (JASCO) |  |  | 0 | 0
TRO VE MENU

## BS-XT
錩新科技股份有限公司 CX TECHNOLOGY CORPORATION
BẢNG GHI CHÉP BỔ SUNG HÓA CHẤT 化藥液添加記錄表 (XT- 001C)
15/5/2023
NO |  |  | Thời gian hóa nghiệm化驗時間 | Đơn vị nồng độ 單位濃度 | Đơn vị BS 單位補充 | 6:15 |  |  |  |  | 10:15 |  |  |  |  | 14:15 |  |  |  |  | 18:15 |  |  |  |  | 22:15 |  |  |  |  | 2:15
| Hạng mục項目 |  |  |  |  | Nộng độ hóa nghiệm化驗濃度 | lượng yêu cầu BS 要求補充量 | Thực tế bổ sung 實際補充量 | Nồng độ xác nhận 確認濃度 | Người xác nhận 驗證者 | Nộng độ hóa nghiệm化驗濃度 | lượng yêu cầu BS 要求補充量 | Thực tế bổ sung 實際補充量 | Nồng độ xác nhận 確認濃度 | Người xác nhận 驗證者 | Nộng độ hóa nghiệm化驗濃度 | lượng yêu cầu BS 要求補充量 | Thực tế bổ sung 實際補充量 | Nồng độ xác nhận 確認濃度 | Người xác nhận 驗證者 | Nộng độ hóa nghiệm化驗濃度 | lượng yêu cầu BS 要求補充量 | Thực tế bổ sung 實際補充量 | Nồng độ xác nhận 確認濃度 | Người xác nhận 驗證者 | Nộng độ hóa nghiệm化驗濃度 | lượng yêu cầu BS 要求補充量 | Thực tế bổ sung 實際補充量 | Nồng độ xác nhận 確認濃度 | Người xác nhận 驗證者 | Nộng độ hóa nghiệm化驗濃度 | lượng yêu cầu BS 要求補充量 | Thực tế bổ sung 實際補充量 | Nồng độ xác nhận 確認濃度 | Người xác nhận 驗證者 | TỔNG lượng yêu cầu BS | TỔNG Thực tế bổ sung
1 | Xà bông 脫脂 (2,3,4) |  | CT-21A | g/L | Kg | 52.569 | 0 | 0 | 0 |  | 52.2445 | 0 | 0 | 0 |  | 53.218 | 0 | 0 | 0 |  | 51.92 | 0 | 0 | 0 |  | 0 | 0 | 0 | 0 |  | 51.92 | 0 | 0 | 0 |  | 0 | 0
2 |  |  | CT-21B |  | L | 0 | 0 | 0 | 0 |  | 0 | 0 | 0 | 0 |  | 0 | 0 | 0 | 0 |  | 0 | 0 | 0 | 0 |  | 0 | 0 | 0 | 0 |  | 0 | 0 | 0 | 0 |  | 0 | 0
3 | Xà bông 脫脂 (5,6) |  | CT-21A | g/L | Kg | 54.516 | 0 | 0 | 0 |  | 54.1915 | 0 | 0 | 0 |  | 54.8405 | 0 | 0 | 0 |  | 53.867 | 0 | 0 | 0 |  | 0 | 0 | 0 | 0 |  | 54.516 | 0 | 0 | 0 |  | 0 | 0
4 |  |  | CT-21B |  | L | 0 | 0 | 0 | 0 |  | 0 | 0 | 0 | 0 |  | 0 | 0 | 0 | 0 |  | 0 | 0 | 0 | 0 |  | 0 | 0 | 0 | 0 |  | 0 | 0 | 0 | 0 |  | 0 | 0
5 | Điện giải 電解 (8) |  | EC-508A | g/L | Kg | 62.832 | 0 | 0 | 0 |  | 62.37 | 0 | 0 | 0 |  | 62.37 | 0 | 0 | 0 |  | 61.446 | 0 | 0 | 0 |  | 0 | 0 | 0 | 0 |  | 60.984 | 0 | 0 | 0 |  | 0 | 0
6 |  |  | EC-508B |  | L | 0 | 0 | 0 | 0 |  | 0 | 0 | 0 | 0 |  | 0 | 0 | 0 | 0 |  | 0 | 0 | 0 | 0 |  | 0 | 0 | 0 | 0 |  | 0 | 0 | 0 | 0 |  | 0 | 0
7 | Điện giải 電解 (20,21) |  | EC-508A | g/L | Kg | 64.68 | 0 | 0 | 0 |  | 64.449 | 0 | 0 | 0 |  | 64.68 | 0 | 0 | 0 |  | 63.294 | 0 | 0 | 0 |  | 0 | 0 | 0 | 0 |  | 63.294 | 0 | 0 | 0 |  | 0 | 0
8 |  |  | EC-508B |  | L | 0 | 0 | 0 | 0 |  | 0 | 0 | 0 | 0 |  | 0 | 0 | 0 | 0 |  | 0 | 0 | 0 | 0 |  | 0 | 0 | 0 | 0 |  | 0 | 0 | 0 | 0 |  | 0 | 0
9 | Bồn xi (26-37) 鋅電鍍槽 | NaOH 氫氧化鈉 |  | g/L | Kg | 141.6 | 0 | 0 | 0 |  | 140 | 0 | 0 | 0 |  | 140 | 0 | 0 | 0 |  | 141.6 | 0 | 0 | 0 |  | 0 | 0 | 0 | 0 |  | 141.6 | 0 | 0 | 0 |  | 0 | 0
10 |  | Zn 鋅(1 pcs Zn=25kg) |  | g/L | Kg | 8.58 | 0 | 0 | 0 |  | 8.385 | 0 | 0 | 0 |  | 8.515 | 0 | 0 | 0 |  | 8.58 | 0 | 0 | 0 |  | 0 | 0 | 0 | 0 |  | 8.45 | 0 | 0 | 0 |  | 0 | 0
11 | Cr2O3 三價鉻(46) (I) LANTHANE 318 |  |  | % | L | 6.32628 | 0 | 0 | 0 |  | 6.49576 | 0 | 0 | 0 |  | 7.0042 | 0 | 0 | 0 |  | 6.70761 | 0 | 0 | 0 |  | -1.0461 | 0 | 0 | 0 |  | 6.74998 | 0 | 0 | 0 |  | 0 | 0
13 | Axit đặc 1 (13,14) 鹽酸 |  |  | %VV | L | 2.2 | 0 | 0 | 0 |  | 2.22 | 0 | 0 | 0 |  | 2.2 | 0 | 0 | 0 |  | 2.3 | 0 | 0 | 0 |  | 0 | 0 | 0 | 0 |  | 2.37 | 0 | 0 | 0 |  | 0 | 0
14 | Axit đặc 2 (15,16,17) 鹽酸 |  |  | %VV | L | 0.45625 | 0 | 0 | 0 |  | 0.4608125 | 0 | 0 | 0 |  | 0.465375 | 0 | 0 | 0 |  | 0.4699375 | 0 | 0 | 0 |  | 0 | 0 | 0 | 0 |  | 0.4608125 | 0 | 0 | 0 |  | 0 | 0
15 | Acid loãng (12) 稀酸 |  |  | %VV | L | 0.465375 | 0 | 0 | 0 |  | 0.465375 | 0 | 0 | 0 |  | 0.4608125 | 0 | 0 | 0 |  | 0.4790625 | 0 | 0 | 0 |  | 0 | 0 | 0 | 0 |  | 0.4745 | 0 | 0 | 0 |  | 0 | 0
16 | HNO3 (42) 硝酸 | Nồng độ HNO3 (42) 硝酸濃度 | Nồng độ HNO3 (42) 硝酸濃度 | %VV | L | 0.292 | 25.872 | 0 | 0 |  | 0.2965625 | 11.116875 | 0 | 0 |  | 0.301125 | 0 | 0 | 0 |  | 0.301125 | 0 | 0 | 0 |  | 0 | 0 | 0 | 0 |  | 0.292 | 25.872 | 0 | 0 |  | 62.860875 | 0
17 | Cr2O3 （K) 三價鉻 HYPROTEC (JASCO) |  |  | % | L | 0.01046935 | 0 | 0 | 0 |  | 0.009306092 | 1.9484928 | 0 | 0 |  | 0.008918338 | 3.0373056 | 0 | 0 |  | 0.01124486 | 0 | 0 | 0 |  | 0 | 0 | 0 | 0 |  | 0.009693846 | 0.85968 | 0 | 0 |  | 5.8454784 | 0
19 | MÀU (I) Cr2O3 三價鉻( JASCO 45) |  |  | % | L | [26 empty] | 0 |  |  |  | 0 | 0
21 | 鋅鎳合金電鍍槽 Zn-Niken |  | Zn | g/L | Kg | 5.265 | 1.88 | 0 | 0 | [6 empty] | 5.395 | 1.88 | 0 | 0 |  | 5.59 | 0 | 0 | 0 | [6 empty] | 5.33 | 1.36 | 0 | 0 |  | 5.12 | 0
22 |  |  | NaOH | g/L | Kg | 123.2 | 14.4 | 0 | 0 | [6 empty] | 122.4 | 14.4 | 0 | 0 |  | 124 | 8 | 0 | 0 | [6 empty] | 124 | 8 | có | 125 |  | 44.8 | #VALUE!
23 | Màu Niken(Cr2O3) 三價鉻 (JASCO) |  |  | % | L | 4 | 0 | 0 | 0 | [6 empty] | 3.78 | 0 | 0 | 0 |  | 3.92 | 0 | 0 | 0 | [6 empty] | 3.8 | 0 | 0 | 0 |  | 0 | 0
BACK
Note on W23: Ô MÀU XANH BỊ LỖI KO CỘNG ĐƯỢC
Note on W24: Ô MÀU XANH BỊ LỖI KO CỘNG ĐƯỢC

## ED-XI DEN
I. XÁC ĐỊNH THÀNH PHẦN RẮN | [5 empty] | III. XÁC ĐỊNH THÀNH PHẦN RẮN BỒN THU HỒI 1
ED Thành phần rắn 1
Mẫu | Trọng lượng nhôm | cân mẫu ED (1.2g±0.05= 1.15~1.25g) | Trọng lượng sau sấy (mẫu+nhôm) | mẫu ED sau sấy | % | Mẫu | Trọng lượng nhôm | cân mẫu ED (1.2g±0.05= 1.15~1.25g) | Trọng lượng sau sấy (mẫu+nhôm) | mẫu ED sau sấy | %
1 |  |  |  | 0 | #DIV/0! | 1 |  |  |  | 0 | #DIV/0!
2 |  |  |  | 0 |  | 2 |  |  |  | 0
[5 empty] | #DIV/0! | [5 empty] | #DIV/0!
| ED Thành phần rắn 2 |  |  |  |  | IV. XÁC ĐỊNH THÀNH PHẦN RẮN BỒN THU HỒI 2
Mẫu | Trọng lượng nhôm | cân mẫu ED (1.2g±0.05= 1.15~1.25g) | Trọng lượng sau sấy (mẫu+nhôm) | mẫu ED sau sấy | % | Mẫu | Trọng lượng nhôm | cân mẫu ED (1.2g±0.05= 1.15~1.25g) | Trọng lượng sau sấy (mẫu+nhôm) | mẫu ED sau sấy | %
1 |  |  |  | 0 | #DIV/0! | 1 |  |  |  | 0 | #DIV/0!
2 |  |  |  | 0 |  | 2 |  |  |  | 0
[5 empty] | #DIV/0! | [5 empty] | #DIV/0! | #DIV/0!
II. XÁC ĐỊNH TỶ LỆ MÀU
ED Tỷ lệ màu 1
Mẫu | Trọng lượng nhôm | cân mẫu ED (2.5g±0.05= 2.45~2.55g) | Trọng lượng sau sấy (mẫu+nhôm) | mẫu ED sau sấy | % |  | 15/5/2023
1 |  |  |  | 0 | #DIV/0! |  | ED 固成份 (NV) ED Thành phần rắn 1 |  | 12~18% (15%)
2 |  |  |  | 0 | #DIV/0! |  | ED 色料比 EDTỷ lệ màu 1 |  | 8~16% (12%)
3 |  |  |  | 0 |  |  | ED 固成份 (NV) ED Thành phần rắn 2 |  | 12~18% (15%)
[5 empty] | #DIV/0! |  | ED 色料比 EDTỷ lệ màu 2 |  | 8~16% (12%)
[5 empty] | #DIV/0! |  | UF水洗1 Bồn thu hồi 1 (Thành phần rắn) |  | <5%
| ED Tỷ lệ màu 2 | [5 empty] | UF水洗2 Bồn thu hồi 2 (Thành phần rắn) |  | <3%
Mẫu | Trọng lượng nhôm | cân mẫu ED (2.5g±0.05= 2.45~2.55g) | Trọng lượng sau sấy (mẫu+nhôm) | mẫu ED sau sấy | %
1 |  |  |  | 0 | #DIV/0!
2 |  |  |  | 0 | #DIV/0!
3 |  |  |  | 0
#DIV/0!
#DIV/0!
TRO VE MENU

## R.HN
RUA LIEU E |  | 08:00 | 12:30 | 16:00 | 20:00 | 01:00 | 04:00
Rua acid (1)
Rua acid (2)
Muối axit Phosphoric TA | 3
tỷ lệ axit 5.2~7.8
Fe phaân ly <0.4
Muối axit Phosphoric TA | 4
tỷ lệ axit 5.2~7.8
Fe phaân ly <0.4
xa bong boi tron 0.8 ~ 1.2
pH 8~10
số bồn photphat sx |  | 3 | 3 | 3 | 3 | 3 | 3
số bồn photphat sx |  | 4 | 4 | 4 | 4 | 4 | 4
RUA LIEU G |  | 08:00 | 12:30 | 16:00 | 20:00 | 01:00 | 04:00
khu dau
Rua acid (1)
Muối axit Phosphoric TA
tỷ lệ axit 5.2~7.8
Fe phaân ly <0.4
xa bong boi tron 0.8 ~ 1.2
pH 8~10
RUA LIEU F |  | 08:00 | 12:30 | 16:00 | 20:00 | 01:00 | 04:00
khu dau |  | 4.8 | 4.8 | 4.5 | 4.5 | 4.4 | 3.8
Rua acid (1) |  | 4 | 3.6 | 3.5 | 3 | 2.8 | 3
Muối axit Phosphoric TA |  | 5.8 | 5 | 4.7 | 4.8 | 4.4 | 4.6
tỷ lệ axit 5.2~7.8 |  | 8.2 | 6.5 | 5 | 6.3 | 5.8 | 5.7
Fe phaân ly <0.4 |  | 0.18 | 0.26 | 0.48 | 0.52 | 1.02 | 0.94
Muối axit Phosphoric TA
tỷ lệ axit 5.2~7.8
Fe phaân ly <0.4
xa bong boi tron 0.8 ~ 1.2 |  | 0.95 | 0.9 | 0.9 | 0.95 | 0.9 | 0.95
pH 8~10 |  | 10 | 10 | 10 | 9.5 | 9 | 9.5
số bồn photphat sx |  | 0 | 0 | 0 | 0 | 0 | 0
số bồn photphat sx |  | 0 | 0 | 0 | 0 | 0 | 0
XI ĐEN-epoxy |  | 09:00 | 13:00
xà bông 1 (10-20ml)
xà bông 2 (10-20ml)
xà bông siêu âm (10-20ml)
rửa acid (5-15ml)
phosphat acid phân ly <1.5
phosphat tổng độ chua 20-25
phosphat AC (6-9)
chất điều chỉnh (pH>7) 7-10
ED電泳 Bồn sơn tĩnh điện pH1 5.3~6
ED電泳 Bồn sơn tĩnh điện pH2 5.3~7
MANG LOA |  | 8:00 | 20:00
xà bông 1
xà bông 2
HNO3
陽極處理槽 dương cực H2SO4 (1)
陽極處理槽 dương cực Al3+ (1)
陽極處理槽 dương cực H2SO4 (2)
陽極處理槽 dương cực Al3+ (2)
陽極處理槽 dương cực H2SO4 (3)
陽極處理槽 dương cực Al3+ (3)
đóng lỗ 1 (HK-101A1)
đóng lỗ 2 (HK-101A1)
TRO VE MENU
TRO VE MENU

## R.FILE GOC
BÁO CÁO KẾT QUẢ HÓA NGHIỆM HÀNG NGÀY | [32 empty] | Green is higher than standard
表面處理生產製程管控記錄表 | [32 empty] | Orange is lower than standard
生產線別：洗料E 線 (rửa liệu máy E) |  |  |  |  | Kết quả kiểm tra 檢查結果 |  | Kết quả kiểm tra 檢查結果 | [35 empty] | 15/5/2023
| Hạng mục kiểm tra nồng dộ 化驗檢查項目 |  | Đơn vị 單位 | Tiêu chuẩn 控制範圍 |  |  | 8:00 | [5 empty] | 12:30 | [5 empty] | 16:00 | [5 empty] | 20:00 | [5 empty] | 01:00 | [5 empty] | 04:00
MÃ |  |  |  |  | t/chuan |  | 濃度 | 補充 BS | 補充 BS |  |  |  | 濃度 | 補充 BS | 補充 BS |  |  |  | 濃度 | 補充 BS | 補充 BS |  |  |  | 濃度 | 補充 BS | 補充 BS |  |  |  | 濃度 | 補充 BS | 補充 BS |  |  |  | 濃度 | 補充 BS | 補充 BS |  |  | MẢ MÁY
RLE-HCL1 | Rua acid (1) 鹽酸洗槽 |  | % | 10~15% (12.5%) | 12.5 | 0 | 0 | 292.1875 | + | 292.1875 | L | 0 | 0 | 292.1875 | + | 292.1875 | L | 0 | 0 | 292.1875 | + | 292.1875 | L | 0 | 0 | 292.1875 | + | 292.1875 | L | 0 | 0 | 292.1875 | + | 292.1875 | L | 0 | 0 | 292.1875 | + | 292.1875 | L | CR-000E
RLE-HCL2 | Rua acid (2) 鹽酸洗槽 |  | % | 10~15% (12.5%) | 12.5 | 0 | 0 | 292.1875 | + | 292.1875 | L | 0 | 0 | 292.1875 | + | 292.1875 | L | 0 | 0 | 292.1875 | + | 292.1875 | L | 0 | 0 | 292.1875 | + | 292.1875 | L | 0 | 0 | 292.1875 | + | 292.1875 | L | 0 | 0 | 292.1875 | + | 292.1875 | L | CR-000E
RLE-PP1TA | Muối axit Phosphoric 磷酸鹽 | 3 | Point | Tổng chua TA 全酸 40~60 (50) | 50 | 0 | 0 | 69.4 | + | 69.4 | kg | 0 | 0 | 69.4 | + | 69.4 | kg | 0 | 0 | 69.4 | + | 69.4 | kg | 0 | 0 | 69.4 | + | 69.4 | kg | 0 | 0 | 69.4 | + | 69.4 | kg | 0 | 0 | 69.4 | + | 69.4 | kg | CR-000E
RLE-PP1AX |  |  |  | tỷ lệ axit 酸比 5.2~7.8 (6.5) | 6.5 | 0 | 0 | 4.511 |  | 4.511 | kg | 0 | 0 | 4.511 |  | 4.511 | kg | 0 | 0 | 4.511 |  | 4.511 | kg | 0 | 0 | 4.511 |  | 4.511 | kg | 0 | 0 | 4.511 |  | 4.511 | kg | 0 | 0 | 4.511 |  | 4.511 | kg | CR-000E
RLE-PP1PL |  |  |  | Fe phân ly <0.4 鐵離子<0.4 | 0.4 | 0 | 0 | 2 |  |  | kg | 0 | 0 | 2 |  |  | kg | 0 | 0 | 2 |  |  | kg | 0 | 0 | 2 |  |  | kg | 0 | 0 | 2 |  |  | kg | 0 | 0 | 2 |  | N/A | kg | CR-000E
RLE-PP2TA | Muối axit Phosphoric 磷酸鹽 | 4 | Point | Tổng chua TA 全酸 40~60 (50) | 50 | 0 | 0 | 69.4 | + | 69.4 | kg | 0 | 0 | 69.4 | + | 69.4 | kg | 0 | 0 | 69.4 | + | 69.4 | kg | 0 | 0 | 69.4 | + | 69.4 | kg | 0 | 0 | 69.4 | + | 69.4 | kg | 0 | 0 | 69.4 | + | 69.4 | kg | CR-000E
RLE-PP2AX |  |  |  | tỷ lệ axit 酸比 5.2~7.8 (6.5) | 6.5 | 0 | 0 | 4.511 |  | 4.511 | kg | 0 | 0 | 4.511 |  | 4.511 | kg | 0 | 0 | 4.511 |  | 4.511 | kg | 0 | 0 | 4.511 |  | 4.511 | kg | 0 | 0 | 4.511 |  | 4.511 | kg | 0 | 0 | 4.511 |  | 4.511 | kg | CR-000E
RLE-PP2PL |  |  |  | Fe phân ly <0.4 鐵離子<0.4 | 0.4 | 0 | 0 | 2 |  |  | kg | 0 | 0 | 2 |  |  | kg | 0 | 0 | 2 |  |  | kg | 0 | 0 | 2 |  |  | kg | 0 | 0 | 2 |  |  | kg | 0 | 0 | 2 |  | N/A | kg | CR-000E
RLE-XB | Xà bông bôi trơn 潤滑皂 |  | Point | 0.8~1.2 | 1 | 0 | 0 | 4.368 | + | 4.368 | kg | 0 | 0 | 4.368 | + | 4.368 | kg | 0 | 0 | 4.368 | + | 4.368 | kg | 0 | 0 | 4.368 | + | 4.368 | kg | 0 | 0 | 4.368 | + | 4.368 | kg | 0 | 0 | 4.368 | + | 4.368 | kg | CR-000E
RLE-XBPH |  |  | pH | 8.5~10 | 9.5 | 0 | 0 |  |  |  |  | 0 | 0 |  |  |  |  | 0 | 0 |  |  |  |  | 0 | 0 |  |  |  |  | 0 | 0 |  |  |  |  | 0 | 0 |  |  |  |  | CR-000E
Hạng mục kiểm tra nhiệt độ 檢查溫度
MÃ | Hạng mục kiểm tra nhiệt độ 溫度檢查項目 |  | nhiệt độ 溫度 | Tiêu chuẩn 控制範圍 |  |  | Nhiệt kế 温度計 |  |  | Nhiệt tự động 自動温控 |  |  | Nhiệt kế 温度計 |  |  | Nhiệt tự động 自動温控 |  |  | Nhiệt kế 温度計 |  |  | Nhiệt tự động 自動温控 |  |  | Nhiệt kế 温度計 |  |  | Nhiệt tự động 自動温控 |  |  | Nhiệt kế 温度計 |  |  | Nhiệt tự động 自動温控 |  |  | Nhiệt kế 温度計 |  |  | Nhiệt tự động 自動温控
RLE-TEMPP1 | Muối axit Phosphoric (1) 磷酸鹽 |  | 0C | 65~85OC | [37 empty] | CR-000E
RLE-TEMPP2 | Muối axit Phosphoric (2) 磷酸鹽 |  | 0C | 65~85OC | [37 empty] | CR-000E
RLE-TEMXB | Xà bông bôi trơn 潤滑皂 |  | 0C | 80~90OC | [37 empty] | CR-000E
生產線別：洗料G 線 (rửa liệu máy G) |  |  |  |  | Kết quả kiểm tra 檢查結果 |  | Kết quả kiểm tra 檢查結果
| Hạng mục kiểm tra nồng dộ 化驗檢查項目 |  | Đơn vị 單位 | Tiêu chuẩn 控制範圍 |  |  | 8:00 | [5 empty] | 12:30 | [5 empty] | 16:00 | [5 empty] | 20:00 | [5 empty] | 01:00 | [5 empty] | 04:00
MÃ |  |  |  |  | t/chuan |  | 濃度 | 補充 BS | 補充 BS |  |  |  | 濃度 | 補充 BS | 補充 BS |  |  |  | 濃度 | 補充 BS | 補充 BS |  |  |  | 濃度 | 補充 BS | 補充 BS |  |  |  | 濃度 | 補充 BS | 補充 BS |  |  |  | 濃度 | 補充 BS | 補充 BS
RLG-KD | Khử dầu 脫脂 |  | Point | 30 – 50 (40) | 40 | 0 | 0 | 93.2 | + | 93.2 | kg | 0 | 0 | 93.2 | + | 93.2 | kg | 0 | 0 | 93.2 | + | 93.2 | kg | 0 | 0 | 93.2 | + | 93.2 | kg | 0 | 0 | 93.2 | + | 93.2 | kg | 0 | 0 | 93.2 | + | 93.2 | kg | CR-000C
RLG-HCL1 | Rua acid 鹽酸洗槽 |  | % | 10~15% (12.5%) | 12.5 | 0 | 0 | 1017.578125 | + | 1017.578125 | L | 0 | 0 | 1017.578125 | + | 1017.578125 | L | 0 | 0 | 1017.578125 | + | 1017.578125 | L | 0 | 0 | 1017.578125 | + | 1017.578125 | L | 0 | 0 | 1017.578125 | + | 1017.578125 | L | 0 | 0 | 1017.578125 | + | 1017.578125 | L | CR-000C
RLG-PPTA | Muối axit Phosphoric 磷酸鹽 |  | Point | Tổng chua TA 全酸 40~60 (50) | 50 | 0 | 0 | 246.75 | + | 246.75 | kg | 0 | 0 | 246.75 | + | 246.75 | kg | 0 | 0 | 246.75 | + | 246.75 | kg | 0 | 0 | 246.75 | + | 246.75 | kg | 0 | 0 | 246.75 | + | 246.75 | kg | 0 | 0 | 246.75 | + | 246.75 | kg | CR-000C
RLG-PPAX |  |  |  | tỷ lệ axit 酸比 5.2~7.8 (6.5) | 6.5 | 0 | 0 | 32.0775 |  | 32.0775 | kg | 0 | 0 | 32.0775 |  | 32.0775 | kg | 0 | 0 | 32.0775 |  | 32.0775 | kg | 0 | 0 | 32.0775 |  | 32.0775 | kg | 0 | 0 | 32.0775 |  | 32.0775 | kg | 0 | 0 | 32.0775 |  | 32.0775 | kg | CR-000C
RLG-PPPL |  |  |  | Fe phân ly <0.4 鐵離子<0.4 | 0.4 | 0 | 0 |  |  |  | kg | 0 | 0 |  |  |  | kg | 0 | 0 |  |  |  | kg | 0 | 0 |  |  |  | kg | 0 | 0 |  |  |  | kg | 0 | 0 |  |  | N/A | kg | CR-000C
RLG-XB | Xà bông bôi trơn 潤滑皂 |  | Point | 0.8~1.2 | 1 | 0 | 0 | 1.234 | + | 1.234 | kg | 0 | 0 | 1.234 | + | 1.234 | kg | 0 | 0 | 1.234 | + | 1.234 | kg | 0 | 0 | 1.234 | + | 1.234 | kg | 0 | 0 | 1.234 | + | 1.234 | kg | 0 | 0 | 1.234 | + | 1.234 | kg | CR-000C
RLG-XBPH |  |  | pH | 8.5~10 | 9.5 | 0 | 0 |  |  |  |  | 0 | 0 |  |  |  |  | 0 | 0 |  |  |  |  | 0 | 0 |  |  |  |  | 0 | 0 |  |  |  |  | 0 | 0 |  |  |  |  | CR-000C
Hạng mục kiểm tra nhiệt độ 檢查溫度 | [41 empty] | CR-000C
MÃ | Hạng mục kiểm tra nhiệt độ 溫度檢查項目 |  | nhiệt độ 溫度 | Tiêu chuẩn 控制範圍 |  |  | Nhiệt kế 温度計 |  |  | Nhiệt tự động 自動温控 |  |  | Nhiệt kế 温度計 |  |  | Nhiệt tự động 自動温控 |  |  | Nhiệt kế 温度計 |  |  | Nhiệt tự động 自動温控 |  |  | Nhiệt kế 温度計 |  |  | Nhiệt tự động 自動温控 |  |  | Nhiệt kế 温度計 |  |  | Nhiệt tự động 自動温控 |  |  | Nhiệt kế 温度計 |  |  | Nhiệt tự động 自動温控 |  | CR-000C
RLG-TEMKD | Khử dầu 脫脂 |  | 0C | 55~65OC | [37 empty] | CR-000C
RLG-TEMPP | Muối axit Phosphoric 磷酸鹽 |  | 0C | 65~85OC | [37 empty] | CR-000C
RLG-XB | Xà bông bôi trơn 潤滑皂 |  | 0C | 80~90OC | [37 empty] | CR-000C
生產線別：洗料F線 (rửa liệu máy F) |  |  |  |  | Kết quả kiểm tra 檢查結果 |  | Kết quả kiểm tra 檢查結果
| Hạng mục kiểm tra nồng dộ 化驗檢查項目 |  | Đơn vị 單位 | Tiêu chuẩn 控制範圍 |  |  | 8:00 | [5 empty] | 12:30 | [5 empty] | 16:00 | [5 empty] | 20:00 | [5 empty] | 01:00 | [5 empty] | 04:00
MÃ |  |  |  |  | t/chuan |  | 濃度 | 補充 BS | 補充 BS |  |  |  | 濃度 | 補充 BS | 補充 BS |  |  |  | 濃度 | 補充 BS | 補充 BS |  |  |  | 濃度 | 補充 BS | 補充 BS |  |  |  | 濃度 | 補充 BS | 補充 BS |  |  |  | 濃度 | 補充 BS | 補充 BS
RLF-KD | Khử dầu 脫脂 |  | Point | 30 – 50 (40) | 40 | 4.8 | 48 | -18.64 | + | 0 | kg | 4.8 | 48 | -18.64 | + | 0 | kg | 4.5 | 45 | -11.65 | + | 0 | kg | 4.5 | 45 | -11.65 | + | 0 | kg | 4.4 | 44 | -9.32 | + | 0 | kg | 3.8 | 43 | -6.99 | + | 0 | kg | CR-000D
RLF-HCL1 | Rua acid 鹽酸洗槽 |  | % | 10~15% (12.5%) | 12.5 | 4 | 14.6 | -170.953125 | + | 0 | L | 3.6 | 13.14 | -52.1 | + | 0 | L | 3.5 | 12.775 | -22.38671875 | + | 0 | L | 3 | 10.95 | 126.1796875 | + | 126.1796875 | L | 2.8 | 10.22 | 185.60625 | + | 185.60625 | L | 3 | 11 | 122.109375 | + | 122.109375 | L | CR-000D
RLF-PP1TA | Muối axit Phosphoric 磷酸鹽 |  | Point | Tổng chua TA 全酸 40~60 (50) | 50 | 5.8 | 58 | -39.48 | + | 0 | kg | 5 | 50 | 0 | + | 0 | kg | 4.7 | 47 | 14.805 | + | 14.805 | kg | 4.8 | 48 | 9.87 | + | 9.87 | kg | 4.4 | 44 | 29.61 | + | 29.61 | kg | 4.6 | 48 | 9.87 | + | 9.87 | kg | CR-000D
RLF-PP1AX |  |  |  | tỷ lệ axit 酸比 5.2~7.8 (6.5) | 6.5 | 8.2 | 7.073171 | -2.828598 |  | 0 | kg | 6.5 | 7.692308 | -5.884038 |  | 0 | kg | 5 | 7.5 | -4.935 |  | 0 | kg | 6.3 | 7.619048 | -5.5225 |  | 0 | kg | 5.8 | 7.586207 | -5.360431 |  | 0 | kg | 5.7 | 7 | -2.4675 |  | 0 | kg | CR-000D
RLF-PP1PL |  |  |  | Fe phân ly <0.4 鐵離子<0.4 | 0.4 | 0.18 | 0.18 |  |  |  | kg | 0.26 | 0.26 |  |  |  | kg | 0.48 | 0.4 |  |  |  | kg | 0.52 | 0.3 |  |  |  | kg | 1.02 | 0.32 |  |  |  | kg | 0.94 | 0.36 |  |  |  | kg | CR-000D
RLF-XB | Xà bông bôi trơn 潤滑皂 |  | Point | 0.8~1.2 | 1 | 0.95 | 0.95 | 0.0617 | + | 0.0617 | kg | 0.9 | 0.9 | 0.1234 | + | 0.1234 | kg | 0.9 | 0.9 | 0.1234 | + | 0.1234 | kg | 0.95 | 0.95 | 0.0617 | + | 0.0617 | kg | 0.9 | 0.9 | 0.1234 | + | 0.1234 | kg | 0.95 | 0.9 | 0.1234 | + | 0.1234 | kg | CR-000D
RLF-XBPH |  |  | pH | 8.5~10 | 9.5 | 10 | 10 |  |  |  |  | 10 | 10 |  |  |  |  | 10 | 10 |  |  |  |  | 9.5 | 9.5 |  |  |  |  | 9 | 9 |  |  |  |  | 9.5 | 9 |  |  |  |  | CR-000D
Hạng mục kiểm tra nhiệt độ 檢查溫度
MÃ | Hạng mục kiểm tra nhiệt độ 溫度檢查項目 |  | nhiệt độ 溫度 | Tiêu chuẩn 控制範圍 |  |  | Nhiệt kế 温度計 |  |  | Nhiệt tự động 自動温控 |  |  | Nhiệt kế 温度計 |  |  | Nhiệt tự động 自動温控 |  |  | Nhiệt kế 温度計 |  |  | Nhiệt tự động 自動温控 |  |  | Nhiệt kế 温度計 |  |  | Nhiệt tự động 自動温控 |  |  | Nhiệt kế 温度計 |  |  | Nhiệt tự động 自動温控 |  |  | Nhiệt kế 温度計 |  |  | Nhiệt tự động 自動温控
RLF-TEMKD | Khử dầu 脫脂 |  | 0C | 55~65OC | [5 empty] | 64 | [5 empty] | 60 | [5 empty] | 63 | [5 empty] | 60 | [5 empty] | 64 | [5 empty] | 64
RLF-TEMPP2 | Muối axit Phosphoric (2) 磷酸鹽 |  | 0C | 65~85OC | [5 empty] | 67 | [5 empty] | 70 | [5 empty] | 70 | [5 empty] | 69 | [5 empty] | 63 |  |  | 66 |  |  | 63
RLF-TEMXB | Xà bông bôi trơn 潤滑皂 |  | 0C | 80~90OC | [5 empty] | 83 | [5 empty] | 82 | [5 empty] | 80 | [5 empty] | 80 | [5 empty] | 83 |  |  | 81 |  |  | 79
生產線別：XI ĐEN - epoxy |  |  |  |  | Kết quả kiểm tra 檢查結果 |  | Kết quả kiểm tra 檢查結果
| Hạng mục kiểm tra nồng dộ 化驗檢查項目 |  | Đơn vị 單位 | Tiêu chuẩn 控制範圍 |  |  | 9:00 | [5 empty] | 13:00
MÃ |  |  |  |  | t/chuan |  | 濃度 | 補充 BS | 補充 BS |  |  |  | 濃度 | 補充 BS | 補充 BS
XD-XB1 | Xà bông 1 預脫脂 |  | Point | 10~20 (15) | 15 | 0 | 0 | 108.216 | + | 108.216 | kg | 0 | 0 | 108.216 | + | 108.216 | kg | 0 |  |  |  | 0 | [19 empty] | XD-000A
XD-XB2 | Xà bông 2 主脫脂 |  | Point | 10~20 (15) | 15 | 0 | 0 | 108.216 | + | 108.216 | kg | 0 | 0 | 108.216 | + | 108.216 | kg | 0 |  |  |  | 0 | [19 empty] | XD-000A
XD-XB3 | Xà bông 3 (siêu âm) 超音波脫脂 |  | Point | 10~20 (15) | 15 | 0 | 0 | 134.865 | + | 134.865 | kg | 0 | 0 | 134.865 | + | 134.865 | kg | 0 |  |  |  | 0 | [19 empty] | XD-000A
XD-ACID | Rửa acid 酸洗 |  | Point | 5~15 (10) | 10 | 0 | 0 | 124.632 | + | 124.632 | L | 0 | 0 | 124.632 | + | 124.632 | L | 0 |  |  |  | 0 | [19 empty] | XD-000A
XD-PPPL | phosphat acid phân ly 磷化處理 游離酸度 |  | Point | <1.5 | 1.5 | 0 | 0 | -12.0285 | + | 0 | kg | 0 | 0 | -12.0285 | + | 0 | kg | 0 |  |  |  | 0 | [19 empty] | XD-000A
XD-PPTC | phosphat tổng độ chua 磷化處理 總酸度 |  | Point | 20~25 (22.5) | 22 | 0 | 0 | 213.84 | + | 213.84 | kg | 0 | 0 | 213.84 | + | 213.84 | kg | 0 |  |  |  | 0 | [19 empty] | XD-000A
XD-PPAC | phosphat Xúc tiến AC 磷化處理 促進劑 |  | Point | 6~9 (7.5) | 7.5 | 0 | 0 | 7.83675 | + | 7.83675 | kg | 0 | 0 | 7.83675 | + | 7.83675 | kg | 0 |  |  |  | 0 | [19 empty] | XD-000A
XD-PH | chất điều chỉnh (pH>7) 表調 |  | pH | 7~10 (>7) |  | 0 | 0 |  |  |  |  | #REF! | 0 |  |  |  |  | #REF! |  |  |  | 0 | [19 empty] | XD-000A
XD-1 | ED電泳 pH ED Bồn sơn tĩnh điện pH 1 |  | pH | 5.3~6.0 (5.5) |  | 0 | 0 |  |  |  |  | 0 | 0 |  |  |  |  | 0 |  |  |  | 0 | [19 empty] | XD-000A
XD-2 | ED電泳 pH ED Bồn sơn tĩnh điện pH 2 |  | pH | 5.3~6.0 (5.5) |  |  | 0 | [5 empty] | 0 | [28 empty] | XD-000A
XD-3 | ED 固成份 (NV) ED Thành phần rắn 1 |  | % | 12~18% (15%) | 15 |  |  | #VALUE! | + |  | L |  | \ | [28 empty] | XD-000A
XD-4 | ED 色料比 EDTỷ lệ màu 1 |  | % | 8~16% (12%) | 12 |  |  | #VALUE! | + |  | L |  | \ | [28 empty] | XD-000A
XD-5 | ED 固成份 (NV) ED Thành phần rắn 2 |  | % | 12~18% (15%) | 15 |  |  | #VALUE! | + |  | L |  | \ | [28 empty] | XD-000A
XD-6 | ED 色料比 EDTỷ lệ màu 2 |  | % | 8~16% (12%) | 12 |  |  | #VALUE! | + |  | L |  | \ | [28 empty] | XD-000A
XD-7 | UF水洗1 Bồn thu hồi 1 (Thành phần rắn) |  | % | <5% | [7 empty] | 0 | \ | [28 empty] | XD-000A
XD-8 | UF水洗2 Bồn thu hồi 2 (Thành phần rắn) |  | % | <3% | [7 empty] | 0.8333333 | \ | [28 empty] | XD-000A
Hạng mục kiểm tra nhiệt độ 檢查溫度
MÃ | Hạng mục kiểm tra nhiệt độ 溫度檢查項目 |  | nhiệt độ 溫度 | Tiêu chuẩn 控制範圍 |  |  | Nhiệt kế 温度計 |  |  | Nhiệt tự động 自動温控 |  |  | Nhiệt kế 温度計 |  |  | Nhiệt tự động 自動温控 | [25 empty] | XD-000A
XD-TEMXB1 | Xà bông 1 預脫脂 |  | 0C | 51~59OC (55OC) | [37 empty] | XD-000A
XD-TEMXB2 | Xà bông 2 主脫脂 |  | 0C | 51~59OC (55OC) | [37 empty] | XD-000A
XD-TEMXB3 | Xà bông 3 (siêu âm) 超音波脫脂 |  | 0C | 51~59OC (55OC) | [37 empty] | XD-000A
XD-TEMPP | phosphat 磷化處理 |  | 0C | 30~40OC (35OC) | [37 empty] | XD-000A
XD-TEMED1 | ED電泳 ED Bồn sơn tĩnh điện 1 |  | 0C | 26~32OC (29OC) | [37 empty] | XD-000A
XD-TEMED2 | ED電泳 ED Bồn sơn tĩnh điện 2 |  | 0C | 26~32OC (29OC) | [37 empty] | XD-000A
XD-TEMSAY | sấy khô 烘乾 |  | 0C | 170~220℃ (195OC) |  |  | \ | [5 empty] | \ | [28 empty] | XD-000A
[7 empty] | Độ dẫn điện bồn ED ED電泳電導率 | [34 empty] | XD-000A
| Độ dẫn điện bồn ED ED電泳電導率 |  | us/cm | 800~1600us/cm |  | us/cm | [35 empty] | XD-000A
| 陽極液電導率 Độ dẫn điện dung dịch dương cực |  | us/cm | 800~2000us/cm |  | us/cm | [35 empty] | XD-000A
生產線別：MÀNG LOA | [6 empty] | Kết quả kiểm tra 檢查結果
| Hạng mục kiểm tra nồng dộ 化驗檢查項目 |  | Đơn vị 單位 | Tiêu chuẩn 控制範圍 |  |  | 8:00 | [5 empty] | 20:00
MÃ |  |  |  |  | t/chuan |  | 濃度 | 補充 BS | 補充 BS |  |  |  | 濃度 | 補充 BS | 補充 BS
DC-XB1 | 熱脫脂 Xà bông 1 |  | g/L | 20~30 (25±3) | 25 | 0 | 0 | 40.8 | + | 40.8 | kg | 0 | 0 | 40.8 | + | 40.8 | kg | [24 empty] | DC-000A
DC-XB2 | 熱脫脂Xà bôngg 2 |  | g/L | 20~30 (25±3) | 25 | 0 | 0 | 40.8 | + | 40.8 | kg | 0 | 0 | 40.8 | + | 40.8 | kg | [24 empty] | DC-000A
DC-HNO3 | HNO3 中和 |  | ml/L | 210~290 (250±25) | 250 | 0 | 0 | 408 | + | 408 | L | 0 | 0 | 408 | + | 408 | L | [24 empty] | DC-000A
DC1-H2SO4 | 陽極處理槽 dương cực H2SO4 (18) |  | g/L | 120~150 (130±10) | 130 | 0 | 0 | 224.64 | + | 224.64 | kg | 0 | 0 | 224.64 | + | 224.64 | kg | [24 empty] | DC-000A
DC1-AL | 陽極處理槽 dương cực Al3+ (18) |  | g/L | 1~5 (3±1.5) |  | 0 | 0 | N/A | + | N/A | kg | 0 | 0 | N/A | + | N/A | kg | [24 empty] | DC-000A
DC2-H2SO4 | 陽極處理槽 dương cực H2SO4 (19) |  | g/L | 120~150 (130±10) | 130 | 0 | 0 | 224.64 | + | 224.64 | kg | 0 | 0 | 224.64 | + | 224.64 | kg | [24 empty] | DC-000A
DC2-AL | 陽極處理槽 dương cực Al3+ (19) |  | g/L | 1~5 (3±1.5) |  | 0 | 0 | N/A | + | N/A | kg | 0 | 0 | N/A | + | N/A | kg | [24 empty] | DC-000A
DC3-H2SO4 | 陽極處理槽 dương cực H2SO4 (20) |  | g/L | 120~150 (130±10) | 130 | 0 | 0 | 224.64 | + | 224.64 | kg | 0 | 0 | 224.64 | + | 224.64 | kg | [24 empty] | DC-000A
DC3-AL | 陽極處理槽 dương cực Al3+ (20) |  | g/L | 1~5 (3±1.5) |  | 0 | 0 | N/A | + | N/A | kg | 0 | 0 | N/A | + | N/A | kg | [24 empty] | DC-000A
DC-DL | 封孔 Đóng lỗ (HK-101A1) |  | g/L | 8~12 (10±1) | 10 | 0 | 0 | 17.28 | + | 17.28 | kg | 0 | 0 | 17.28 | + | 17.28 | kg | [24 empty] | DC-000A
DC-DLPH |  |  | pH | 6~8 (7±0.5) | [37 empty] | DC-000A
DC-BLACK05 | 染色Màu - Black-05 |  | pH | 5.5~6.0 | [37 empty] | DC-000A
DC-GAY07 | 染色Màu- Gey-07 |  | pH | 5.5~6.0 | [37 empty] | DC-000A
DC-BLACK08 | 染色Màu- Black-08 |  | pH | 5.5~6.0 | [37 empty] | DC-000A
Hạng mục kiểm tra nhiệt độ 檢查溫度
MÃ | Hạng mục kiểm tra nhiệt độ 溫度檢查項目 |  | nhiệt độ 溫度 | Tiêu chuẩn 控制範圍 |  |  | Nhiệt kế 温度計 |  |  | Nhiệt tự động 自動温控 |  |  | Nhiệt kế 温度計 |  |  | Nhiệt tự động 自動温控 | [25 empty] | DC-000A
DC-TEMXB1 | 熱脫脂 Xà bông 1 |  | 0C | 45~65ºC (55±8oC) | [37 empty] | DC-000A
DC-TEMXB2 | 熱脫脂Xà bôngg 2 |  | 0C | 45~65ºC (55±8oC) | [37 empty] | DC-000A
DC1-TEM | 陽極處理槽 dương cực Al3+ (18) |  | 0C | 18~25ºC (22±2oC) | [37 empty] | DC-000A
DC2-TEM | 陽極處理槽 dương cực Al3+ (19) |  | 0C | 18~25ºC (22±2oC) | [37 empty] | DC-000A
DC3-TEM | 陽極處理槽 dương cực Al3+ (20) |  | 0C | 18~25ºC (22±2oC) | [37 empty] | DC-000A
DC-TEMDL | 封孔 Đóng lỗ (HK-101A1) |  | 0C | 45~60ºC (50±2oC) | [37 empty] | DC-000A
DC-TEMBLACK05 | 染色Màu - Black-05 |  | 0C | 55~65ºC (55±3oC) | [37 empty] | DC-000A
DC-TEMGAY07 | 染色Màu- Gey-07 |  | 0C | 42~47ºC (44±2oC) | [37 empty] | DC-000A
DC-TEMBLACK08 | 染色Màu- Black-08 |  | 0C | 55~65ºC (55±3oC) | [37 empty] | DC-000A
DC-TEMBSAY | 烘乾 Sấy khô |  | 0C | 100~110ºC (100±5oC) |  |  | \ | [5 empty] | \ | [28 empty] | DC-000A
TRO VE MENU
TRO VE MENU
TRO VE MENU
TRO VE MENU
TRO VE MENU
TRO VE MENU
TRO VE MENU

## 1.xi den
錩新科技股份有限公司 CX TECHNOLOGY CORPORATION | [14 empty] | 0
BÁO CÁO KẾT QUẢ HÓA NGHIỆM CHUYỀN XI ĐEN 電著線化驗結果報告 | [12 empty] | Lập biểu 作成 |  | Xác nhận 確認
[6 empty] | 15/5/2023 | [6 empty] | Trang |  | Yen
NO | Hạng mục kiểm tra nồng dộ 化驗檢查項目 |  |  |  | Đơn vị 單位 | Tiêu chuẩn 控制範圍 |  | Kết quả kiểm tra 檢查結果 | [6 empty] | Mã số văn kiện 文件編號
[7 empty] | 9:00 |  |  |  | 13:00
[7 empty] | 濃度 | 補充 BS |  |  | 濃度 | 補充 BS
1 | Xà bông 1 (102A) 預脫脂1 |  | NaOH |  | Point | 10~20 (15) | 0 | + | 108.216 | kg | 0 | + | 108.216 | kg
2 | Xà bông 2 (102A) 主脫脂2 | Xà bông 2 主脫脂 | Xà bông 2 主脫脂 | Xà bông 2 主脫脂 | Point | 10~20 (15) | 0 | + | 108.216 | kg | 0 | + | 108.216 | kg
3 | Xà bông 3 (siêu âm) (102A) 超音波脫脂 | Xà bông siêu âm 超音波脫脂 | Xà bông siêu âm 超音波脫脂 | Xà bông siêu âm 超音波脫脂 | Point | 10~20 (15) | 0 | + | 134.865 | L | 0 | + | 134.865 | L
4 | Rửa acid (35) 酸洗 | HNO3 酸洗 | HNO3 酸洗 | HNO3 酸洗 | Point | 5~15 (10) | 0 | + | 124.632 | kg | 0 | + | 124.632 | kg
5 | phosphat acid phân ly (311) 磷化處理 游離酸度 | phosphat acid phân ly 磷化處理 游離酸度 | phosphat acid phân ly 磷化處理 游離酸度 | phosphat acid phân ly 磷化處理 游離酸度 | Point | <1.5 | 0 | + | 0 | kg | 0 | + | 0 | kg
6 | phosphat tổng độ chua (40) 磷化處理 總酸度 | phosphat tổng độ chua 磷化處理 總酸度 | phosphat tổng độ chua 磷化處理 總酸度 | phosphat tổng độ chua 磷化處理 總酸度 | Point | 20~25 (22.5) | 0 | + | 213.84 | kg | 0 | + | 213.84 | kg
7 | phosphat Xúc tiến AC (B26) 磷化處理 促進劑 | phosphat AC 磷化處理 促進劑 | phosphat AC 磷化處理 促進劑 | phosphat AC 磷化處理 促進劑 | Point | 6~9 (7.5) | 0 | + | 7.83675 | kg | 0 | + | 7.83675 | kg
8 | chất điều chỉnh (pH>7) (30) 表調 | chất điều chỉnh (pH>7) 表調 | chất điều chỉnh (pH>7) 表調 | chất điều chỉnh (pH>7) 表調 | pH | 7~10 (>7) | 0 |  |  |  | 0
9 | ED電泳 pH ED Bồn sơn tĩnh điện pH 1 | phosphat AC 磷化處理 促進劑 | phosphat AC 磷化處理 促進劑 | phosphat AC 磷化處理 促進劑 | pH | 5.3~6.0 (5.5) | 0 |  |  |  | 0
10 | ED電泳 pH ED Bồn sơn tĩnh điện pH 2 | phosphat AC 磷化處理 促進劑 | phosphat AC 磷化處理 促進劑 | phosphat AC 磷化處理 促進劑 | pH | 5.3~6.0 (5.5) | 0 |  |  |  | 0
11 | ED 固成份 (NV) ED Thành phần rắn 1 |  |  |  | % | 12~18% (15%) |  | + |  | L | \
12 | ED 色料比 EDTỷ lệ màu 1 |  |  |  | % | 8~16% (12%) |  | + |  | L | \
13 | ED 固成份 (NV) ED Thành phần rắn 2 |  |  |  | % | 12~18% (15%)
14 | ED 色料比 EDTỷ lệ màu 2 |  |  |  | % | 8~16% (12%)
15 | UF水洗1 Bồn thu hồi 1 (Thành phần rắn) | UF水洗1 Bồn thu hồi 1 (Thành phần rắn) | UF水洗1 Bồn thu hồi 1 (Thành phần rắn) | UF水洗1 Bồn thu hồi 1 (Thành phần rắn) | % | <5% |  |  |  |  | \
16 | UF水洗2 Bồn thu hồi 2 (Thành phần rắn) | UF水洗2 Bồn thu hồi 2 (Thành phần rắn) | UF水洗2 Bồn thu hồi 2 (Thành phần rắn) | UF水洗2 Bồn thu hồi 2 (Thành phần rắn) | % | <3% |  |  |  |  | \
Hạng mục kiểm tra nhiệt độ 檢查溫度
NO | Hạng mục kiểm tra nhiệt độ 溫度檢查項目 |  |  |  | nhiệt độ 溫度 | Tiêu chuẩn 控制範圍 | Nhiệt kế 温度計 | Nhiệt tự động 自動温控 |  |  | Nhiệt kế 温度計 | Nhiệt tự động 自動温控 |  |  | Mã số văn kiện 文件編號
1 | Xà bông 1 預脫脂 |  |  |  | 0C | 51~59OC (55OC) | 0 | 0 |  |  | 0 | 0
2 | Xà bông 2 主脫脂 | Xà bông 2 主脫脂 | Xà bông 2 主脫脂 | Xà bông 2 主脫脂 | 0C | 51~59OC (55OC) | 0 | 0 |  |  | 0 | 0
3 | Xà bông 3 (siêu âm) 超音波脫脂 | Xà bông 3 (siêu âm) 超音波脫脂 | Xà bông 3 (siêu âm) 超音波脫脂 | Xà bông 3 (siêu âm) 超音波脫脂 | 0C | 51~59OC (55OC) | 0 | 0 |  |  | 0 | 0
4 | phosphat 磷化處理 | phosphat 磷化處理 | phosphat 磷化處理 | phosphat 磷化處理 | 0C | 30~40OC (35OC) | 0 | 0 |  |  | 0 | 0
5 | ED電泳 ED Bồn sơn tĩnh điện 1 |  |  |  | 0C | 26~32OC (29OC) | 0 | 0 |  |  | 0 | 0
6 | ED電泳 ED Bồn sơn tĩnh điện 2 |  |  |  | 0C | 26~32OC (29OC) | 0 | 0 |  |  | 0 | 0
7 | sấy khô 烘乾 | sấy khô 烘乾 | sấy khô 烘乾 | sấy khô 烘乾 | 0C | 170~220℃ (195OC) | \ | 0 |  |  | \ | 0
Độ dẫn điện bồn ED ED電泳電導率
1 | Độ dẫn điện bồn ED ED電泳電導率 |  |  |  | us/cm | 800~1600us/cm | 0 |  |  |  | 0
2 | 陽極液電導率 Độ dẫn điện dung dịch dương cực |  |  |  | us/cm | 800~2000us/cm | 0 |  |  |  | 0
TRO VE MENU

## 2.RL E
錩新科技股份有限公司 CX TECHNOLOGY CORPORATION
BẢNG KIỂM TRA DUNG DỊCH MUỐI AXIT PHOSPHORIC _ RL-E XỬ LÝ LỚP VỎ BÊN NGOÀI 磷酸鹽皮膜處理液管理表 _ RL-E | [13 empty] | Lập biểu 作成 |  | Xác nhận 確認
| Ca: I |  | 15/5/2023 | [10 empty] | Trang |  | Yen
NO | Haïng muïc kieåm tra noàng ñoä 化驗檢查項目 | Đơn vị 單位 | Tieâu chuaån 控制範圍 | Keát quaû kieåm tra 檢查結果 (RL-E) | [11 empty] | Mã số văn kiện 文件編號
|  |  |  | 8:00 |  |  |  | 12:30 |  |  |  | 16:00
|  |  |  | 濃度 Point | 補充 BS |  |  | 濃度 Point | 補充 BS |  |  | 濃度 Point | 補充 BS |  |  | Q3-CXVN -PC01-
1 | Noàng ñoä axit HCl (1) | % | 10~15% (12.5%) | 0 | + | 292.1875 | L | 0 | + | 292.1875 | L | 0 | + | 292.1875 | L | IS18
2 | Noàng ñoä axit HCl (2) | % | 10~15% (12.5%) | 0 | + | 292.1875 | L | 0 | + | 292.1875 | L | 0 | + | 292.1875 | L
3 | Muối axit Phosphoric 1 磷酸鹽 1 | Point | Tổng chua TA 40~60 (50) | 0 | + | 69.4 | kg | 0 | + | 69.4 | kg | 0 | + | 69.4 | kg | IS16
4 |  |  | tỷ lệ axit 5.2~7.8 (6.5) | 0 | + | 4.511 | kg | 0 | + | 4.511 | kg | 0 | + | 4.511 | kg | IS14
5 |  |  | Fe phaân ly <0.4 | 0 | + | 0 | kg | 0 | + | 0 | kg | 0 | + | 0 | kg
6 | Muối axit Phosphoric 2 磷酸鹽 2 | Point | Tổng chua TA 40~60 (50) | 0 | + | 69.4 |  | 0 | + | 69.4 | kg | 0 | + | 69.4 | kg | IS16
7 |  |  | tỷ lệ axit 5.2~7.8 (6.5) | 0 | + | 4.511 |  | 0 | + | 4.511 | kg | 0 | + | 4.511 | kg | IS14
8 |  |  | Fe phaân ly <0.4 | 0 | + | 0 |  | 0 | + | 0 | kg | 0 | + | 0 | kg
9 | xaø boâng boâi trôn 潤滑皂 | Point | 0.8~1.2 | 0 | + | 4.368 | kg | 0 | + | 4.368 | kg | 0 | + | 4.368 | kg
10 |  | pH | 8.5~10 | 0 | + |  |  | 0 | + |  |  | 0 | +
Haïng muïc kieåm tra nhieät ñoä 檢查溫度
No | H/ muïc kieåm tra nhieät ñoä 溫度檢查項目 | nhieät ñoä 溫度 | Tieâu chuaån 標準範圍 | Keát quaû kieåm tra 檢查結果 | [11 empty] | Mã số văn kiện 文件編號
1 | Muối axit Phosphoric (1) 磷酸鹽 | 0C | 65~85OC | 0 |  |  |  | 0 |  |  |  | 0
2 | Muối axit Phosphoric (2) 磷酸鹽 | 0C | 65~85OC | 0 |  |  |  | 0 |  |  |  | 0
3 | Xà bông bôi trơn 潤滑皂 | 0C | 80~90OC | 0 |  |  |  | 0 |  |  |  | 0
BẢNG KIỂM TRA DUNG DỊCH MUỐI AXIT PHOSPHORIC _ RL-E XỬ LÝ LỚP VỎ BÊN NGOÀI 磷酸鹽皮膜處理液管理表 _ RL-E
| Ca: II |  | 15/5/2023
NO | Haïng muïc kieåm tra noàng ñoä 化驗檢查項目 | Đơn vị 單位 | Tieâu chuaån 控制範圍 | Keát quaû kieåm tra 檢查結果 (RL-E) | [11 empty] | Mã số văn kiện 文件編號
|  |  |  | 20:00 |  |  |  | 1:00 |  |  |  | 4:00
|  |  |  | 濃度 Point | 補充 BS |  |  | 濃度 Point | 補充 BS |  |  | 濃度 Point | 補充 BS |  |  | Q3-CXVN -PC01-
1 | Noàng ñoä axit HCl (1) | % | 10~15% (12.5%) | 0 | + | 292.1875 | L | 0 | + | 292.1875 | L | 0 | + | 292.1875 | L | IS18
2 | Noàng ñoä axit HCl (2) | % | 10~15% (12.5%) | 0 | + | 292.1875 | L | 0 | + | 292.1875 | L | 0 | + | 292.1875 | L | IS19
3 | Muối axit Phosphoric 磷酸鹽 | Point | Tổng chua TA 40~60 (50) | 0 | + | 69.4 | kg | 0 | + | 69.4 | kg | 0 | + | 69.4 | kg | IS16
4 |  |  | tỷ lệ axit 5.2~7.8 (6.5) | 0 | + | 4.511 | kg | 0 | + | 4.511 | kg | 0 | + | 4.511 | kg | IS14
5 |  |  | Fe phaân ly <0.4 | 0 | + | 0 | kg | 0 | + | 0 | kg | 0 | + | N/A | kg
6 | Muối axit Phosphoric 2 磷酸鹽 2 | Point | Tổng chua TA 40~60 (50) | 0 | + | 69.4 | kg | 0 | + | 69.4 | kg | 0 | + | 69.4 | kg | IS16
7 |  |  | tỷ lệ axit 5.2~7.8 (6.5) | 0 | + | 4.511 | kg | 0 | + | 4.511 | kg | 0 | + | 4.511 | kg | IS14
8 |  |  | Fe phaân ly <0.4 | 0 | + | 0 | kg | 0 | + | 0 | kg | 0 | + | N/A | kg
9 | xaø boâng boâi trôn 潤滑皂 | Point | 0.8~1.2 | 0 | + | 4.368 | kg | 0 | + | 4.368 | kg | 0 | + | 4.368 | kg
10 |  | pH | 8.5~10 | 0 |  |  |  | 0 |  |  |  | 0
Haïng muïc kieåm tra nhieät ñoä 檢查溫度
No | H/ muïc kieåm tra nhieät ñoä 溫度檢查項目 | nhieät ñoä 溫度 | Tieâu chuaån 標準範圍 | Keát quaû kieåm tra 檢查結果 | [11 empty] | Mã số văn kiện 文件編號
1 | Muối axit Phosphoric (1) 磷酸鹽 | 0C | 65~85OC | 0 |  |  |  | 0 |  |  |  | 0
2 | Muối axit Phosphoric (2) 磷酸鹽 | 0C | 65~85OC | 0 |  |  |  | 0 |  |  |  | 0
3 | Xà bông bôi trơn 潤滑皂 | 0C | 80~90OC | 0 |  |  |  | 0 |  |  |  | 0
TRO VE MENU
TRO VE MENU

## 3.RL G
錩新科技股份有限公司 CX TECHNOLOGY CORPORATION
BẢNG KIỂM TRA DUNG DỊCH MUỐI AXIT PHOSPHORIC _ RL-G XỬ LÝ LỚP VỎ BÊN NGOÀI 磷酸鹽皮膜處理液管理表 _ RL-G | [13 empty] | laäp bieåu 作成 |  | xaùc nhaän 確認
| Ca: I |  | 15/5/2023 | [10 empty] | Trang |  | Yen
NO | Haïng muïc kieåm tra noàng ñoä 化驗檢查項目 | Ñôn vò 單位 | Tieâu chuaån 控制範圍 | Keát quaû kieåm tra 檢查結果 | [11 empty] | Mã số văn kiện 文件編號
|  |  |  | 8:00 |  |  |  | 12:30 |  |  |  | 16:00
|  |  |  | 濃度 Point | 補充 BS |  |  | 濃度 Point | 補充 BS |  |  | 濃度 Point | 補充 BS |  |  | Q3-CXVN-
1 | Khử dầu 脫脂 | Point | 30 – 50 (40) | 0 | + | 93.2 | kg | 0 | + | 93.2 | kg | 0 | + | 93.2 | kg | PC01-IS18
2 | Rua acid | % | 10~15% (12.5%) | 0 | + | 1017.578125 | L | 0 | + | 1017.578125 | L | 0 | + | 1017.578125 | L | PC01-IS15
3 | Muối axit Phosphoric 磷酸鹽 | Point | Tổng chua TA 40~60 (50) | 0 | + | 246.75 | kg | 0 | + | 246.75 | kg | 0 | + | 246.75 | kg | PC01-IS16
4 |  |  | tỷ lệ axit 5.2~7.8 (6.5) | 0 | + | 32.0775 | kg | 0 | + | 32.0775 | kg | 0 | + | 32.0775 | kg | PC01-IS14
5 |  |  | Fe phaân ly <0.4 | 0 | + | 0 | kg | 0 | + | 0 | kg | 0 | + | 0 | kg
6 | Xà bông 潤滑皂 | Point | 0.8~1.2 | 0 |  | 1.234 | kg | 0 |  | 1.234 | kg | 0 |  | 1.234 | kg | PC01-IS22
7 |  | pH | 8.5~10 | 0 | + | 0 | kg | 0 | + |  | kg | 0 | + |  | kg
Haïng muïc kieåm tra nhieät ñoä 檢查溫度
No | H/ muïc kieåm tra nhieät ñoä 溫度檢查項目 | nhieät ñoä 溫度 | Tieâu chuaån 標準範圍 | Keát quaû kieåm tra 檢查結果
1 | Khử dầu 脫脂 | 0C | 55~65OC | 0 |  |  |  | 0 |  |  |  | 0
2 | Muối axit Phosphoric 磷酸鹽 | 0C | 65~85OC | 0 |  |  |  | 0 |  |  |  | 0
3 | xaø boâng boâi trôn 潤滑皂 | 0C | 80~90OC | 0 |  |  |  | 0 |  |  |  | 0
BẢNG KIỂM TRA DUNG DỊCH MUỐI AXIT PHOSPHORIC _ RL-G XỬ LÝ LỚP VỎ BÊN NGOÀI 磷酸鹽皮膜處理液管理表 _ RL-G
Ca: II
NO | Haïng muïc kieåm tra noàng ñoä 化驗檢查項目 | Ñôn vò 單位 | Tieâu chuaån 控制範圍 | Keát quaû kieåm tra 檢查結果 | [11 empty] | Mã số văn kiện 文件編號
|  |  |  | 20:00 |  |  |  | 1:00 |  |  |  | 4:00
|  |  |  | 濃度 Point | 補充 BS |  |  | 濃度 Point | 補充 BS |  |  | 濃度 Point | 補充 BS |  |  | Q3-CXVN-
1 | Khử dầu 脫脂 | Point | 30 – 50 (40) | 0 | + | 93.2 | kg | 0 | + | 93.2 | kg | 0 | + | 93.2 | kg | PC01-IS18
2 | Rua acid | % | 10~15% (12.5%) | 0 | + | 1017.578125 | L | 0 | + | 1017.578125 | L | 0 | + | 1017.578125 | L | PC01-IS15
3 | Muối axit Phosphoric 磷酸鹽 | Point | Tổng chua TA 40~60 (50) | 0 | + | 246.75 | kg | 0 | + | 246.75 | kg | 0 | + | 246.75 | kg | PC01-IS16
4 |  |  | tỷ lệ axit 5.2~7.8 (6.5) | 0 | + | 32.0775 | kg | 0 | + | 32.0775 | kg | 0 | + | 32.0775 | kg | PC01-IS14
5 |  |  | Fe phaân ly <0.4 | 0 | + | 0 | kg | 0 | + | 0 | kg | 0 | + | N/A | kg
6 | Xà bông 潤滑皂 | Point | 0.8~1.2 | 0 | + | 1.234 | kg | 0 | + | 1.234 | kg | 0 | + | 1.234 | kg | PC01-IS22
7 |  | pH | 8.5~10 | 0 | + |  | kg | 0 | + |  | kg | 0 | + |  | kg
Haïng muïc kieåm tra nhieät ñoä 檢查溫度
No | H/ muïc kieåm tra nhieät ñoä 溫度檢查項目 | nhieät ñoä 溫度 | Tieâu chuaån 標準範圍 | Keát quaû kieåm tra 檢查結果
1 | Khử dầu 脫脂 | 0C | 55~65OC | 0 |  |  |  | 0 |  |  |  | 0
2 | Muối axit Phosphoric 磷酸鹽 | 0C | 65~85OC | 0 |  |  |  | 0 |  |  |  | 0
3 | xaø boâng boâi trôn 潤滑皂 | 0C | 80~90OC | 0 |  |  |  | 0 |  |  |  | 0
TRO VE MENU
TRO VE MENU

## 4.RL F
錩新科技股份有限公司 CX TECHNOLOGY CORPORATION
BẢNG KIỂM TRA DUNG DỊCH MUỐI AXIT PHOSPHORIC _ RL-F XỬ LÝ LỚP VỎ BÊN NGOÀI 磷酸鹽皮膜處理液管理表 _ RL-F | [14 empty] | laäp bieåu 作成 |  | xaùc nhaän 確認
| Ca: I |  |  | 15/5/2023 | [10 empty] | Trang |  | Yen
NO | Haïng muïc kieåm tra noàng ñoä 化驗檢查項目 |  | Ñôn vò 單位 | Tieâu chuaån 控制範圍 | Keát quaû kieåm tra 檢查結果 | [11 empty] | Mã số văn kiện 文件編號
[5 empty] | 8:00 |  |  |  | 12:30 |  |  |  | 16:00
[5 empty] | 濃度 Point | 補充 BS |  |  | 濃度 Point | 補充 BS |  |  | 濃度 Point | 補充 BS |  |  | Q3-CXVN-
1 | Khử dầu 脫脂 | Point | Point | 30 – 50 (40) | 48 | + | 0 | kg | 48 | + | 0 | kg | 45 | + | 0 | kg | PC01-IS15
2 | Rua acid | % | % | 10~15% (12.5%) | 14.6 | + | 0 | L | 13.14 | + | 0 | L | 12.775 |  | 0
3 | Muối axit Phosphoric (1) 磷酸鹽 |  | Point | Tổng chua TA 40~60 (50) | 58 | + | 0 | kg | 50 | + | 0 | kg | 47 | + | 14.805 | kg | PC01-IS16
4 |  |  |  | tỷ lệ axit 5.2~7.8 (6.5) | 7.073171 | + | 0 | kg | 7.692308 | + | 0 | kg | 7.5 | + | 0 | kg | PC01-IS14
5 |  |  |  | Fe phaân ly <0.4 | 0.18 | + | 0 | kg | 0.26 | + | 0 | kg | 0.4 | + | 0 | kg
6 | Muối axit Phosphoric (2) 磷酸鹽 |  | Point | Tổng chua TA 40~60 (50) | #REF! | + | #REF! | kg | #REF! | + | #REF! | kg | #REF! | + | #REF! | kg | PC01-IS16
7 |  |  |  | tỷ lệ axit 5.2~7.8 (6.5) | #REF! | + | #REF! | kg | #REF! | + | #REF! | kg | #REF! | + | #REF! | kg | PC01-IS14
8 |  |  |  | Fe phaân ly <0.4 | #REF! | + | #REF! | kg | #REF! | + | #REF! | kg | #REF! | + | #REF! | kg
9 | Xà bông 潤滑皂 |  | Point | 0.8~1.2 | 0.95 | + | 0.0617 | kg | 0.9 | + | 0.1234 | kg | 0.9 | + | 0.1234 | kg | PC01-IS22
10 |  |  | pH | 8.5~10 | 10 | + |  | kg | 10 | + |  | kg | 10 | + |  | kg
Haïng muïc kieåm tra nhieät ñoä 檢查溫度
No | H/ muïc kieåm tra nhieät ñoä 溫度檢查項目 |  | nhieät ñoä 溫度 | Tieâu chuaån 標準範圍 | Keát quaû kieåm tra 檢查結果
1 | Khử dầu 脫脂 |  | 0C | 55~65OC | 64 |  |  |  | 60 |  |  |  | 63
2 | Muối axit Phosphoric 磷酸鹽 |  | 0C | 65~85OC | 67 |  |  |  | 70 |  |  |  | 70
3 | xaø boâng boâi trôn 潤滑皂 |  | 0C | 80~90OC | 83 |  |  |  | 82 |  |  |  | 80
錩新科技股份有限公司 CX TECHNOLOGY CORPORATION
BẢNG KIỂM TRA DUNG DỊCH MUỐI AXIT PHOSPHORIC _ RL-F XỬ LÝ LỚP VỎ BÊN NGOÀI 磷酸鹽皮膜處理液管理表
Ca: II
NO | Haïng muïc kieåm tra noàng ñoä 化驗檢查項目 |  | Ñôn vò 單位 | Tieâu chuaån 控制範圍 | Keát quaû kieåm tra 檢查結果 | [11 empty] | Mã số văn kiện 文件編號
[5 empty] | 20:00 |  |  |  | 1:00 |  |  |  | 4:00
[5 empty] | 濃度 Point | 補充 BS |  |  | 濃度 Point | 補充 BS |  |  | 濃度 Point | 補充 BS |  |  | Q3-CXVN-
1 | Khử dầu 脫脂 | Point | Point | 30 – 50 (40) | 45 | + | 0 | kg | 44 | + | 0 | kg | 43 | + | 0 | kg | PC01-IS18
2 | Rua acid | % | % | 10~15% (12.5%) | 10.95 | + | 126.1796875 | L | 10.22 | + | 185.60625 | L | 11 | + | 122.109375 | L
3 | Muối axit Phosphoric (1) 磷酸鹽 |  | Point | Tổng chua TA 40~60 (50) | 48 | + | 9.87 | kg | 44 | + | 29.61 | kg | 48 | + | 9.87 | kg | PC01-IS14
4 |  |  |  | tỷ lệ axit 5.2~7.8 (6.5) | 7.619048 | + | 0 | kg | 7.586207 | + | 0 | kg | 7 | + | 0 | kg
5 |  |  |  | Fe phaân ly <0.4 | 0.3 | + | 0 | kg | 0.32 | + | 0 | kg | 0.36 | + | 0 | kg | PC01-IS16
6 | Muối axit Phosphoric (2) 磷酸鹽 |  | Point | Tổng chua TA 40~60 (50) | #REF! | + | #REF! | kg | #REF! | + | #REF! | kg | #REF! | + | #REF! | kg | PC01-IS14
7 |  |  |  | tỷ lệ axit 5.2~7.8 (6.5) | #REF! | + | #REF! | kg | #REF! | + | #REF! | kg | #REF! | + | #REF! | kg
8 |  |  |  | Fe phaân ly <0.4 | #REF! | + | #REF! | kg | #REF! | + | #REF! | kg | #REF! | + | #REF! | kg | PC01-IS16
9 | Xà bông 潤滑皂 |  | Point | 0.8~1.2 | 0.95 | + | 0.0617 | kg | 0.9 | + | 0.1234 | kg | 0.9 | + | 0.1234 | kg | PC01-IS22
10 |  |  | pH | 8.5~10 | 9.5 | + |  | kg | 9 | + |  | kg | 9 | + |  | kg
Haïng muïc kieåm tra nhieät ñoä 檢查溫度
No | H/ muïc kieåm tra nhieät ñoä 溫度檢查項目 |  | nhieät ñoä 溫度 | Tieâu chuaån 標準範圍 | Keát quaû kieåm tra 檢查結果
1 | Khử dầu 脫脂 |  | 0C | 55~65OC | 60 |  |  |  | 64 |  |  |  | 63
2 | Muối axit Phosphoric 磷酸鹽 |  | 0C | 65~85OC | 69 |  |  |  | 66 |  |  |  | 67
3 | xaø boâng boâi trôn 潤滑皂 |  | 0C | 80~90OC | 80 |  |  |  | 83 |  |  |  | 85
TRO VE MENU
TRO VE MENU

## 5.ML
錩新科技股份有限公司 CX TECHNOLOGY CORPORATION
鋁音錐陽極處理線藥液分析及添加記錄表 BAÙO CAÙO HOÙA NGHIEÄM MAØNG LOA | [13 empty] | laäp bieåu 作成 |  | xaùc nhaän 確認
| 15/5/2023 | [12 empty] | Trang |  | Yến
NO | Haïng muïc kieåm tra noàng ñoä 化驗檢查項目 | Ñôn vò 單位 | Tieâu chuaån 控制範圍 | Keát quaû kieåm tra 檢查結果 | [7 empty] | Thí nghiệm lại sau khi bổ sung 1h 1h補充後的檢查 |  |  |  | Mã số văn kiện 文件編號
|  |  |  | 8:00 |  |  |  | 20:00 |  |  |  | 8:00 |  | 20:00
|  |  |  | 濃度 g/L | 補充 BS |  |  | 濃度 g/L | 補充 BS |  |  | Kết quả 結果 | Phán định 判定 | Kết quả 結果 | Phán định 判定
1 | 熱脫脂Xaø boâng 1 | g/L | 20~30 (25±3) | 0 | + | 40.8 | kg | 0 | + | 40.8 | kg |  |  |  |  | Q3-CXVN-PC01-IS06
2 | 熱脫脂Xaø boâng 2 | g/L | 20~30 (25±3) | 0 | + | 40.8 | kg | 0 | + | 40.8 | kg |  |  |  |  | Q3-CXVN-PC01-IS06
3 | HNO3 中和 | ml/L | 210~290 (250±40) | 0 | + | 408 | L | 0 | + | 408 | L |  |  |  |  | Q3-CXVN-PC01-IS15
4 | 陽極處理槽 dương cực H2SO4 (18) | g/L | 120~150 (135±15) | 0 | + | 224.64 | kg | 0 | + | 224.64 | kg |  |  |  |  | Q3-CXVN-PC01-IS03
5 | 陽極處理槽 dương cực Al3+ (18) | g/L | 1~5 (3±1.5) | 0 | + | N/A | kg | 0 | + | N/A | kg |  |  |  |  | Q3-CXVN-PC01-IS01
6 | 陽極處理槽 dương cực H2SO4 (19) | g/L | 120~150 (135±15) | 0 | + | 224.64 | kg | 0 | + | 224.64 | kg |  |  |  |  | Q3-CXVN-PC01-IS03
7 | 陽極處理槽 dương cực Al3+ (19) | g/L | 1~5 (3±1.5) | 0 | + | N/A | kg | 0 | + | N/A | kg |  |  |  |  | Q3-CXVN-PC01-IS01
8 | 陽極處理槽 dương cực H2SO4 (20) | g/L | 120~150 (135±15) | 0 | + | 224.64 | kg | 0 | + | 224.64 | kg |  |  |  |  | Q3-CXVN-PC01-IS03
9 | 陽極處理槽 dương cực Al3+ (20) | g/L | 1~5 (3±1.5) | 0 | + | N/A | kg | 0 | + | N/A | kg |  |  |  |  | Q3-CXVN-PC01-IS01
10 | 封孔 ñoùng loã (HK-101A1) | g/L | 8~12 (10±1) | 0 | + | 17.28 | kg | 0 | + | 17.28 | kg |  |  |  |  | Q3-CXVN-PC01-IS02
|  | pH | 6~8 (7±0.5) | 0 |  |  |  | 0
11 | 染色maøu- Black-05 | pH | 5.5~6.0 | 0 |  |  |  | 0
12 | 染色maøu- Gey-07 | pH | 5.5~6.0 | 0 |  |  |  | 0
13 | 染色maøu- Black-08 | pH | 5.5~6.0 | 0 |  |  |  | 0
Haïng muïc kieåm tra nhieät ñoä 檢查溫度
NO | Haïng muïc kieåm tra nhieät ñoä 溫度檢查項目 | nhieät ñoä 溫度 | Tieâu chuaån 標準範圍 | Nhiệt kế 温度計 |  | Nhiệt tự động 自動温控 |  | Nhiệt kế 温度計 |  | Nhiệt tự động 自動温控
|  |  |  | 8:00 |  |  |  | 20:00
1 | 熱脫脂Xaø boâng 1 | 0C | 45~65ºC (55±8oC) | 0 |  | 0 |  | 0 |  | 0
2 | 熱脫脂Xaø boâng 2 | 0C | 45~65ºC (55±8oC) | 0 |  | 0 |  | 0 |  | 0
3 | 陽極處理槽 dương cực Al3+ (18) | 0C | 18~25ºC (22±2oC) | 0 |  | 0 |  | 0 |  | 0
4 | 陽極處理槽 dương cực Al3+ (19) | 0C | 18~25ºC (22±2oC) | 0 |  | 0 |  | 0 |  | 0
5 | 陽極處理槽 dương cực Al3+ (20) | 0C | 18~25ºC (22±2oC) | 0 |  | 0 |  | 0 |  | 0
6 | 封孔 ñoùng loã 1 (HK-101A1) | 0C | 45~60ºC (50±2oC) | 0 |  | 0 |  | 0 |  | 0
7 | 染色maøu- Black-05 | 0C | 55~65ºC (55±3oC) | 0 |  | 0 |  | 0 |  | 0
8 | 染色maøu- Gey-07 | 0C | 42~47ºC (44±2oC) | 0 |  | 0 |  | 0 |  | 0
9 | 染色maøu- Black-08 | 0C | 55~65ºC (55±3oC) | 0 |  | 0 |  | 0 |  | 0
11 | 烘乾 maùy saáy | 0C | 100~110ºC (100±5oC) | \ |  | 0 |  | \ |  | 0
TRO VE MENU
TRO VE MENU

## 1.xi den TT
錩新科技股份有限公司 CX TECHNOLOGY CORPORATION
BÁO CÁO KẾT QUẢ HÓA NGHIỆM CHUYỀN XI ĐEN 電著線化驗結果報告 | [12 empty] | Lập biểu 作成 |  | Xác nhận 確認
[6 empty] | 15/5/2023 | [6 empty] | Trang |  | Yen
NO | Hạng mục kiểm tra nồng dộ 化驗檢查項目 |  |  |  | Đơn vị 單位 | Tiêu chuẩn 控制範圍 | Keát quaû kieåm tra 檢查結果 | [7 empty] | Mã số văn kiện 文件編號
[7 empty] | 9:00 |  |  |  | 13:00
[7 empty] | 濃度 | 補充 BS |  |  | 濃度 | 補充 BS
1 | Xà bông 1 預脫脂1 |  | NaOH |  | g/L | 10~20 (15) | 0 | + | 0 | kg | 0 | + | 0 | kg
2 | Xà bông 2 主脫脂2 | Xà bông 2 主脫脂 | Xà bông 2 主脫脂 | Xà bông 2 主脫脂 | g/L | 40~60g/L (50±5g/L) | 0 | + | 0 | kg | 0 | + | 0 | kg
3 | Xà bông 3 (siêu âm) 超音波脫脂 | Xà bông siêu âm 超音波脫脂 | Xà bông siêu âm 超音波脫脂 | Xà bông siêu âm 超音波脫脂 | g/L | 40~60g/L (50±5g/L) | 0 | + | 0 | L | 0 | + | 0 | L
4 | Rửa acid (35) 酸洗 | HNO3 酸洗 | HNO3 酸洗 | HNO3 酸洗 | Point | 5~15 (10) | 0 | + | 124.632 | kg | 0 | + | 124.632 | kg
5 | phosphat acid phân ly (311) 磷化處理 游離酸度 | phosphat acid phân ly 磷化處理 游離酸度 | phosphat acid phân ly 磷化處理 游離酸度 | phosphat acid phân ly 磷化處理 游離酸度 | Point | <1.5 | 0 | + | 0 | kg | 0 | + | 0 | kg
6 | phosphat tổng độ chua (40) 磷化處理 總酸度 | phosphat tổng độ chua 磷化處理 總酸度 | phosphat tổng độ chua 磷化處理 總酸度 | phosphat tổng độ chua 磷化處理 總酸度 | Point | 20~25 (22.5) | 0 | + | 0 | kg | 0 | + | 0 | kg
7 | phosphat Xúc tiến AC (B26) 磷化處理 促進劑 | phosphat AC 磷化處理 促進劑 | phosphat AC 磷化處理 促進劑 | phosphat AC 磷化處理 促進劑 | Point | 6~9 (7.5) | 0 | + | 0 | kg | 0 | + | 0 | kg
8 | chất điều chỉnh (pH>7) (30) 表調 | chất điều chỉnh (pH>7) 表調 | chất điều chỉnh (pH>7) 表調 | chất điều chỉnh (pH>7) 表調 | pH | 7~10 (>7) | 0 |  |  |  | 0
9 | ED電泳 pH ED Bồn sơn tĩnh điện pH 1 | phosphat AC 磷化處理 促進劑 | phosphat AC 磷化處理 促進劑 | phosphat AC 磷化處理 促進劑 | pH | 5.3~6.0 (5.5) | 0 |  |  |  | 0
10 | ED電泳 pH ED Bồn sơn tĩnh điện pH 2 | phosphat AC 磷化處理 促進劑 | phosphat AC 磷化處理 促進劑 | phosphat AC 磷化處理 促進劑 | pH | 5.3~6.0 (5.5) | 0 |  |  |  | 0
11 | ED 固成份 (NV) ED Thành phần rắn 1 |  |  |  | % | 12~18% (15%) |  | + |  | L | \
12 | ED 色料比 EDTỷ lệ màu 1 |  |  |  | % | 8~16% (12%) |  | + |  | L | \
13 | ED 固成份 (NV) ED Thành phần rắn 2 |  |  |  | % | 12~18% (15%)
14 | ED 色料比 EDTỷ lệ màu 2 |  |  |  | % | 8~16% (12%)
15 | UF水洗1 Bồn thu hồi 1 (Thành phần rắn) | UF水洗1 Bồn thu hồi 1 (Thành phần rắn) | UF水洗1 Bồn thu hồi 1 (Thành phần rắn) | UF水洗1 Bồn thu hồi 1 (Thành phần rắn) | % | <5% |  |  |  |  | \
16 | UF水洗2 Bồn thu hồi 2 (Thành phần rắn) | UF水洗2 Bồn thu hồi 2 (Thành phần rắn) | UF水洗2 Bồn thu hồi 2 (Thành phần rắn) | UF水洗2 Bồn thu hồi 2 (Thành phần rắn) | % | <3% |  |  |  |  | \
Hạng mục kiểm tra nhiệt độ 檢查溫度
NO | Hạng mục kiểm tra nhiệt độ 溫度檢查項目 |  |  |  | nhiệt độ 溫度 | Tiêu chuẩn 控制範圍 | Nhiệt kế 温度計 | Nhiệt tự động 自動温控 |  |  | Nhiệt kế 温度計 | Nhiệt tự động 自動温控 |  |  | Mã số văn kiện 文件編號
1 | Xà bông 1 預脫脂 |  |  |  | 0C | 51~59OC (55OC) | 0 | 0 |  |  | 0 | 0
2 | Xà bông 2 主脫脂 | Xà bông 2 主脫脂 | Xà bông 2 主脫脂 | Xà bông 2 主脫脂 | 0C | 51~59OC (55OC) | 0 | 0 |  |  | 0 | 0
3 | Xà bông 3 (siêu âm) 超音波脫脂 | Xà bông 3 (siêu âm) 超音波脫脂 | Xà bông 3 (siêu âm) 超音波脫脂 | Xà bông 3 (siêu âm) 超音波脫脂 | 0C | 51~59OC (55OC) | 0 | 0 |  |  | 0 | 0
4 | phosphat 磷化處理 | phosphat 磷化處理 | phosphat 磷化處理 | phosphat 磷化處理 | 0C | 30~40OC (35OC) | 0 | 0 |  |  | 0 | 0
5 | ED電泳 ED Bồn sơn tĩnh điện 1 |  |  |  | 0C | 26~32OC (29OC) | 0 | 0 |  |  | 0 | 0
| ED電泳 ED Bồn sơn tĩnh điện 2 |  |  |  | 0C | 26~32OC (29OC) | 0 | 0 |  |  | 0 | 0
6 | sấy khô 烘乾 | sấy khô 烘乾 | sấy khô 烘乾 | sấy khô 烘乾 | 0C | 170~220℃ (195OC) | \ | 0 |  |  | \ | 0
Độ dẫn điện bồn ED ED電泳電導率
1 | Độ dẫn điện bồn ED ED電泳電導率 |  |  |  | us/cm | 800~1600us/cm | 0 |  |  |  | 0
2 | 陽極液電導率 Độ dẫn điện dung dịch dương cực |  |  |  | us/cm | 800~2000us/cm | 0 |  |  |  | 0
TRO VE MENU

## 2.RL E tt
錩新科技股份有限公司 CX TECHNOLOGY CORPORATION
BẢNG KIỂM TRA DUNG DỊCH MUỐI AXIT PHOSPHORIC _ RL-E XỬ LÝ LỚP VỎ BÊN NGOÀI 磷酸鹽皮膜處理液管理表 _ RL-E | [14 empty] | Lập biểu 作成 |  | Xác nhận 確認
| Ca: I |  |  | 15/5/2023 | [10 empty] | Trang |  | Yen
NO | Haïng muïc kieåm tra noàng ñoä 化驗檢查項目 |  | Ñôn vò 單位 | Tieâu chuaån 控制範圍 | Keát quaû kieåm tra 檢查結果 (RL-E) | [11 empty] | Mã số văn kiện 文件編號
[5 empty] | 8:00 |  |  |  | 12:30 |  |  |  | 16:00
[5 empty] | 濃度 Point | 補充 BS |  |  | 濃度 Point | 補充 BS |  |  | 濃度 Point | 補充 BS |  |  | Q3-CXVN -PC01-
1 | Rua acid 1 |  | % | 10~15% (12.5%) | 0 | + | 0 | L | 0 | + | 0 | L | 0 | + | 0 | L | IS18
| Rua acid 2 |  | % | 10~15% (12.5%) | 0 | + | 292.1875 | L | 0 | + | 292.1875 | L | 0 | + | 292.1875 | L | IS18
2 | Muối axit Phosphoric 磷酸鹽 | 3 | Point | Tổng chua TA 35~60 | 0 | + | 0 | kg | 0 | + | 0 | kg | 0 | + | 0 | kg | IS16
3 |  |  |  | tỷ lệ axit 5.2~7.8 | 0 | + | 0 | kg | 0 | + | 0 | kg | 0 | + | 0 | kg | IS14
4 |  |  |  | Fe phaân ly <0.4 | 0 | + | 0 | kg | 0 | + | 0 | kg | 0 | + | 0 | kg
5 | Muối axit Phosphoric 磷酸鹽 | 4 | Point | Tổng chua TA 35~60 | 0 | + | 0 |  | 0 | + | 0 | kg | 0 | + | 0 | kg | IS16
6 |  |  |  | tỷ lệ axit 5.2~7.8 | 0 | + | 0 |  | 0 | + | 0 | kg | 0 | + | 0 | kg | IS14
7 |  |  |  | Fe phaân ly <0.4 | 0 | + | 0 |  | 0 | + | 0 | kg | 0 | + | 0 | kg
8 | Xà bông 潤滑皂 |  | Point | 0.8~1.2 | 0 | + | 0 | kg | 0 | + | 0 | kg | 0 | + | 0 | kg
9 |  |  | pH | 8.5~10 | 0 | + |  |  | 0 | + |  |  | 0 | +
Haïng muïc kieåm tra nhieät ñoä 檢查溫度
No | H/ muïc kieåm tra nhieät ñoä 溫度檢查項目 |  | nhieät ñoä 溫度 | Tieâu chuaån 標準範圍 | Nhiệt kế 温度計 |  | Nhiệt tự động 自動温控 |  | Nhiệt kế 温度計 |  | Nhiệt tự động 自動温控 |  | Nhiệt kế 温度計 |  | Nhiệt tự động 自動温控 |  | Mã số văn kiện 文件編號
1 | Muối axit Phosphoric (1) 磷酸鹽 |  | 0C | 65~85OC | 0 |  | 0 |  | 0 |  | 0 |  | 0 |  | 0
2 | Muối axit Phosphoric (2) 磷酸鹽 |  | 0C | 65~85OC | 0 |  | 0 |  | 0 |  | 0 |  | 0 |  | 0
3 | Xà bông bôi trơn 潤滑皂 |  | 0C | 80~90OC | 0 |  | 0 |  | 0 |  | 0 |  | 0 |  | 0
BẢNG KIỂM TRA DUNG DỊCH MUỐI AXIT PHOSPHORIC _ RL-E XỬ LÝ LỚP VỎ BÊN NGOÀI 磷酸鹽皮膜處理液管理表 _ RL-E
Ca: II
NO | Haïng muïc kieåm tra noàng ñoä 化驗檢查項目 |  | Ñôn vò 單位 | Tieâu chuaån 控制範圍 | Keát quaû kieåm tra 檢查結果 (RL-E) | [11 empty] | Mã số văn kiện 文件編號
[5 empty] | 20:00 |  |  |  | 1:00 |  |  |  | 4:00
[5 empty] | 濃度 Point | 補充 BS |  |  | 濃度 Point | 補充 BS |  |  | 濃度 Point | 補充 BS |  |  | Q3-CXVN -PC01-
1 | Rua acid 1 |  | % | 10~15% (12.5%) | 0 | + | 0 | L | 0 | + | 0 | L | 0 | + | 0 | L | IS18
| Rua acid 2 |  | % | 10~15% (12.5%) | 0 | + | 292.1875 | L | 0 | + | 292.1875 | L | 0 | + | 292.1875 | L | IS18
2 | Muối axit Phosphoric 磷酸鹽 | 3 | Point | Tổng chua TA 35~60 | 0 | + | 0 | kg | 0 | + | 0 | kg | 0 | + | 0 | kg | IS16
3 |  |  |  | tỷ lệ axit 5.2~7.8 | 0 | + | 0 | kg | 0 | + | 0 | kg | 0 | + | 0 | kg | IS14
4 |  |  |  | Fe phaân ly <0.4 | 0 | + | 0 | kg | 0 | + | 0 | kg | 0 | + | 0 | kg
5 | Muối axit Phosphoric 磷酸鹽 | 4 | Point | Tổng chua TA 35~60 | 0 | + | 0 | kg | 0 | + | 0 | kg | 0 | + | 0 | kg | IS16
6 |  |  |  | tỷ lệ axit 5.2~7.8 | 0 | + | 0 | kg | 0 | + | 0 | kg | 0 | + | 0 | kg | IS14
7 |  |  |  | Fe phaân ly <0.4 | 0 | + | 0 | kg | 0 | + | 0 | kg | 0 | + | 0 | kg
8 | Xà bông 潤滑皂 |  | Point | 0.8~1.2 | 0 | + | 0 | kg | 0 | + | 0 | kg | 0 | + | 0 | kg
9 |  |  | pH | 8.5~10 | 0 |  |  |  | 0 |  |  |  | 0
Haïng muïc kieåm tra nhieät ñoä 檢查溫度
No | H/ muïc kieåm tra nhieät ñoä 溫度檢查項目 |  | nhieät ñoä 溫度 | Tieâu chuaån 標準範圍 | Nhiệt kế 温度計 |  | Nhiệt tự động 自動温控 |  | Nhiệt kế 温度計 |  | Nhiệt tự động 自動温控 |  | Nhiệt kế 温度計 |  | Nhiệt tự động 自動温控 |  | Mã số văn kiện 文件編號
1 | Muối axit Phosphoric (1) 磷酸鹽 |  | 0C | 65~85OC | 0 |  | 0 |  | 0 |  | 0 |  | 0 |  | 0
2 | Muối axit Phosphoric (2) 磷酸鹽 |  | 0C | 65~85OC | 0 |  | 0 |  | 0 |  | 0 |  | 0 |  | 0
3 | Xà bông bôi trơn 潤滑皂 |  | 0C | 80~90OC | 0 |  | 0 |  | 0 |  | 0 |  | 0 |  | 0
TRO VE MENU
TRO VE MENU

## 3.RL G tt
錩新科技股份有限公司 CX TECHNOLOGY CORPORATION
BẢNG KIỂM TRA DUNG DỊCH MUỐI AXIT PHOSPHORIC _ RL-G XỬ LÝ LỚP VỎ BÊN NGOÀI 磷酸鹽皮膜處理液管理表 _ RL-G | [13 empty] | laäp bieåu 作成 |  | xaùc nhaän 確認
| Ca: I |  | 15/5/2023 | [10 empty] | Trang |  | Yen
NO | Haïng muïc kieåm tra noàng ñoä 化驗檢查項目 | Ñôn vò 單位 | Tieâu chuaån 控制範圍 | Keát quaû kieåm tra 檢查結果 | [11 empty] | Mã số văn kiện 文件編號
|  |  |  | 8:00 |  |  |  | 12:30 |  |  |  | 16:00
|  |  |  | 濃度 Point | 補充 BS |  |  | 濃度 Point | 補充 BS |  |  | 濃度 Point | 補充 BS |  |  | Q3-CXVN-
1 | Khử dầu 脫脂 | Point | 30 – 50 | 0 | + | 0 | kg | 0 | + | 0 | kg | 0 | + | 0 | kg | PC01-IS18
2 | Rua acid | % | 10~15% (12.5%) | 0 | + | 0 | L | 0 | + | 0 | L | 0 | + | 0 | L | PC01-IS15
3 | Muối axit Phosphoric 磷酸鹽 | Point | Tổng chua TA 40~60 | 0 | + | 0 | kg | 0 | + | 0 | kg | 0 | + | 0 | kg | PC01-IS16
4 |  |  | tỷ lệ axit 5.2~7.8 | 0 | + | 0 | kg | 0 | + | 0 | kg | 0 | + | 0 | kg | PC01-IS14
5 |  |  | Fe phaân ly <0.4 | 0 | + | 0 | kg | 0 | + | 0 | kg | 0 | + | 0 | kg
6 | Xà bông 潤滑皂 | Point | 0.8~1.2 | 0 |  | 0 | kg | 0 |  | 0 | kg | 0 |  | 0 | kg | PC01-IS22
7 |  | pH | 8.5~10 | 0 | + | 0 | kg | 0 | + | 0 | kg | 0 | + | 0 | kg
Haïng muïc kieåm tra nhieät ñoä 檢查溫度
No | H/ muïc kieåm tra nhieät ñoä 溫度檢查項目 | nhieät ñoä 溫度 | Tieâu chuaån 標準範圍 | Nhiệt kế 温度計 |  | Nhiệt tự động 自動温控 |  | Nhiệt kế 温度計 |  | Nhiệt tự động 自動温控 |  | Nhiệt kế 温度計 |  | Nhiệt tự động 自動温控
1 | Khử dầu 脫脂 | 0C | 55~65OC | 0 |  | 0 |  | 0 |  | 0 |  | 0 |  | 0
2 | Muối axit Phosphoric 磷酸鹽 | 0C | 65~85OC | 0 |  | 0 |  | 0 |  | 0 |  | 0 |  | 0
3 | xaø boâng boâi trôn 潤滑皂 | 0C | 80~90OC | 0 |  | 0 |  | 0 |  | 0 |  | 0 |  | 0
BẢNG KIỂM TRA DUNG DỊCH MUỐI AXIT PHOSPHORIC _ RL-G XỬ LÝ LỚP VỎ BÊN NGOÀI 磷酸鹽皮膜處理液管理表 _ RL-G
Ca: II
NO | Haïng muïc kieåm tra noàng ñoä 化驗檢查項目 | Ñôn vò 單位 | Tieâu chuaån 控制範圍 | Keát quaû kieåm tra 檢查結果 | [11 empty] | Mã số văn kiện 文件編號
|  |  |  | 20:00 |  |  |  | 1:00 |  |  |  | 4:00
|  |  |  | 濃度 Point | 補充 BS |  |  | 濃度 Point | 補充 BS |  |  | 濃度 Point | 補充 BS |  |  | Q3-CXVN-
1 | Khử dầu 脫脂 | Point | 30 – 50 | 0 | + | 0 | kg | 0 | + | 0 | kg | 0 | + | 0 | kg | PC01-IS18
2 | Rua acid | % | 10~15% (12.5%) | 0 | + | 0 | L | 0 | + | 0 | L | 0 | + | 0 | L | PC01-IS15
3 | Muối axit Phosphoric 磷酸鹽 | Point | Tổng chua TA 40~60 | 0 | + | 0 | kg | 0 | + | 0 | kg | 0 | + | 0 | kg | PC01-IS16
4 |  |  | tỷ lệ axit 5.2~7.8 | 0 | + | 0 | kg | 0 | + | 0 | kg | 0 | + | 0 | kg | PC01-IS14
5 |  |  | Fe phaân ly <0.4 | 0 | + | 0 | kg | 0 | + | 0 | kg | 0 | + | 0 | kg
6 | Xà bông 潤滑皂 | Point | 0.8~1.2 | 0 | + | 0 | kg | 0 | + | 0 | kg | 0 | + | 0 | kg | PC01-IS22
7 |  | pH | 8.5~10 | 0 | + | 0 | kg | 0 | + | 0 | kg | 0 | + | 0 | kg
Haïng muïc kieåm tra nhieät ñoä 檢查溫度
No | H/ muïc kieåm tra nhieät ñoä 溫度檢查項目 | nhieät ñoä 溫度 | Tieâu chuaån 標準範圍 | Nhiệt kế 温度計 |  | Nhiệt tự động 自動温控 |  | Nhiệt kế 温度計 |  | Nhiệt tự động 自動温控 |  | Nhiệt kế 温度計 |  | Nhiệt tự động 自動温控
1 | Khử dầu 脫脂 | 0C | 55~65OC | 0 |  | 0 |  | 0 |  | 0 |  | 0 |  | 0
2 | Muối axit Phosphoric 磷酸鹽 | 0C | 65~85OC | 0 |  | 0 |  | 0 |  | 0 |  | 0 |  | 0
3 | xaø boâng boâi trôn 潤滑皂 | 0C | 80~90OC | 0 |  | 0 |  | 0 |  | 0 |  | 0 |  | 0
TRO VE MENU
TRO VE MENU

## 4.RL F tt
錩新科技股份有限公司 CX TECHNOLOGY CORPORATION
BẢNG KIỂM TRA DUNG DỊCH MUỐI AXIT PHOSPHORIC _ RL-F XỬ LÝ LỚP VỎ BÊN NGOÀI 磷酸鹽皮膜處理液管理表_ RL-F | [14 empty] | laäp bieåu 作成 |  | xaùc nhaän 確認
| Ca: I |  |  | 15/5/2023 | [10 empty] | Trang |  | Yen
NO | Haïng muïc kieåm tra noàng ñoä 化驗檢查項目 |  | Ñôn vò 單位 | Tieâu chuaån 控制範圍 | Keát quaû kieåm tra 檢查結果 (RL-F) | [11 empty] | Mã số văn kiện 文件編號
[5 empty] | 8:00 |  |  |  | 12:30 |  |  |  | 16:00
[5 empty] | 濃度 Point | 補充 BS |  |  | 濃度 Point | 補充 BS |  |  | 濃度 Point | 補充 BS |  |  | Q3-CXVN-
1 | Khử dầu 脫脂 |  | Point | 30 – 50 (40) | 48 | + | 0 | kg | 48 | + | 0 | kg | 45 | + | 0 | kg | PC01-IS15
2 | Rua acid |  | % | 10~15% (12.5%) | 14.6 | + | 0 | L | 13.14 | + | 0 | L | 12.775 | + | 0 | L | PC01-IS16
4 | Muối axit Phosphoric 磷酸鹽 | 0 | Point | Tổng chua TA 40~60 | 58 | + | 0 | kg | 50 | + | 0 | kg | 47 | + | 14.805 | kg | PC01-IS16
5 |  |  |  | tỷ lệ axit 5.2~7.8 | 7.073171 | + | 0 | kg | 7.692308 | + | 0 | kg | 9.4 | + | 0 | kg | PC01-IS14
6 |  |  |  | Fe phaân ly <0.4 | 0.18 | + | 0 | kg | 0.26 | + | 0 | kg | 0.48 | + | 0 | kg
7 | Muối axit Phosphoric 磷酸鹽 | 0 | Point | Tổng chua TA 40~60 | #REF! | + | #REF! | kg | #REF! | + | #REF! | kg | #REF! | + | #REF! | kg | PC01-IS16
8 |  |  |  | tỷ lệ axit 5.2~7.8 | #REF! | + | #REF! | kg | #REF! | + | #REF! | kg | #REF! | + | #REF! | kg | PC01-IS14
9 |  |  |  | Fe phaân ly <0.4 | #REF! | + | #REF! | kg | #REF! | + | #REF! | kg | #REF! | + | #REF! | kg
16 | Xà bông 潤滑皂 |  | Point | 0.8~1.2 | 0.95 | + | 0.0617 | kg | 0.9 | + | 0.1234 | kg | 0.9 | + | 0.1234 | kg | PC01-IS22
17 |  |  | pH | 8.5~10 | 10 | + | 0 | kg | 10 | + | 0 | kg | 10 | + | 0 | kg
Haïng muïc kieåm tra nhieät ñoä 檢查溫度
No | H/ muïc kieåm tra nhieät ñoä 溫度檢查項目 |  | nhieät ñoä 溫度 | Tieâu chuaån 標準範圍 | Nhiệt kế 温度計 |  | Nhiệt tự động 自動温控 |  | Nhiệt kế 温度計 |  | Nhiệt tự động 自動温控 |  | Nhiệt kế 温度計 |  | Nhiệt tự động 自動温控
1 | Khử dầu 脫脂 |  | 0C | 55~65OC | 0 |  | 64 |  | 0 |  | 60 |  | 0 |  | 63
2 | Muối axit Phosphoric (2) 磷酸鹽 |  | 0C | 65~85OC | 0 |  | 67 |  | 0 |  | 70 |  | 0 |  | 70
3 | xaø boâng boâi trôn 潤滑皂 |  | 0C | 80~90OC | 0 |  | 83 |  | 0 |  | 82 |  | 0 |  | 80
錩新科技股份有限公司 CX TECHNOLOGY CORPORATION
BẢNG KIỂM TRA DUNG DỊCH MUỐI AXIT PHOSPHORIC _ RL-F XỬ LÝ LỚP VỎ BÊN NGOÀI 磷酸鹽皮膜處理液管理表 _ RL-F
Ca: II
NO | Haïng muïc kieåm tra noàng ñoä 化驗檢查項目 |  | Ñôn vò 單位 | Tieâu chuaån 控制範圍 | Keát quaû kieåm tra 檢查結果 (RL-F) | [11 empty] | Mã số văn kiện 文件編號
[5 empty] | 20:00 |  |  |  | 1:00 |  |  |  | 4:00
[5 empty] | 濃度 Point | 補充 BS |  |  | 濃度 Point | 補充 BS |  |  | 濃度 Point | 補充 BS |  |  | Q3-CXVN-
1 | Khử dầu 脫脂 |  | Point | 30 – 50 (40) | 45 | + | 0 | kg | 44 | + | 0 | kg | 38 | + | 4.66 | kg | PC01-IS18
2 | Rua acid | % | % | 10~15% (12.5%) | 10.95 | + | 126.1796875 | L | 10.22 | + | 185.60625 | L | 10.95 | + | 126.1796875 | L | PC01-IS15
4 | Muối axit Phosphoric 磷酸鹽 | 0 | Point | Tổng chua TA 40~60 | 48 | + | 9.87 | kg | 44 | + | 29.61 | kg | 46 | + | 19.74 | kg | PC01-IS14
5 |  |  |  | tỷ lệ axit 5.2~7.8 | 7.619048 | + | 0 | kg | 7.586207 | + | 0 | kg | 8.070175 | + | 0 | kg
6 |  |  |  | Fe phaân ly <0.4 | 0.52 | + | 0 | kg | 1.02 | + | 0 | kg | 0.94 | + | 0 | kg | PC01-IS16
7 | Muối axit Phosphoric 磷酸鹽 | 0 | Point | Tổng chua TA 40~60 | #REF! | + | #REF! | kg | #REF! | + | #REF! | kg | #REF! | + | #REF! | kg | PC01-IS14
8 |  |  |  | tỷ lệ axit 5.2~7.8 | #REF! | + | #REF! | kg | #REF! | + | #REF! | kg | #REF! | + | #REF! | kg
9 |  |  |  | Fe phaân ly <0.4 | #REF! | + | #REF! | kg | #REF! | + | #REF! | kg | #REF! | + | #REF! | kg | PC01-IS16
16 | Xà bông 潤滑皂 |  | Point | 0.8~1.2 | 0.95 | + | 0.0617 | kg | 0.9 | + | 0.1234 | kg | 0.95 | + | 0.0617 | kg | PC01-IS22
17 |  |  | pH | 8.5~10 | 9.5 | + | 0 | kg | 9 | + | 0 | kg | 9.5 | + | 0 | kg
Haïng muïc kieåm tra nhieät ñoä 檢查溫度
No | H/ muïc kieåm tra nhieät ñoä 溫度檢查項目 |  | nhieät ñoä 溫度 | Tieâu chuaån 標準範圍 | Nhiệt kế 温度計 |  | Nhiệt tự động 自動温控 |  | Nhiệt kế 温度計 |  | Nhiệt tự động 自動温控 |  | Nhiệt kế 温度計 |  | Nhiệt tự động 自動温控
1 | Khử dầu 脫脂 |  | 0C | 55~65OC | 0 |  | 60 |  | 0 |  | 64 |  | 0 |  | 64
2 | Muối axit Phosphoric (2) 磷酸鹽 |  | 0C | 65~85OC | 0 |  | 69 |  | 0 |  | 63 |  | 66 |  | 63
3 | xaø boâng boâi trôn 潤滑皂 |  | 0C | 80~90OC | 0 |  | 80 |  | 0 |  | 83 |  | 81 |  | 79
TRO VE MENU
TRO VE MENU

## 5.ML tt
錩新科技股份有限公司 CX TECHNOLOGY CORPORATION
鋁音錐陽極處理線藥液分析及添加記錄表 BAÙO CAÙO HOÙA NGHIEÄM MAØNG LOA | [13 empty] | laäp bieåu 作成 |  | xaùc nhaän 確認
| 15/5/2023 | [12 empty] | Trang |  | Yến
NO | Haïng muïc kieåm tra noàng ñoä 化驗檢查項目 | Ñôn vò 單位 | Tieâu chuaån 控制範圍 | Keát quaû kieåm tra 檢查結果 | [7 empty] | Thí nghiệm lại sau khi bổ sung 1h 1h補充後的檢查 |  |  |  | Mã số văn kiện 文件編號
|  |  |  | 8:00 |  |  |  | 20:00 |  |  |  | 8:00 |  | 20:00
|  |  |  | 濃度 g/L | 補充 BS |  |  | 濃度 g/L | 補充 BS |  |  | Kết quả 結果 | Phán định 判定 | Kết quả 結果 | Phán định 判定
1 | 熱脫脂Xaø boâng 1 | g/L | 20~30 (25±3) | 0 | + | 0 | kg | 0 | + | 0 | kg |  |  |  |  | Q3-CXVN-PC01-IS06
2 | 熱脫脂Xaø boâng 2 | g/L | 20~30 (25±3) | 0 | + | 0 | kg | 0 | + | 0 | kg |  |  |  |  | Q3-CXVN-PC01-IS06
3 | HNO3 中和 | ml/L | 210~290 (250±40) | 0 | + | 0 | L | 0 | + | 0 | L |  |  |  |  | Q3-CXVN-PC01-IS15
4 | 陽極處理槽 dương cực H2SO4 (18) | g/L | 120~150 (135±15) | 0 | + | 0 | kg | 0 | + | 0 | kg |  |  |  |  | Q3-CXVN-PC01-IS03
5 | 陽極處理槽 dương cực Al3+ (18) | g/L | 1~5 (3±1.5) | 0 | + | 0 | kg | 0 | + | 0 | kg |  |  |  |  | Q3-CXVN-PC01-IS01
6 | 陽極處理槽 dương cực H2SO4 (19) | g/L | 120~150 (135±15) | 0 | + | 0 | kg | 0 | + | 0 | kg |  |  |  |  | Q3-CXVN-PC01-IS03
7 | 陽極處理槽 dương cực Al3+ (19) | g/L | 1~5 (3±1.5) | 0 | + | 0 | kg | 0 | + | 0 | kg |  |  |  |  | Q3-CXVN-PC01-IS01
8 | 陽極處理槽 dương cực H2SO4 (20) | g/L | 120~150 (135±15) | 0 | + | 0 | kg | 0 | + | 0 | kg |  |  |  |  | Q3-CXVN-PC01-IS03
9 | 陽極處理槽 dương cực Al3+ (20) | g/L | 1~5 (3±1.5) | 0 | + | 0 | kg | 0 | + | 0 | kg |  |  |  |  | Q3-CXVN-PC01-IS01
10 | 封孔 ñoùng loã (HK-101A1) | g/L | 8~12 (10±1) | 0 | + | 0 | kg | 0 | + | 0 | kg |  |  |  |  | Q3-CXVN-PC01-IS02
|  | pH | 6~8 (7±0.5) | 0 |  |  |  | 0
11 | 染色maøu- Black-05 | pH | 5.5~6.0 | 0 |  |  |  | 0
12 | 染色maøu- Gey-07 | pH | 5.5~6.0 | 0 |  |  |  | 0
13 | 染色maøu- Black-08 | pH | 5.5~6.0 | 0 |  |  |  | 0
Haïng muïc kieåm tra nhieät ñoä 檢查溫度
NO | Haïng muïc kieåm tra nhieät ñoä 溫度檢查項目 | nhieät ñoä 溫度 | Tieâu chuaån 標準範圍 | Nhiệt kế 温度計 |  | Nhiệt tự động 自動温控 |  | Nhiệt kế 温度計 |  | Nhiệt tự động 自動温控
|  |  |  | 8:00 |  |  |  | 20:00
1 | 熱脫脂Xaø boâng 1 | 0C | 45~65ºC (55±8oC) | 0 |  | 0 |  | 0 |  | 0
2 | 熱脫脂Xaø boâng 2 | 0C | 45~65ºC (55±8oC) | 0 |  | 0 |  | 0 |  | 0
3 | 陽極處理槽 dương cực Al3+ (18) | 0C | 18~25ºC (22±2oC) | 0 |  | 0 |  | 0 |  | 0
4 | 陽極處理槽 dương cực Al3+ (19) | 0C | 18~25ºC (22±2oC) | 0 |  | 0 |  | 0 |  | 0
5 | 陽極處理槽 dương cực Al3+ (20) | 0C | 18~25ºC (22±2oC) | 0 |  | 0 |  | 0 |  | 0
6 | 封孔 ñoùng loã 1 (HK-101A1) | 0C | 45~60ºC (50±2oC) | 0 |  | 0 |  | 0 |  | 0
7 | 染色maøu- Black-05 | 0C | 55~65ºC (55±3oC) | 0 |  | 0 |  | 0 |  | 0
8 | 染色maøu- Gey-07 | 0C | 42~47ºC (44±2oC) | 0 |  | 0 |  | 0 |  | 0
9 | 染色maøu- Black-08 | 0C | 55~65ºC (55±3oC) | 0 |  | 0 |  | 0 |  | 0
11 | 烘乾 maùy saáy | 0C | 100~110ºC (100±5oC) | \ |  | 0 |  | \ |  | 0
TRO VE MENU
TRO VE MENU

## R.GUI MAIL
BÁO CÁO KẾT QUẢ HÓA NGHIỆM HÀNG NGÀY | [32 empty] | Green is higher than standard
15/5/2023 | [32 empty] | Orange is lower than standard
生產線別：洗料E 線 (rửa liệu máy E) |  |  |  |  | Kết quả kiểm tra 檢查結果 |  | Kết quả kiểm tra 檢查結果
| Hạng mục kiểm tra nồng dộ 化驗檢查項目 |  | Đơn vị 單位 | Tiêu chuẩn 控制範圍 |  |  | 8:00 | [5 empty] | 12:30 | [5 empty] | 16:00 | [5 empty] | 20:00 | [5 empty] | 01:00 | [5 empty] | 04:00
MÃ |  |  |  |  | t/chuan |  | 濃度 g/L | 補充 BS | 補充 BS |  |  |  | 濃度 g/L | 補充 BS | 補充 BS |  |  |  | 濃度 g/L | 補充 BS | 補充 BS |  |  |  | 濃度 g/L | 補充 BS | 補充 BS |  |  |  | 濃度 g/L | 補充 BS | 補充 BS |  |  |  | 濃度 g/L | 補充 BS | 補充 BS |  |  | MẢ MÁY | PP HÓA NGHIỆM
RLE-HCL1 | Rua acid (1) 鹽酸洗槽 |  | % | 10~15% (12.5%) | 12.5 | 0 | 0 | 292.1875 | + | 0 | L | 0 | 0 | 292.1875 | + | 0 | L | 0 | 0 | 292.1875 | + | 0 | L | 0 | 0 | 292.1875 | + | 0 | L | 0 | 0 | 292.1875 | + | 0 | L | 0 | 0 | 292.1875 | + | 0 | L | CR-000E | D:\2. Data hoa nghiem\1. PP HÓA NGHIỆM CÁC BỒN-XLBM\HCL-RL.pdf
RLE-HCL2 | Rua acid (2) 鹽酸洗槽 |  | % | 10~15% (12.5%) | 12.5 | 0 | 0 | 292.1875 | + | 292.1875 | L | 0 | 0 | 292.1875 | + | 292.1875 | L | 0 | 0 | 292.1875 | + | 292.1875 | L | 0 | 0 | 292.1875 | + | 292.1875 | L | 0 | 0 | 292.1875 | + | 292.1875 | L | 0 | 0 | 292.1875 | + | 292.1875 | L | CR-000E
RLE-PP1TA | Muối axit Phosphoric (TA) 磷酸鹽 | 3 | Point | Tổng chua TA 全酸 40~60 (50) | 50 | 0 | 0 | 69.4 | + | 0 | kg | 0 | 0 | 69.4 | + | 0 | kg | 0 | 0 | 69.4 | + | 0 | kg | 0 | 0 | 69.4 | + | 0 | kg | 0 | 0 | 69.4 | + | 0 | kg | 0 | 0 | 69.4 | + | 0 | kg | CR-000E | D:\2. Data hoa nghiem\1. PP HÓA NGHIỆM CÁC BỒN-XLBM\TA-photphat-RL.pdf
RLE-PP1AX | Muối axit Phosphoric (tỷ lệ axit) 磷酸鹽 |  | Point | tỷ lệ axit 酸比 5.2~7.8 (6.5) | 6.5 | 0 | 0 | 4.511 |  | 0 | kg | 0 | 0 | 4.511 |  | 0 | kg | 0 | 0 | 4.511 |  | 0 | kg | 0 | 0 | 4.511 |  | 0 | kg | 0 | 0 | 4.511 |  | 0 | kg | 0 | 0 | 4.511 |  | 0 | kg | CR-000E | D:\2. Data hoa nghiem\1. PP HÓA NGHIỆM CÁC BỒN-XLBM\tỷ lệ acid-RL.pdf
RLE-PP1PL | Muối axit Phosphoric (Fe phân ly) 磷酸鹽 |  | Point | Fe phân ly <0.4 鐵離子<0.4 | 0.4 | 0 | 0 | 2 |  |  |  | 0 | 0 | 2 |  |  |  | 0 | 0 | 2 |  |  |  | 0 | 0 | 2 |  |  |  | 0 | 0 | 2 |  |  |  | 0 | 0 | 2 |  |  |  | CR-000E | D:\2. Data hoa nghiem\1. PP HÓA NGHIỆM CÁC BỒN-XLBM\Fe phân ly-RL.pdf
RLE-PP2TA | Muối axit Phosphoric (TA) 磷酸鹽 | 4 | Point | Tổng chua TA 全酸 40~60 (50) | 50 | 0 | 0 | 69.4 | + | 0 | kg | 0 | 0 | 69.4 | + | 0 | kg | 0 | 0 | 69.4 | + | 0 | kg | 0 | 0 | 69.4 | + | 0 | kg | 0 | 0 | 69.4 | + | 0 | kg | 0 | 0 | 69.4 | + | 0 | kg | CR-000E | D:\2. Data hoa nghiem\1. PP HÓA NGHIỆM CÁC BỒN-XLBM\TA-photphat-RL.pdf
RLE-PP2AX | Muối axit Phosphoric (tỷ lệ axit) 磷酸鹽 |  | Point | tỷ lệ axit 酸比 5.2~7.8 (6.5) | 6.5 | 0 | 0 | 4.511 |  | 0 | kg | 0 | 0 | 4.511 |  | 0 | kg | 0 | 0 | 4.511 |  | 0 | kg | 0 | 0 | 4.511 |  | 0 | kg | 0 | 0 | 4.511 |  | 0 | kg | 0 | 0 | 4.511 |  | 0 | kg | CR-000E | D:\2. Data hoa nghiem\1. PP HÓA NGHIỆM CÁC BỒN-XLBM\tỷ lệ acid-RL.pdf
RLE-PP2PL | Muối axit Phosphoric (Fe phân ly) 磷酸鹽 |  | Point | Fe phân ly <0.4 鐵離子<0.4 | 0.4 | 0 | 0 | 2 |  |  |  | 0 | 0 | 2 |  |  |  | 0 | 0 | 2 |  |  |  | 0 | 0 | 2 |  |  |  | 0 | 0 | 2 |  |  |  | 0 | 0 | 2 |  |  |  | CR-000E | D:\2. Data hoa nghiem\1. PP HÓA NGHIỆM CÁC BỒN-XLBM\Fe phân ly-RL.pdf
RLE-XB | Xà bông bôi trơn 潤滑皂 |  | Point | 0.8~1.2 | 1 | 0 | 0 | 4.368 | + | 0 | kg | 0 | 0 | 4.368 | + | 0 | kg | 0 | 0 | 4.368 | + | 0 | kg | 0 | 0 | 4.368 | + | 0 | kg | 0 | 0 | 4.368 | + | 0 | kg | 0 | 0 | 4.368 | + | 0 | kg | CR-000E
RLE-XBPH | pH |  | pH | 8~10 | 9.5 | 0 | 0 |  |  |  |  | 0 | 0 |  |  |  |  | 0 | 0 |  |  |  |  | 0 | 0 |  |  |  |  | 0 | 0 |  |  |  |  | 0 | 0 |  |  |  |  | CR-000E
Hạng mục kiểm tra nhiệt độ 檢查溫度
MÃ | Hạng mục kiểm tra nhiệt độ 溫度檢查項目 |  | nhiệt độ 溫度 | Tiêu chuẩn 控制範圍 |  |  | Nhiệt kế 温度計 |  |  | Nhiệt tự động 自動温控 |  |  | Nhiệt kế 温度計 |  |  | Nhiệt tự động 自動温控 |  |  | Nhiệt kế 温度計 |  |  | Nhiệt tự động 自動温控 |  |  | Nhiệt kế 温度計 |  |  | Nhiệt tự động 自動温控 |  |  | Nhiệt kế 温度計 |  |  | Nhiệt tự động 自動温控 |  |  | Nhiệt kế 温度計 |  |  | Nhiệt tự động 自動温控
RLE-TEMPP1 | Muối axit Phosphoric (1) 磷酸鹽 |  | 0C | 65~85OC |  |  | 0 |  |  | 0 |  |  | 0 |  |  | 0 |  |  | 0 |  |  | 0 |  |  | 0 |  |  | 0 |  |  | 0 |  |  | 0 |  |  | 0 |  |  | 0 |  | CR-000E
RLE-TEMPP2 | Muối axit Phosphoric (2) 磷酸鹽 |  | 0C | 65~85OC |  |  | 0 |  |  | 0 |  |  | 0 |  |  | 0 |  |  | 0 |  |  | 0 |  |  | 0 |  |  | 0 |  |  | 0 |  |  | 0 |  |  | 0 |  |  | 0 |  | CR-000E
RLE-TEMXB | Xà bông bôi trơn 潤滑皂 |  | 0C | 80~90OC |  |  | 0 |  |  | 0 |  |  | 0 |  |  | 0 |  |  | 0 |  |  | 0 |  |  | 0 |  |  | 0 |  |  | 0 |  |  | 0 |  |  | 0 |  |  | 0 |  | CR-000E
生產線別：洗料G 線 (rửa liệu máy G) |  |  |  |  | Kết quả kiểm tra 檢查結果 |  | Kết quả kiểm tra 檢查結果
| Hạng mục kiểm tra nồng dộ 化驗檢查項目 |  | Đơn vị 單位 | Tiêu chuẩn 控制範圍 |  |  | 8:00 | [5 empty] | 12:30 | [5 empty] | 16:00 | [5 empty] | 20:00 | [5 empty] | 01:00 | [5 empty] | 04:00
MÃ |  |  |  |  | t/chuan |  | 濃度 g/L | 補充 BS | 補充 BS |  |  |  | 濃度 g/L | 補充 BS | 補充 BS |  |  |  | 濃度 g/L | 補充 BS | 補充 BS |  |  |  | 濃度 g/L | 補充 BS | 補充 BS |  |  |  | 濃度 g/L | 補充 BS | 補充 BS |  |  |  | 濃度 g/L | 補充 BS | 補充 BS |  |  |  | PP HÓA NGHIỆM
RLG-KD | Khử dầu 脫脂 |  | Point | 30 – 50 (40) | 40 | 0 | 0 | 93.2 | + | 0 | kg | 0 | 0 | 93.2 | + | 0 | kg | 0 | 0 | 93.2 | + | 0 | kg | 0 | 0 | 93.2 | + | 0 | kg | 0 | 0 | 93.2 | + | 0 | kg | 0 | 0 | 93.2 | + | 0 | kg | CR-000C | D:\2. Data hoa nghiem\1. PP HÓA NGHIỆM CÁC BỒN-XLBM\khử dầu-RL.pdf
RLG-HCL1 | Rua acid 鹽酸洗槽 |  | % | 10~15% (12.5%) | 12.5 | 0 | 0 | 1017.578125 | + | 0 | L | 0 | 0 | 1017.578125 | + | 0 | L | 0 | 0 | 1017.578125 | + | 0 | L | 0 | 0 | 1017.578125 | + | 0 | L | 0 | 0 | 1017.578125 | + | 0 | L | 0 | 0 | 1017.578125 | + | 0 | L | CR-000C | D:\2. Data hoa nghiem\1. PP HÓA NGHIỆM CÁC BỒN-XLBM\HCL-RL.pdf
RLG-PPTA | Muối axit Phosphoric (TA) 磷酸鹽 |  | Point | Tổng chua TA 全酸 40~60 (50) | 50 | 0 | 0 | 246.75 | + | 0 | kg | 0 | 0 | 246.75 | + | 0 | kg | 0 | 0 | 246.75 | + | 0 | kg | 0 | 0 | 246.75 | + | 0 | kg | 0 | 0 | 246.75 | + | 0 | kg | 0 | 0 | 246.75 | + | 0 | kg | CR-000C | D:\2. Data hoa nghiem\1. PP HÓA NGHIỆM CÁC BỒN-XLBM\TA-photphat-RL.pdf
RLG-PPAX | Muối axit Phosphoric (tỷ lệ axit) 磷酸鹽 |  | Point | tỷ lệ axit 酸比 5.2~7.8 (6.5) | 6.5 | 0 | 0 | 32.0775 |  | 0 | kg | 0 | 0 | 32.0775 |  | 0 | kg | 0 | 0 | 32.0775 |  | 0 | kg | 0 | 0 | 32.0775 |  | 0 | kg | 0 | 0 | 32.0775 |  | 0 | kg | 0 | 0 | 32.0775 |  | 0 | kg | CR-000C | D:\2. Data hoa nghiem\1. PP HÓA NGHIỆM CÁC BỒN-XLBM\tỷ lệ acid-RL.pdf
RLG-PPPL | Muối axit Phosphoric (Fe phân ly) 磷酸鹽 |  | Point | Fe phân ly <0.4 鐵離子<0.4 | 0.4 | 0 | 0 |  |  |  |  | 0 | 0 |  |  |  |  | 0 | 0 |  |  |  |  | 0 | 0 |  |  |  |  | 0 | 0 |  |  |  |  | 0 | 0 |  |  |  |  | CR-000C | D:\2. Data hoa nghiem\1. PP HÓA NGHIỆM CÁC BỒN-XLBM\Fe phân ly-RL.pdf
RLG-XB | Xà bông bôi trơn 潤滑皂 |  | Point | 0.8~1.2 | 1 | 0 | 0 | 1.234 | + | 0 | kg | 0 | 0 | 1.234 | + | 0 | kg | 0 | 0 | 1.234 | + | 0 | kg | 0 | 0 | 1.234 | + | 0 | kg | 0 | 0 | 1.234 | + | 0 | kg | 0 | 0 | 1.234 | + | 0 | kg | CR-000C
RLG-XBPH | pH |  | pH | 8~10 | 9.5 | 0 | 0 |  |  |  |  | 0 | 0 |  |  |  |  | 0 | 0 |  |  |  |  | 0 | 0 |  |  |  |  | 0 | 0 |  |  |  |  | 0 | 0 |  |  |  |  | CR-000C
Hạng mục kiểm tra nhiệt độ 檢查溫度
MÃ | Hạng mục kiểm tra nhiệt độ 溫度檢查項目 |  | nhiệt độ 溫度 | Tiêu chuẩn 控制範圍 |  |  | Nhiệt kế 温度計 |  |  | Nhiệt tự động 自動温控 |  |  | Nhiệt kế 温度計 |  |  | Nhiệt tự động 自動温控 |  |  | Nhiệt kế 温度計 |  |  | Nhiệt tự động 自動温控 |  |  | Nhiệt kế 温度計 |  |  | Nhiệt tự động 自動温控 |  |  | Nhiệt kế 温度計 |  |  | Nhiệt tự động 自動温控 |  |  | Nhiệt kế 温度計 |  |  | Nhiệt tự động 自動温控
RLG-TEMKD | Khử dầu 脫脂 |  | 0C | 55~65OC |  |  | 0 |  |  | 0 |  |  | 0 |  |  | 0 |  |  | 0 |  |  | 0 |  |  | 0 |  |  | 0 |  |  | 0 |  |  | 0 |  |  | 0 |  |  | 0 |  | CR-000C
RLG-TEMPP | Muối axit Phosphoric 磷酸鹽 |  | 0C | 65~85OC |  |  | 0 |  |  | 0 |  |  | 0 |  |  | 0 |  |  | 0 |  |  | 0 |  |  | 0 |  |  | 0 |  |  | 0 |  |  | 0 |  |  | 0 |  |  | 0 |  | CR-000C
RLG-XB | xaø boâng boâi trôn 潤滑皂 |  | 0C | 80~90OC |  |  | 0 |  |  | 0 |  |  | 0 |  |  | 0 |  |  | 0 |  |  | 0 |  |  | 0 |  |  | 0 |  |  | 0 |  |  | 0 |  |  | 0 |  |  | 0 |  | CR-000C
生產線別：洗料F線 (rửa liệu máy F) |  |  |  |  | Kết quả kiểm tra 檢查結果 |  | Kết quả kiểm tra 檢查結果
| Hạng mục kiểm tra nồng dộ 化驗檢查項目 |  | Đơn vị 單位 | Tiêu chuẩn 控制範圍 |  |  | 8:00 | [5 empty] | 12:30 | [5 empty] | 16:00 | [5 empty] | 20:00 | [5 empty] | 01:00 | [5 empty] | 04:00
MÃ |  |  |  |  | t/chuan |  | 濃度 g/L | 補充 BS | 補充 BS |  |  |  | 濃度 g/L | 補充 BS | 補充 BS |  |  |  | 濃度 g/L | 補充 BS | 補充 BS |  |  |  | 濃度 g/L | 補充 BS | 補充 BS |  |  |  | 濃度 g/L | 補充 BS | 補充 BS |  |  |  | 濃度 g/L | 補充 BS | 補充 BS |  |  |  | PP HÓA NGHIỆM
RLF-KD | Khử dầu 脫脂 |  | Point | 30 – 50 (40) | 40 | 4.8 | 48 | -18.64 | + | 0 | kg | 4.8 | 48 | -18.64 | + | 0 | kg | 4.5 | 45 | -11.65 | + | 0 | kg | 4.5 | 45 | -11.65 | + | 0 | kg | 4.4 | 44 | -9.32 | + | 0 | kg | 3.8 | 38 | 4.66 | + | 4.66 | kg | CR-000D | D:\2. Data hoa nghiem\1. PP HÓA NGHIỆM CÁC BỒN-XLBM\khử dầu-RL.pdf
RLF-HCL1 | Rua acid 鹽酸洗槽 |  | % | 10~15% (12.5%) | 12.5 | 4 | 14.6 | -170.953125 | + | 0 | L | 3.6 | 13.14 | -52.1 | + | 0 | L | 3.5 | 12.775 | -22.38671875 | + | 0 | L | 3 | 10.95 | 126.1796875 | + | 126.1796875 | L | 2.8 | 10.22 | 185.60625 | + | 185.60625 | L | 3 | 10.95 | 126.1796875 | + | 126.1796875 | L | CR-000D | D:\2. Data hoa nghiem\1. PP HÓA NGHIỆM CÁC BỒN-XLBM\HCL-RL.pdf
RLF-PP1TA | Muối axit Phosphoric (TA) 磷酸鹽 |  | Point | Tổng chua TA 全酸 40~60 (50) | 50 | 5.8 | 58 | -39.48 | + | 0 | kg | 5 | 50 | 0 | + | 0 | kg | 4.7 | 47 | 14.805 | + | 14.805 | kg | 4.8 | 48 | 9.87 | + | 9.87 | kg | 4.4 | 44 | 29.61 | + | 29.61 | kg | 4.6 | 46 | 19.74 | + | 19.74 | kg | CR-000D | D:\2. Data hoa nghiem\1. PP HÓA NGHIỆM CÁC BỒN-XLBM\TA-photphat-RL.pdf
RLF-PP1AX | Muối axit Phosphoric (tỷ lệ axit) 磷酸鹽 |  | Point | tỷ lệ axit 酸比 5.2~7.8 (6.5) | 6.5 | 8.2 | 7.073171 | -2.828598 |  | 0 | kg | 6.5 | 7.692308 | -5.884038 |  | 0 | kg | 5 | 9.4 | -14.3115 |  | 0 | kg | 6.3 | 7.619048 | -5.5225 |  | 0 | kg | 5.8 | 7.586207 | -5.360431 |  | 0 | kg | 5.7 | 8.070175 | -7.748816 |  | 0 | kg | CR-000D | D:\2. Data hoa nghiem\1. PP HÓA NGHIỆM CÁC BỒN-XLBM\tỷ lệ acid-RL.pdf
RLF-PP1PL | Muối axit Phosphoric (Fe phân ly) 磷酸鹽 |  | Point | Fe phân ly <0.4 鐵離子<0.4 | 0.4 | 0.18 | 0.18 |  |  |  |  | 0.26 | 0.26 |  |  |  |  | 0.48 | 0.48 |  |  |  |  | 0.52 | 0.52 |  |  |  |  | 1.02 | 1.02 |  |  |  |  | 0.94 | 0.94 |  |  |  |  | CR-000D | D:\2. Data hoa nghiem\1. PP HÓA NGHIỆM CÁC BỒN-XLBM\Fe phân ly-RL.pdf
RLF-XB | Xà bông bôi trơn 潤滑皂 |  | Point | 0.8~1.2 | 1 | 0.95 | 0.95 | 0.0617 | + | 0.0617 | kg | 0.9 | 0.9 | 0.1234 | + | 0.1234 | kg | 0.9 | 0.9 | 0.1234 | + | 0.1234 | kg | 0.95 | 0.95 | 0.0617 | + | 0.0617 | kg | 0.9 | 0.9 | 0.1234 | + | 0.1234 | kg | 0.95 | 0.95 | 0.0617 | + | 0.0617 | kg | CR-000D
RLF-XBPH | pH |  | pH | 8~10 | 9.5 | 10 | 10 |  |  |  |  | 10 | 10 |  |  |  |  | 10 | 10 |  |  |  |  | 9.5 | 9.5 |  |  |  |  | 9 | 9 |  |  |  |  | 9.5 | 9.5 |  |  |  |  | CR-000D
Hạng mục kiểm tra nhiệt độ 檢查溫度
MÃ | Hạng mục kiểm tra nhiệt độ 溫度檢查項目 |  | nhiệt độ 溫度 | Tiêu chuẩn 控制範圍 |  |  | Nhiệt kế 温度計 |  |  | Nhiệt tự động 自動温控 |  |  | Nhiệt kế 温度計 |  |  | Nhiệt tự động 自動温控 |  |  | Nhiệt kế 温度計 |  |  | Nhiệt tự động 自動温控 |  |  | Nhiệt kế 温度計 |  |  | Nhiệt tự động 自動温控 |  |  | Nhiệt kế 温度計 |  |  | Nhiệt tự động 自動温控 |  |  | Nhiệt kế 温度計 |  |  | Nhiệt tự động 自動温控
RLF-TEMKD | Khử dầu 脫脂 |  | 0C | 55~65OC |  |  | 0 |  |  | 64 |  |  | 0 |  |  | 60 |  |  | 0 |  |  | 63 |  |  | 0 |  |  | 60 |  |  | 0 |  |  | 64 |  |  | 0 |  |  | 64 |  | CR-000D
RLF-TEMPP2 | Muối axit Phosphoric (2) 磷酸鹽 |  | 0C | 65~85OC |  |  | 0 |  |  | 67 |  |  | 0 |  |  | 70 |  |  | 0 |  |  | 70 |  |  | 0 |  |  | 69 |  |  | 0 |  |  | 63 |  |  | 66 |  |  | 63 |  | CR-000D
RLF-TEMXB | xaø boâng boâi trôn 潤滑皂 |  | 0C | 80~90OC |  |  | 0 |  |  | 83 |  |  | 0 |  |  | 82 |  |  | 0 |  |  | 80 |  |  | 0 |  |  | 80 |  |  | 0 |  |  | 83 |  |  | 81 |  |  | 79 |  | CR-000D
生產線別：XI ĐEN - epoxy |  |  |  |  | Kết quả kiểm tra 檢查結果 |  | Kết quả kiểm tra 檢查結果
| Hạng mục kiểm tra nồng dộ 化驗檢查項目 |  | Đơn vị 單位 | Tiêu chuẩn 控制範圍 |  |  | 9:00 | [5 empty] | 13:00
MÃ |  |  |  |  | t/chuan |  | 濃度 g/L | 補充 BS | 補充 BS |  |  |  | 濃度 g/L | 補充 BS | 補充 BS | [6 empty] | PP HÓA NGHIỆM
XD-XB1 | Xà bông 1 預脫脂 |  | g/L | 10~20 (15) | 15 | 0 | 0 | 108.216 | + | 0 | kg | 0 | 0 | 108.216 | + | 0 | kg | 0 | [23 empty] | XD-000A
XD-XB2 | Xà bông 2 主脫脂 |  | g/L | 40~60g/L (50±5g/L) | 50 | 0 | 0 | 360.72 | + | 0 | kg | 0 | 0 | 360.72 | + | 0 | kg | 0 | HALO |  |  | D:\2. Data hoa nghiem\1. PP HÓA NGHIỆM CÁC BỒN-XLBM\HALO-PPPT_CT-21A-XB-XT,XM-1F.pdf | [19 empty] | XD-000A
XD-XB3 | Xà bông 3 (siêu âm) 超音波脫脂 |  | g/L | 40~60g/L (50±5g/L) | 50 | 0 | 0 | 449.55 | + | 0 | kg | 0 | 0 | 449.55 | + | 0 | kg | 0 | HALO | [22 empty] | XD-000A
XD-ACID | Rửa acid 酸洗 |  | Point | 5~15 (10) | 10 | 0 | 0 | 124.632 | + | 124.632 | L | 0 | 0 | 124.632 | + | 124.632 | L | 0 | [23 empty] | XD-000A
XD-PPPL | phosphat acid phân ly 磷化處理 游離酸度 |  | Point | <1.5 | 1.5 | 0 | 0 | -12.0285 | + | 0 | kg | 0 | 0 | -12.0285 | + | 0 | kg | 0 | [23 empty] | XD-000A
XD-PPTC | phosphat tổng độ chua 磷化處理 總酸度 |  | Point | 20~25 (22.5) | 22.5 | 0 | 0 | 218.7 | + | 0 | kg | 0 | 0 | 218.7 | + | 0 | kg | 0 | [23 empty] | XD-000A
XD-PPAC | phosphat Xúc tiến AC 磷化處理 促進劑 |  | Point | 6~9 (7.5) | 7.5 | 0 | 0 | 7.83675 | + | 0 | kg | 0 | 0 | 7.83675 | + | 0 | kg | 0 | [23 empty] | XD-000A
XD-PH | chất điều chỉnh (pH>7) 表調 |  | pH | 7~10 (>7) |  | #REF! | 0 |  |  |  |  | #REF! | 0 | [28 empty] | XD-000A
XD-1 | ED電泳 pH ED Bồn sơn tĩnh điện pH 1 |  | pH | 5.3~6.0 (5.5) |  | 0 | 0 | 7.83675 |  |  |  | 0 | 0 | 7.83675 |  |  |  | 0 | 0 | [22 empty] | XD-000A
XD-2 | ED電泳 pH ED Bồn sơn tĩnh điện pH 2 |  | pH | 5.3~6.0 (5.5) |  |  | 0 | [5 empty] | 0 | [5 empty] | 0 | [22 empty] | XD-000A
XD-3 | ED 固成份 (NV) ED Thành phần rắn 1 |  | % | 12~18% (15%) | 15 |  |  | #VALUE! | + |  | L |  | \ | [28 empty] | XD-000A
XD-4 | ED 色料比 EDTỷ lệ màu 1 |  | % | 8~16% (12%) | 12 |  |  | #VALUE! | + |  | L |  | \ | [28 empty] | XD-000A
XD-5 | ED 固成份 (NV) ED Thành phần rắn 2 |  | % | 12~18% (15%) | 15 |  |  | #VALUE! | + |  | L |  | \ | [28 empty] | XD-000A
XD-6 | ED 色料比 EDTỷ lệ màu 2 |  | % | 8~16% (12%) | 12 |  |  | #VALUE! | + |  | L |  | \ | [28 empty] | XD-000A
XD-7 | UF水洗1 Bồn thu hồi 1 (Thành phần rắn) |  | % | <5% | [7 empty] | 0 | \ | [28 empty] | XD-000A
XD-8 | UF水洗2 Bồn thu hồi 2 (Thành phần rắn) |  | % | <3% | [7 empty] | 0.8333333 | \ | [28 empty] | XD-000A
Hạng mục kiểm tra nhiệt độ 檢查溫度
MÃ | Hạng mục kiểm tra nhiệt độ 溫度檢查項目 |  | nhiệt độ 溫度 | Tiêu chuẩn 控制範圍 |  |  | Nhiệt kế 温度計 |  |  | Nhiệt tự động 自動温控 |  |  | Nhiệt kế 温度計 |  |  | Nhiệt tự động 自動温控
XD-TEMXB1 | Xà bông 1 預脫脂 |  | 0C | 51~59OC (55OC) |  |  | 0 |  |  | 0 |  |  | 0 |  |  | 0 | [25 empty] | XD-000A
XD-TEMXB2 | Xà bông 2 主脫脂 |  | 0C | 51~59OC (55OC) |  |  | 0 |  |  | 0 |  |  | 0 |  |  | 0 | [25 empty] | XD-000A
XD-TEMXB3 | Xà bông siêu âm 超音波脫脂 |  | 0C | 51~59OC (55OC) |  |  | 0 |  |  | 0 |  |  | 0 |  |  | 0 | [25 empty] | XD-000A
XD-TEMPP | phosphat 磷化處理 |  | 0C | 30~40OC (35OC) |  |  | 0 |  |  | 0 |  |  | 0 |  |  | 0 | [25 empty] | XD-000A
XD-TEMED1 | ED電泳 ED Bồn sơn tĩnh điện 1 |  | 0C | 26~32OC (29OC) | 26~32OC (29OC) |  | 0 |  |  | 0 |  |  | 0 |  |  | 0 | [25 empty] | XD-000A
XD-TEMED2 | ED電泳 ED Bồn sơn tĩnh điện 2 |  | 0C | 26~32OC (29OC) |  |  | 0 |  |  | 0 |  |  | 0 |  |  | 0 | [25 empty] | XD-000A
XD-TEMSAY | sấy khô 烘乾 |  | 0C | 170~220℃ (195OC) | [5 empty] | 0 | [5 empty] | 0 | [25 empty] | XD-000A
[7 empty] | Độ dẫn điện bồn ED ED電泳電導率 | [34 empty] | XD-000A
| Độ dẫn điện bồn ED ED電泳電導率 |  | us/cm | 800~1600us/cm |  | us/cm | 0 | [5 empty] | 0 | [28 empty] | XD-000A
| 陽極液電導率 Độ dẫn điện dung dịch dương cực |  | us/cm | 800~2000us/cm |  | us/cm | 0 | [5 empty] | 0 | [28 empty] | XD-000A
生產線別：MÀNG LOA | [6 empty] | Kết quả kiểm tra 檢查結果
| Hạng mục kiểm tra nồng dộ 化驗檢查項目 |  | Đơn vị 單位 | Tiêu chuẩn 控制範圍 |  |  | 8:00 | [5 empty] | 20:00
MÃ |  |  |  |  | t/chuan |  | 濃度 g/L | 補充 BS | 補充 BS |  |  |  | 濃度 g/L | 補充 BS | 補充 BS | [6 empty] | PP HÓA NGHIỆM
DC-XB1 | 熱脫脂 Xà bông 1 |  | g/L | 20~30 (25±3) | 25 | 0 | 0 | 40.8 | + | 0 | kg | 0 | 0 | 40.8 | + | 0 | kg |  |  |  |  | D:\2. Data hoa nghiem\1. PP HÓA NGHIỆM CÁC BỒN-XLBM\XB-ML.pdf | [19 empty] | DC-000A
DC-XB2 | 熱脫脂Xà bôngg 2 |  | g/L | 20~30 (25±3) | 25 | 0 | 0 | 40.8 | + | 0 | kg | 0 | 0 | 40.8 | + | 0 | kg | [24 empty] | DC-000A
DC-HNO3 | HNO3 中和 |  | ml/L | 210~290 (250±40) | 250 | 0 | 0 | 408 | + | 0 | L | 0 | 0 | 408 | + | 0 | L |  |  |  |  | D:\2. Data hoa nghiem\1. PP HÓA NGHIỆM CÁC BỒN-XLBM\HNO3-ML.pdf | [19 empty] | DC-000A
DC1-H2SO4 | 陽極處理槽 dương cực H2SO4 (18) |  | g/L | 120~150 (135±15) | 130 | 0 | 0 | 224.64 | + | 0 | kg | 0 | 0 | 224.64 | + | 0 | kg |  |  |  |  | D:\2. Data hoa nghiem\1. PP HÓA NGHIỆM CÁC BỒN-XLBM\H2SO4-ML.pdf | [19 empty] | DC-000A
DC1-AL | 陽極處理槽 dương cực Al3+ (18) |  | g/L | 1~5 (3±1.5) |  | 0 | 0 | N/A | + |  | kg | 0 | 0 | N/A | + |  | kg |  |  |  |  | D:\2. Data hoa nghiem\1. PP HÓA NGHIỆM CÁC BỒN-XLBM\AL3+ML.pdf | [19 empty] | DC-000A
DC2-H2SO4 | 陽極處理槽 dương cực H2SO4 (19) |  | g/L | 120~150 (135±15) | 130 | 0 | 0 | 224.64 | + | 0 | kg | 0 | 0 | 224.64 | + | 0 | kg | [24 empty] | DC-000A
DC2-AL | 陽極處理槽 dương cực Al3+ (19) |  | g/L | 1~5 (3±1.5) |  | 0 | 0 | N/A | + |  | kg | 0 | 0 | N/A | + |  | kg | [24 empty] | DC-000A
DC3-H2SO4 | 陽極處理槽 dương cực H2SO4 (20) |  | g/L | 120~150 (135±15) | 130 | 0 | 0 | 224.64 | + | 0 | kg | 0 | 0 | 224.64 | + | 0 | kg | [24 empty] | DC-000A
DC3-AL | 陽極處理槽 dương cực Al3+ (20) |  | g/L | 1~5 (3±1.5) |  | 0 | 0 | N/A | + |  | kg | 0 | 0 | N/A | + |  | kg | [24 empty] | DC-000A
DC-DL | 封孔 Đóng lỗ (HK-101A1) |  | g/L | 8~12 (10±1) | 10 | 0 | 0 | 17.28 | + | 0 | kg | 0 | 0 | 17.28 | + | 0 | kg |  |  |  |  | D:\2. Data hoa nghiem\1. PP HÓA NGHIỆM CÁC BỒN-XLBM\đóng lỗ-ML.pdf | [19 empty] | DC-000A
DC-DLPH | pH |  | pH | 6~8 (7±0.5) |  |  | 0 | [5 empty] | 0 | [28 empty] | DC-000A
DC-BLACK05 | 染色Màu - Black-05 |  | pH | 5.5~6.0 |  |  | 0 | [5 empty] | 0 | [28 empty] | DC-000A
DC-GAY07 | 染色Màu- Gey-07 |  | pH | 5.5~6.0 |  |  | 0 | [5 empty] | 0 | [28 empty] | DC-000A
DC-BLACK08 | 染色Màu- Black-08 |  | pH | 5.5~6.0 |  |  | 0 | [5 empty] | 0 | [28 empty] | DC-000A
Hạng mục kiểm tra nhiệt độ 檢查溫度
MÃ | Hạng mục kiểm tra nhiệt độ 溫度檢查項目 |  | nhiệt độ 溫度 | Tiêu chuẩn 控制範圍 |  |  | Nhiệt kế 温度計 |  |  | Nhiệt tự động 自動温控 |  |  | Nhiệt kế 温度計 |  |  | Nhiệt tự động 自動温控 | [25 empty] | DC-000A
DC-TEMXB1 | 熱脫脂 Xà bông 1 |  | 0C | 45~65ºC (55±8oC) |  |  | 0 |  |  | 0 |  |  | 0 |  |  | 0 | [25 empty] | DC-000A
DC-TEMXB2 | 熱脫脂Xà bôngg 2 |  | 0C | 45~65ºC (55±8oC) |  |  | 0 |  |  | 0 |  |  | 0 |  |  | 0 | [25 empty] | DC-000A
DC1-TEM | 陽極處理槽 dương cực Al3+ (18) |  | 0C | 18~25ºC (22±2oC) |  |  | 0 |  |  | 0 |  |  | 0 |  |  | 0 | [25 empty] | DC-000A
DC2-TEM | 陽極處理槽 dương cực Al3+ (19) |  | 0C | 18~25ºC (22±2oC) |  |  | 0 |  |  | 0 |  |  | 0 |  |  | 0 | [25 empty] | DC-000A
DC3-TEM | 陽極處理槽 dương cực Al3+ (20) |  | 0C | 18~25ºC (22±2oC) |  |  | 0 |  |  | 0 |  |  | 0 |  |  | 0 | [25 empty] | DC-000A
DC-TEMDL | 封孔 Đóng lỗ (HK-101A1) |  | 0C | 45~60ºC (50±2oC) |  |  | 0 |  |  | 0 |  |  | 0 |  |  | 0 | [25 empty] | DC-000A
DC-TEMBLACK05 | 染色Màu - Black-05 |  | 0C | 55~65ºC (55±3oC) |  |  | 0 |  |  | 0 |  |  | 0 |  |  | 0 | [25 empty] | DC-000A
DC-TEMGAY07 | 染色Màu- Gey-07 |  | 0C | 42~47ºC (44±2oC) |  |  | 0 |  |  | 0 |  |  | 0 |  |  | 0 | [25 empty] | DC-000A
DC-TEMBLACK08 | 染色Màu- Black-08 |  | 0C | 55~65ºC (55±3oC) |  |  | 0 |  |  | 0 |  |  | 0 |  |  | 0 | [25 empty] | DC-000A
DC-TEMBSAY | 烘乾 Sấy khô |  | 0C | 100~110ºC (100±5oC) |  |  | \ |  |  | 0 |  |  | \ |  |  | 0 | [25 empty] | DC-000A
TRO VE MENU
TRO VE MENU
TRO VE MENU
TRO VE MENU
TRO VE MENU
TRO VE MENU
TRO VE MENU

## RL-LINE
ẢNG KIỂM TRA DUNG DỊCH MUỐI AXIT PHOSPHORIC XỬ LÝ LỚP VỎ BÊN NGOÀI 磷酸鹽皮膜處理液管理表
08:00 |  |  |  | 15/5/2023 | [9 empty] | 'Keát quaû kieåm tra 檢查結果
NO | Haïng muïc kieåm tra noàng ñoä 化驗檢查項目 |  |  | Ñôn vò 單位 | Tieâu chuaån 控制範圍 |  |  | RL-E | [5 empty] | RL-G |  |  |  |  | RL-F
[6 empty] | t/chuan |  | 濃度 g/L | 補充 BS | 補充 BS |  |  |  | 濃度 g/L | 補充 BS | 補充 BS |  |  | 濃度 g/L | 補充 BS | 補充 BS
1 | Khử dầu 脫脂 |  |  | Point | 30 – 50 | 40 | 0 | [5 empty] | 0 | [5 empty] | 48 |  | + | 0 | Kg
2 | Rua acid (1) |  |  | % | 10~15% (12.5%) | 22 | 0 | 0 |  | + | 0 | L | 0 | [5 empty] | 14.6 |  | + | 0 | kg
3 | Rua acid (2) |  |  | % | 10~15% (12.5%) |  |  | 0 |  | + | 292.1875 | L | [6 empty] | 14.6 |  | + | 0 | L
4 | Muối axit Phosphoric 磷酸鹽 | E | 3 | Point | Tổng chua TA 40~60 | 50 | 0 | 0 |  | + | 0 | kg | 0 | [5 empty] | 58 |  | + | 0 | kg
5 |  |  |  |  | tỷ lệ axit 5.2~7.8 | 6 | 0 | 0 |  | + | 0 | kg | 0 | [5 empty] | 7.073171 |  | + | 0 | kg
6 |  |  |  |  | Fe phaân ly <0.4 | 0.4 | 0 | 0 |  | + | 0 | kg | 0 | [5 empty] | 0.18 |  | + | 0 | 0
7 | Muối axit Phosphoric 磷酸鹽 | E | 4 | Point | Tổng chua TA 40~60 | 50 | #REF! | 0 |  | + | 0 | kg | #REF!
8 |  |  |  |  | tỷ lệ axit 5.2~7.8 | 6 | #REF! | 0 |  | + | 0 | kg | #REF!
9 |  |  |  |  | Fe phaân ly <0.4 | 0.4 | #REF! | 0 |  | + | 0 | kg | #REF!
10 | xaø boâng boâi trôn 潤滑皂 |  |  | Point | 0.8~1.2 | 2 | 0 | 0 |  | + | 0 | kg | 0 | [5 empty] | 0.95 |  | + | 0.0617 | kg
11 |  |  |  | pH | 8.5~10 | 9 | 0 | 0 |  | + | 0 |  | 0 | [5 empty] | 10 |  | + | 0
Haïng muïc kieåm tra nhieät ñoä 檢查溫度
No | H/ muïc kieåm tra nhieät ñoä 溫度檢查項目 |  |  | nhieät ñoä 溫度 | Tieâu chuaån 標準範圍 | RL-E |  | Nhiệt kế 温度計 |  |  | Nhiệt tự động 自動温控 |  |  | Nhiệt kế 温度計 |  |  | Nhiệt tự động 自動温控 |  | Nhiệt kế 温度計 |  |  | Nhiệt tự động 自動温控
1 | Khử dầu 脫脂 |  |  | 0C | 55~65OC | [8 empty] | 0 |  |  | 0 |  | 0 |  |  | 64
2 | Muối axit Phosphoric (1) or (3) 磷酸鹽 |  |  | 0C | 65~85OC | 7:00 |  | 0 |  |  | 0 |  |  | 0 |  |  | 0 |  | 0 |  |  | 67
3 | Muối axit Phosphoric (2) or (4) 磷酸鹽 |  |  | 0C | 65~85OC | 濃度 g/L |  | 0 |  |  | 0
6 | xaø boâng boâi trôn 潤滑皂 |  |  | 0C | 80~90OC | 0 |  | 0 |  |  | 0 |  |  | 0 |  |  | 0 |  | 0 |  |  | 83
12:30 |  |  |  | 15/5/2023 |  | Keát quaû kieåm tra 檢查結果 | [7 empty] | 'Keát quaû kieåm tra 檢查結果
NO | Haïng muïc kieåm tra noàng ñoä 化驗檢查項目 |  |  | Ñôn vò 單位 | Tieâu chuaån 控制範圍 |  |  | RL-E | [5 empty] | RL-G |  |  |  |  | RL-F
[6 empty] | t/chuan |  | 濃度 g/L | 補充 BS | 補充 BS |  |  |  | 濃度 g/L | 補充 BS | 補充 BS |  |  | 濃度 g/L | 補充 BS | 補充 BS
1 | Khử dầu 脫脂 |  |  | Point | 30 – 50 | 40 | #REF! | [5 empty] | #REF! | [5 empty] | 48 |  | + | 0 | kg
2 | Rua acid (1) |  |  | % | 10~15% (12.5%) | 22 | #REF! | 0 |  | + | 0 | L | #REF! | [5 empty] | 13.14 |  | + | 0 | L
3 | Rua acid (2) |  |  | % | 10~15% (12.5%) |  |  | 0 |  | + | 292.1875 | L | [6 empty] | 13.14 |  | + | 0 | L
4 | Muối axit Phosphoric 磷酸鹽 | E | 3 | Point | Tổng chua TA 40~60 | 50 | 5.8 | 0 |  | + | 0 | kg | 5 | [5 empty] | 50 |  | + | 0 | kg
5 |  |  |  |  | tỷ lệ axit 5.2~7.8 | 6 | 8.2 | 0 |  | + | 0 | kg | 6.5 | [5 empty] | 7.692308 |  |  | 0 | kg
6 |  |  |  |  | Fe phaân ly <0.4 | 0.4 | 0.18 | 0 |  | + | 0 | kg | 0.26 | [5 empty] | 0.26 |  |  | 0 | kg
7 | Muối axit Phosphoric 磷酸鹽 | E | 4 | Point | Tổng chua TA 40~60 | 50 | 0 | 0 |  | + | 0 | kg | 0
8 |  |  |  |  | tỷ lệ axit 5.2~7.8 | 6 | 0 | 0 |  | + | 0 | kg | 0
9 |  |  |  |  | Fe phaân ly <0.4 | 0.4 | 0 | 0 |  | + | 0 | kg | 0
10 | xaø boâng boâi trôn 潤滑皂 |  |  | Point | 0.8~1.2 | 2 | 0.95 | 0 |  | + | 0 | kg | 0.9 | [5 empty] | 0.9 |  | + | 0.1234 | kg
11 |  |  |  | pH | 8.5~10 | 9 | 10 | 0 |  |  |  |  | 10 | [5 empty] | 10
Haïng muïc kieåm tra nhieät ñoä 檢查溫度
No | H/ muïc kieåm tra nhieät ñoä 溫度檢查項目 |  |  | nhieät ñoä 溫度 | Tieâu chuaån 標準範圍 | RL-E |  | Nhiệt kế 温度計 |  |  | Nhiệt tự động 自動温控 | [7 empty] | Nhiệt kế 温度計 |  |  | Nhiệt tự động 自動温控
1 | Khử dầu 脫脂 |  |  | 0C | 55~65OC | [13 empty] | 0 |  |  | 60
2 | Muối axit Phosphoric (1) or (3) 磷酸鹽 |  |  | 0C | 65~85OC | #REF! |  | 0 |  |  | 0 | [7 empty] | 0 |  |  | 70
3 | Muối axit Phosphoric (2) or (4) 磷酸鹽 |  |  | 0C | 65~85OC | 7:00 |  | 0 |  |  | 0
6 | xaø boâng boâi trôn 潤滑皂 |  |  | 0C | 80~90OC | 0 |  | 0 |  |  | 0 | [7 empty] | 0 |  |  | 82
16:00 |  |  |  | 15/5/2023 | [9 empty] | 'Keát quaû kieåm tra 檢查結果
NO | Haïng muïc kieåm tra noàng ñoä 化驗檢查項目 |  |  | Ñôn vò 單位 | Tieâu chuaån 控制範圍 |  |  | RL-E | [5 empty] | RL-G |  |  |  |  | RL-F
[6 empty] | t/chuan |  | 濃度 g/L | 補充 BS | 補充 BS |  |  |  | 濃度 g/L | 補充 BS | 補充 BS |  |  | 濃度 g/L | 補充 BS | 補充 BS
1 | Khử dầu 脫脂 |  |  | Point | 30 – 50 | 40 | 0 | [5 empty] | 0 | [5 empty] | 45 |  | + | 0 | kg
2 | Rua acid (1) |  |  | % | 10~15% (12.5%) | 22 | 0 | 0 |  | + | 0 | L | 0 | [5 empty] | 12.775 |  | + | 0 | L
3 | Rua acid (2) |  |  | % | 10~15% (12.5%) |  |  | 0 |  | + | 292.1875 | L | [6 empty] | 12.775 |  | + | 0 | L
4 | Muối axit Phosphoric 磷酸鹽 | E | 3 | Point | Tổng chua TA 40~60 | 50 | 0 | 0 |  | + | 0 | kg | 0 | [5 empty] | 47 |  | + | 14.805 | kg
5 |  |  |  |  | tỷ lệ axit 5.2~7.8 | 6 | 0 | 0 |  | + | 0 | kg | 0 | [5 empty] | 9.4 |  |  | 0 | kg
6 |  |  |  |  | Fe phaân ly <0.4 | 0.4 | 0 | 0 |  | + | 0 | kg | 0 | [5 empty] | 0.48 |  |  | 0 | kg
7 | Muối axit Phosphoric 磷酸鹽 | E | 4 | Point | Tổng chua TA 40~60 | 50 | 0 | 0 |  | + | 0 | kg | 0
8 |  |  |  |  | tỷ lệ axit 5.2~7.8 | 6 | 0 | 0 |  | + | 0 | kg | 0
9 |  |  |  |  | Fe phaân ly <0.4 | 0.4 | 0 | 0 |  | + | 0 | kg | 0
10 | xaø boâng boâi trôn 潤滑皂 |  |  | Point | 0.8~1.2 | 2 | 0 | 0 |  | + | 0 | kg | 0 | [5 empty] | 0.9 |  | + | 0.1234 | kg
11 |  |  |  | pH | 8.5~10 | 9 | 0 | 0 |  |  |  |  | 0 | [5 empty] | 10
Haïng muïc kieåm tra nhieät ñoä 檢查溫度
No | H/ muïc kieåm tra nhieät ñoä 溫度檢查項目 |  |  | nhieät ñoä 溫度 | Tieâu chuaån 標準範圍 | RL-E |  | Nhiệt kế 温度計 |  |  | Nhiệt tự động 自動温控 |  |  | Nhiệt kế 温度計 |  |  | Nhiệt tự động 自動温控 |  | Nhiệt kế 温度計 |  |  | Nhiệt tự động 自動温控
1 | Khử dầu 脫脂 |  |  | 0C | 55~65OC | [8 empty] | 0 |  |  | 0 |  | 0 |  |  | 63
2 | Muối axit Phosphoric (1) or (3) 磷酸鹽 |  |  | 0C | 65~85OC | #REF! |  | 0 |  |  | 0 |  |  | 0 |  |  | 0 |  | 0 |  |  | 70
3 | Muối axit Phosphoric (2) or (4) 磷酸鹽 |  |  | 0C | 65~85OC | #REF! |  | 0 |  |  | 0
6 | xaø boâng boâi trôn 潤滑皂 |  |  | 0C | 80~90OC | #REF! |  | 0 |  |  | 0 |  |  | 0 |  |  | 0 |  | 0 |  |  | 80
20:00 |  |  |  | 15/5/2023 | [9 empty] | 'Keát quaû kieåm tra 檢查結果
NO | Haïng muïc kieåm tra noàng ñoä 化驗檢查項目 |  |  | Ñôn vò 單位 | Tieâu chuaån 控制範圍 |  |  | RL-E | [5 empty] | RL-G |  |  |  |  | RL-F
[6 empty] | t/chuan |  | 濃度 g/L | 補充 BS | 補充 BS |  |  |  | 濃度 g/L | 補充 BS | 補充 BS |  |  | 濃度 g/L | 補充 BS | 補充 BS
1 | Khử dầu 脫脂 |  |  | Point | 30 – 50 | 40 | 0 | [5 empty] | 0 | 0 |  | + | 0 | kg | 45 |  | + | 0 | kg
2 | Rua acid (1) |  |  | % | 10~15% (12.5%) | 22 | 0 | 0 |  | + | 0 | L | 0 | 0 |  | + | 0 | L | 10.95 |  | + | 126.1796875 | L
3 | Rua acid (2) |  |  | % | 10~15% (12.5%) |  |  | 0 |  | + | 292.1875 | L | [6 empty] | 10.95 |  | + | 126.1796875 | L
4 | Muối axit Phosphoric 磷酸鹽 | E | 3 | Point | Tổng chua TA 40~60 | 50 | 0 | 0 |  | + | 0 | kg | 0 | 0 |  | + | 0 | kg | 48 |  | + | 9.87 | kg
5 |  |  |  |  | tỷ lệ axit 5.2~7.8 | 6 | 0 | 0 |  | + | 0 | kg | 0 | 0 |  |  | 0 | kg | 7.619048 |  |  | 0 | kg
6 |  |  |  |  | Fe phaân ly <0.4 | 0.4 | 0 | 0 |  | + | 0 | kg | 0 | 0 |  |  | 0 | kg | 0.52 |  |  | 0 | kg
7 | Muối axit Phosphoric 磷酸鹽 | E | 4 | Point | Tổng chua TA 40~60 | 50 | 0 | 0 |  | + | 0 | kg | 0
8 |  |  |  |  | tỷ lệ axit 5.2~7.8 | 6 | 0 | 0 |  | + | 0 | kg | 0
9 |  |  |  |  | Fe phaân ly <0.4 | 0.4 | 0 | 0 |  | + | 0 | kg | 0
10 | xaø boâng boâi trôn 潤滑皂 |  |  | Point | 0.8~1.2 | 2 | 0 | 0 |  | + | 0 | kg | 0 | 0 |  | + | 0 | kg | 0.95 |  | + | 0.0617 | kg
11 |  |  |  | pH | 8.5~10 | 9 | 0 | 0 |  |  |  |  | 0 | 0 |  |  |  |  | 9.5
Haïng muïc kieåm tra nhieät ñoä 檢查溫度
No | H/ muïc kieåm tra nhieät ñoä 溫度檢查項目 |  |  | nhieät ñoä 溫度 | Tieâu chuaån 標準範圍 | RL-E |  | Nhiệt kế 温度計 |  |  | Nhiệt tự động 自動温控 |  |  | Nhiệt kế 温度計 |  |  | Nhiệt tự động 自動温控 |  | Nhiệt kế 温度計 |  |  | Nhiệt tự động 自動温控
1 | Khử dầu 脫脂 |  |  | 0C | 55~65OC | [8 empty] | 0 |  |  | 0 |  | 0 |  |  | 60
2 | Muối axit Phosphoric (1) or (3) 磷酸鹽 |  |  | 0C | 65~85OC | #REF! |  | 0 |  |  | 0 |  |  | 0 |  |  | 0 |  | 0 |  |  | 69
3 | Muối axit Phosphoric (2) or (4) 磷酸鹽 |  |  | 0C | 65~85OC | #REF! |  | 0 |  |  | 0
6 | xaø boâng boâi trôn 潤滑皂 |  |  | 0C | 80~90OC | #REF! |  | 0 |  |  | 0 |  |  | 0 |  |  | 0 |  | 0 |  |  | 80
01:00 |  |  |  | 15/5/2023 | [9 empty] | 'Keát quaû kieåm tra 檢查結果
NO | Haïng muïc kieåm tra noàng ñoä 化驗檢查項目 |  |  | Ñôn vò 單位 | Tieâu chuaån 控制範圍 |  |  | RL-E | [5 empty] | RL-G |  |  |  |  | RL-F
[6 empty] | t/chuan |  | 濃度 g/L | 補充 BS | 補充 BS |  |  |  | 濃度 g/L | 補充 BS | 補充 BS |  |  | 濃度 g/L | 補充 BS | 補充 BS
1 | Khử dầu 脫脂 |  |  | Point | 30 – 50 | 40 | 0 | [5 empty] | 0 | 0 |  | + | 0 | kg | 44 |  | + | 0 | kg
2 | Rua acid (1) |  |  | % | 10~15% (12.5%) | 22 | 0 | 0 |  | + | 0 | L | 0 | 0 |  | + | 0 | L | 10.22 |  | + | 185.60625 | L
3 | Rua acid (2) |  |  | % | 10~15% (12.5%) |  |  | 0 |  | + | 292.1875 | L | [6 empty] | 10.22 |  | + | 185.60625 | L
4 | Muối axit Phosphoric 磷酸鹽 | E | 3 | Point | Tổng chua TA 40~60 | 50 | 0 | 0 |  | + | 0 | kg | 0 | 0 |  | + | 0 | kg | 44 |  | + | 29.61 | kg
5 |  |  |  |  | tỷ lệ axit 5.2~7.8 | 6 | 0 | 0 |  | + | 0 | kg | 0 | 0 |  |  | 0 | kg | 7.586207 |  |  | 0 | kg
6 |  |  |  |  | Fe phaân ly <0.4 | 0.4 | 0 | 0 |  | + | 0 | kg | 0 | 0 |  |  | 0 | kg | 1.02 |  |  | 0 | kg
7 | Muối axit Phosphoric 磷酸鹽 | E | 4 | Point | Tổng chua TA 40~60 | 50 | 0 | 0 |  | + | 0 | kg | 0
8 |  |  |  |  | tỷ lệ axit 5.2~7.8 | 6 | 0 | 0 |  | + | 0 | kg | 0
9 |  |  |  |  | Fe phaân ly <0.4 | 0.4 | 0 | 0 |  | + | 0 | kg | 0
10 | xaø boâng boâi trôn 潤滑皂 |  |  | Point | 0.8~1.2 | 2 | 0 | 0 |  | + | 0 | kg | 0 | 0 |  | + | 0 | kg | 0.9 |  | + | 0.1234 | kg
11 |  |  |  | pH | 8.5~10 | 9 | 0 | 0 |  |  |  |  | 0 | 0 |  |  | 0 |  | 9
Haïng muïc kieåm tra nhieät ñoä 檢查溫度
No | H/ muïc kieåm tra nhieät ñoä 溫度檢查項目 |  |  | nhieät ñoä 溫度 | Tieâu chuaån 標準範圍 | RL-E |  | Nhiệt kế 温度計 |  |  | Nhiệt tự động 自動温控 |  |  | Nhiệt kế 温度計 |  |  | Nhiệt tự động 自動温控 |  | Nhiệt kế 温度計 |  |  | Nhiệt tự động 自動温控
1 | Khử dầu 脫脂 |  |  | 0C | 55~65OC | [8 empty] | 0 |  |  | 0 |  | 0 |  |  | 64
2 | Muối axit Phosphoric (1) or (3) 磷酸鹽 |  |  | 0C | 65~85OC | #REF! |  | 0 |  |  | 0 |  |  | 0 |  |  | 0 |  | 0 |  |  | 63
3 | Muối axit Phosphoric (2) or (4) 磷酸鹽 |  |  | 0C | 65~85OC | #REF! |  | 0 |  |  | 0
6 | xaø boâng boâi trôn 潤滑皂 |  |  | 0C | 80~90OC | #REF! |  | 0 |  |  | 0 |  |  | 0 |  |  | 0 |  | 0 |  |  | 83
04:00 |  |  |  | 15/5/2023 | [9 empty] | 'Keát quaû kieåm tra 檢查結果
NO | Haïng muïc kieåm tra noàng ñoä 化驗檢查項目 |  |  | Ñôn vò 單位 | Tieâu chuaån 控制範圍 |  |  | RL-E | [5 empty] | RL-G |  |  |  |  | RL-F
[6 empty] | t/chuan |  | 濃度 g/L | 補充 BS | 補充 BS |  |  |  | 濃度 g/L | 補充 BS | 補充 BS |  |  | 濃度 g/L | 補充 BS | 補充 BS
1 | Khử dầu 脫脂 |  |  | Point | 30 – 50 | 40 | 0 | [5 empty] | 0 | 0 |  | + | 0 | kg | 38 |  | + | 4.66 | kg
2 | Rua acid (1) |  |  | % | 10~15% (12.5%) | 22 | 0 | 0 |  | + | 0 | L | 0 | 0 |  | + | 0 | L | 10.95 |  | + | 126.1796875 | L
3 | Rua acid (2) |  |  | % | 10~15% (12.5%) |  |  | 0 |  | + | 292.1875 | L | [6 empty] | 10.95 |  | + | 126.1796875 | L
4 | Muối axit Phosphoric 磷酸鹽 | E | 3 | Point | Tổng chua TA 40~60 | 50 | 0 | 0 |  | + | 0 | kg | 0 | 0 |  | + | 0 | kg | 46 |  | + | 19.74 | kg
5 |  |  |  |  | tỷ lệ axit 5.2~7.8 | 6 | 0 | 0 |  | + | 0 | kg | 0 | 0 |  |  | 0 | kg | 8.070175 |  |  | 0 | kg
6 |  |  |  |  | Fe phaân ly <0.4 | 0.4 | 0 | 0 |  | + | 0 | kg | 0 | 0 |  |  | 0 | kg | 0.94 |  |  | 0 | kg
7 | Muối axit Phosphoric 磷酸鹽 | E | 4 | Point | Tổng chua TA 40~60 | 50 | 0 | 0 |  | + | 0 | kg | 0
8 |  |  |  |  | tỷ lệ axit 5.2~7.8 | 6 | 0 | 0 |  | + | 0 | kg | 0
9 |  |  |  |  | Fe phaân ly <0.4 | 0.4 | 0 | 0 |  | + | 0 | kg | 0
10 | xaø boâng boâi trôn 潤滑皂 |  |  | Point | 0.8~1.2 | 2 | 0 | 0 |  | + | 0 | kg | 0 | 0 |  | + | 0 | kg | 0.95 |  | + | 0.0617 | kg
11 |  |  |  | pH | 8.5~10 | 9 | 0 | 0 |  |  |  |  | 0 | 0 |  |  |  |  | 9.5
Haïng muïc kieåm tra nhieät ñoä 檢查溫度
No | H/ muïc kieåm tra nhieät ñoä 溫度檢查項目 |  |  | nhieät ñoä 溫度 | Tieâu chuaån 標準範圍 | RL-E |  | Nhiệt kế 温度計 |  |  | Nhiệt tự động 自動温控 |  |  | Nhiệt kế 温度計 |  |  | Nhiệt tự động 自動温控 |  | Nhiệt kế 温度計 |  |  | Nhiệt tự động 自動温控
1 | Khử dầu 脫脂 |  |  | 0C | 55~65OC | [8 empty] | 0 |  |  | 0 |  | 0 |  |  | 64
2 | Muối axit Phosphoric (1) or (3) 磷酸鹽 |  |  | 0C | 65~85OC | #REF! |  | 0 |  |  | 0 |  |  | 0 |  |  | 0 |  | 66 |  |  | 63
3 | Muối axit Phosphoric (2) or (4) 磷酸鹽 |  |  | 0C | 65~85OC | #REF! |  | 0 |  |  | 0
6 | xaø boâng boâi trôn 潤滑皂 |  |  | 0C | 80~90OC | #REF! |  | 0 |  |  | 0 |  |  | 0 |  |  | 0 |  | 81 |  |  | 79
TRO VE MENU
TRO VE MENU
TRO VE MENU
TRO VE MENU
TRO VE MENU
TRO VE MENU

## RL.chart
| RL-E | 15/5/2023
NO | Haïng muïc kieåm tra noàng ñoä 化驗檢查項目 |  | NỒNG ĐỘ
|  |  | 08:00 | 12:30 | 16:00 | 20:00 | 01:00 | 04:00
1 | Noàng ñoä axit HCl | 15~32% (23.5%) | 0 | 0 | 0 | 0 | 0 | 0
| Noàng ñoä axit HCl | 15~32% (23.5%) | 0 | 0 | 0 | 0 | 0 | 0
2 | Muối axit Phosphoric 1 磷酸鹽 1 | Tổng chua TA 40~60 (50) | 0 | 0 | 0 | 0 | 0 | 0
3 |  | tỷ lệ axit 5.2~7.8 (6.5) | 0 | 0 | 0 | 0 | 0 | 0
4 |  | Fe phaân ly <0.4 | 0 | 0 | 0 | 0 | 0 | 0
5 | Muối axit Phosphoric 2 磷酸鹽 2 | Tổng chua TA 40~60 (50) | 0 | 0 | 0 | 0 | 0 | 0
6 |  | tỷ lệ axit 5.2~7.8 (6.5) | 0 | 0 | 0 | 0 | 0 | 0
7 |  | Fe phaân ly <0.4 | 0 | 0 | 0 | 0 | 0 | 0
8 | xaø boâng boâi trôn 潤滑皂 | 1.5~2.5 (2) | 0 | 0 | 0 | 0 | 0 | 0
9 |  | 8.5~10 | 0 | 0 | 0 | 0 | 0 | 0
Haïng muïc kieåm tra nhieät ñoä 檢查溫度 |  |  | NHIỆT ĐỘ
No | H/ muïc kieåm tra nhieät ñoä 溫度檢查項目 |  | 08:00 | 12:30 | 16:00 | 20:00 | 01:00 | 04:00
1 | Muối axit Phosphoric (1) 磷酸鹽 |  | 0 | 0 | 0 | 0 | 0 | 0
2 | Muối axit Phosphoric (2) 磷酸鹽 |  | 0 | 0 | 0 | 0 | 0 | 0
3 | Xà bông bôi trơn 潤滑皂 |  | 0 | 0 | 0 | 0 | 0 | 0
4 | Nước nóng 熱水溫度 |  | 0 | 0 | 0 | 0 | 0 | 0
NO | Haïng muïc kieåm tra noàng ñoä 化驗檢查項目 |  | BỔ SUNG
|  |  | 08:00 | 12:30 | 16:00 | 20:00 | 01:00 | 04:00
1 | Noàng ñoä axit HCl |  | 292.1875 | 292.1875 | 292.1875 | 292.1875 | 292.1875 | 292.1875
| Noàng ñoä axit HCl |  | 292.1875 | 292.1875 | 292.1875 | 292.1875 | 292.1875 | 292.1875
2 | Muối axit Phosphoric 1 磷酸鹽 1 |  | 69.4 | 69.4 | 69.4 | 69.4 | 69.4 | 69.4
3 |  |  | 4.511 | 4.511 | 4.511 | 4.511 | 4.511 | 4.511
4 |  |  | 0 | 0 | 0 | 0 | 0 | N/A
5 | Muối axit Phosphoric 2 磷酸鹽 2 |  | 69.4 | 69.4 | 69.4 | 69.4 | 69.4 | 69.4
6 |  |  | 4.511 | 4.511 | 4.511 | 4.511 | 4.511 | 4.511
7 |  |  | 0 | 0 | 0 | 0 | 0 | N/A
8 | xaø boâng boâi trôn 潤滑皂 |  | 4.368 | 4.368 | 4.368 | 4.368 | 4.368 | 4.368
9 |  |  | 0 | 0 | 0 | 0 | 0 | 0
RL-G
NO | Haïng muïc kieåm tra noàng ñoä 化驗檢查項目 |  | NỒNG ĐỘ
|  |  | 08:00 | 12:30 | 16:00 | 20:00 | 01:00 | 04:00
1 | Khử dầu 脫脂 |  | 0 | 0 | 0 | 0 | 0 | 0
2 | Rua acid |  | 0 | 0 | 0 | 0 | 0 | 0
3 | Muối axit Phosphoric 磷酸鹽 | Tổng chua TA 40~60 (50) | 0 | 0 | 0 | 0 | 0 | 0
4 |  | tỷ lệ axit 5.2~7.8 (6.5) | 0 | 0 | 0 | 0 | 0 | 0
5 |  | Fe phaân ly <0.4 | 0 | 0 | 0 | 0 | 0 | 0
6 | Xà bông 潤滑皂 |  | 0 | 0 | 0 | 0 | 0 | 0
7 |  |  | 0 | 0 | 0 | 0 | 0 | 0
Haïng muïc kieåm tra nhieät ñoä 檢查溫度 |  |  | NHIỆT ĐỘ
No | H/ muïc kieåm tra nhieät ñoä 溫度檢查項目 |  | 08:00 | 12:30 | 16:00 | 20:00 | 01:00 | 04:00
1 | Khử dầu 脫脂 |  | 0 | 0 | 0 | 0 | 0 | 0
2 | Muối axit Phosphoric 磷酸鹽 |  | 0 | 0 | 0 | 0 | 0 | 0
3 | xaø boâng boâi trôn 潤滑皂 |  | 0 | 0 | 0 | 0 | 0 | 0
NO | Haïng muïc kieåm tra noàng ñoä 化驗檢查項目 |  | BỔ SUNG
|  |  | 08:00 | 12:30 | 16:00 | 20:00 | 01:00 | 04:00
1 | Khử dầu 脫脂 |  | 93.2 | 93.2 | 93.2 | 93.2 | 93.2 | 93.2
2 | Rua acid |  | 1017.578125 | 1017.578125 | 1017.578125 | 1017.578125 | 1017.578125 | 1017.578125
3 | Muối axit Phosphoric 磷酸鹽 |  | 246.75 | 246.75 | 246.75 | 246.75 | 246.75 | 246.75
4 |  |  | 32.0775 | 32.0775 | 32.0775 | 32.0775 | 32.0775 | 32.0775
5 |  |  | 0 | 0 | 0 | 0 | 0 | N/A
6 | Xà bông 潤滑皂 |  | 1.234 | 1.234 | 1.234 | 1.234 | 1.234 | 1.234
7 |  |  | 0 | 0 | 0 | 0 | 0 | 0
RL-F
NO | Haïng muïc kieåm tra noàng ñoä 化驗檢查項目 |  | NỒNG ĐỘ
|  |  | 08:00 | 12:30 | 16:00 | 20:00 | 01:00 | 04:00
1 | KHU DAU | 15~32% (23.5%) | 48 | 48 | 45 | 45 | 44 | 43
| Noàng ñoä axit HCl | 15~32% (23.5%) | 14.6 | 13.14 | 12.775 | 10.95 | 10.22 | 11
2 | Muối axit Phosphoric 1 磷酸鹽 1 | Tổng chua TA 40~60 (50) | 58 | 50 | 47 | 48 | 44 | 48
3 |  | tỷ lệ axit 5.2~7.8 (6.5) | 7.073171 | 7.692308 | 7.5 | 7.619048 | 7.586207 | 7
4 |  | Fe phaân ly <0.4 | 0.18 | 0.26 | 0.4 | 0.3 | 0.32 | 0.36
5 | Muối axit Phosphoric 2 磷酸鹽 2 | Tổng chua TA 40~60 (50) | #REF! | #REF! | #REF! | #REF! | #REF! | #REF!
6 |  | tỷ lệ axit 5.2~7.8 (6.5) | #REF! | #REF! | #REF! | #REF! | #REF! | #REF!
7 |  | Fe phaân ly <0.4 | #REF! | #REF! | #REF! | #REF! | #REF! | #REF!
8 | xaø boâng boâi trôn 潤滑皂 | 1.5~2.5 (2) | 0.95 | 0.9 | 0.9 | 0.95 | 0.9 | 0.9
9 |  | 8.5~10 | 10 | 10 | 10 | 9.5 | 9 | 9
Haïng muïc kieåm tra nhieät ñoä 檢查溫度 |  |  | NHIỆT ĐỘ
No | H/ muïc kieåm tra nhieät ñoä 溫度檢查項目 |  | 08:00 | 12:30 | 16:00 | 20:00 | 01:00 | 04:00
1 | KHU DAU |  | 64 | 60 | 63 | 60 | 64 | 63
2 | Muối axit Phosphoric (2) 磷酸鹽 |  | 67 | 70 | 70 | 69 | 66 | 67
3 | Xà bông bôi trơn 潤滑皂 |  | 83 | 82 | 80 | 80 | 83 | 85
4 | Nước nóng 熱水溫度 |  | #REF! | #REF! | 0 | #REF! | #REF!
NO | Haïng muïc kieåm tra noàng ñoä 化驗檢查項目 |  | BỔ SUNG
|  |  | 08:00 | 12:30 | 16:00 | 20:00 | 01:00 | 04:00
1 | KHU DAU |  | 0 | 0 | 0 | 0 | 0 | 0
| Noàng ñoä axit HCl |  | 0 | 0 | 0 | 126.1796875 | 185.60625 | 122.109375
2 | Muối axit Phosphoric 1 磷酸鹽 1 |  | 0 | 0 | 14.805 | 9.87 | 29.61 | 9.87
3 |  |  | 0 | 0 | 0 | 0 | 0 | 0
4 |  |  | 0 | 0 | 0 | 0 | 0 | 0
5 | Muối axit Phosphoric 2 磷酸鹽 2 |  | #REF! | #REF! | #REF! | #REF! | #REF! | #REF!
6 |  |  | #REF! | #REF! | #REF! | #REF! | #REF! | #REF!
7 |  |  | #REF! | #REF! | #REF! | #REF! | #REF! | #REF!
8 | xaø boâng boâi trôn 潤滑皂 |  | 0.0617 | 0.1234 | 0.1234 | 0.0617 | 0.1234 | 0.1234
9 |  |  | 0 | 0 | 0 | 0 | 0 | 0
| RL E số bồn photphat sx |  | 3 | 3 | 3 | 3 | 3 | 3
| RL E số bồn photphat sx |  | 4 | 4 | 4 | 4 | 4 | 4
| RL D số bồn photphat sx |  | 0 | 0 | 0 | 0 | 0 | 0
| RL D số bồn photphat sx |  | 0 | 0 | 0 | 0 | 0 | 0
XI ĐEN
NO | Hạng mục kiểm tra nồng dộ 化驗檢查項目 | NỒNG ĐỘ
|  | 9:00 | 13:00
1 | Xà bông 1 (102A) 預脫脂1 | 0 | 0
2 | Xà bông 2 (102A) 主脫脂2 | 0 | 0
3 | Xà bông 3 (siêu âm) (102A) 超音波脫脂 | 0 | 0
4 | Rửa acid (35) 酸洗 | 0 | 0
5 | phosphat acid phân ly (311) 磷化處理 游離酸度 | 0 | 0
6 | phosphat tổng độ chua (40) 磷化處理 總酸度 | 0 | 0
7 | phosphat Xúc tiến AC (B26) 磷化處理 促進劑 | 0 | 0
8 | chất điều chỉnh (pH>7) (30) 表調 | 0 | 0
9 | ED電泳 pH ED Bồn sơn tĩnh điện pH | 0 | 0
10 | ED 固成份 (NV) ED Thành phần rắn |  | \
11 | ED 色料比 EDTỷ lệ màu |  | \
12 | UF水洗1 Bồn thu hồi 1 (Thành phần rắn) |  | \
13 | UF水洗2 Bồn thu hồi 2 (Thành phần rắn) |  | \
| Hạng mục kiểm tra nhiệt độ 檢查溫度 | NHIỆT ĐỘ
NO | Hạng mục kiểm tra nhiệt độ 溫度檢查項目 | 9:00 | 13:00
1 | Xà bông 1 預脫脂 | 0 | 0
2 | Xà bông 2 主脫脂 | 0 | 0
3 | Xà bông 3 (siêu âm) 超音波脫脂 | 0 | 0
4 | phosphat 磷化處理 | 0 | 0
5 | ED電泳 ED Bồn sơn tĩnh điện | 0 | 0
6 | sấy khô 烘乾 | 0 | 0
1 | Độ dẫn điện bồn ED ED電泳電導率 | 9:00 | 13:00
2 | Độ dẫn điện bồn ED ED電泳電導率 | 0 | 0
| 陽極液電導率 Độ dẫn điện dung dịch dương cực | 0 | 0
BỔ SUNG
|  | 9:00 | 13:00
1 | Xà bông 1 (102A) 預脫脂1 | 108.216 | 108.216
2 | Xà bông 2 (102A) 主脫脂2 | 108.216 | 108.216
3 | Xà bông 3 (siêu âm) (102A) 超音波脫脂 | 134.865 | 134.865
4 | Rửa acid (35) 酸洗 | 124.632 | 124.632
5 | phosphat acid phân ly (311) 磷化處理 游離酸度 | 0 | 0
6 | phosphat tổng độ chua (40) 磷化處理 總酸度 | 213.84 | 213.84
7 | phosphat Xúc tiến AC (B26) 磷化處理 促進劑 | 7.83675 | 7.83675
8 | chất điều chỉnh (pH>7) (30) 表調 | 0 | 0
9 | ED電泳 pH ED Bồn sơn tĩnh điện pH | 0 | 0
10 | ED 固成份 (NV) ED Thành phần rắn |  | 0
11 | ED 色料比 EDTỷ lệ màu |  | 0
12 | UF水洗1 Bồn thu hồi 1 (Thành phần rắn) | 0 | 0
13 | UF水洗2 Bồn thu hồi 2 (Thành phần rắn) | 0 | 0
ML
NO | Hạng mục kiểm tra nồng dộ 化驗檢查項目 | NỒNG ĐỘ
|  | 8:00 | 20:00
1 | 熱脫脂 Xà bông 1 | 0 | 0
2 | 熱脫脂Xà bôngg 2 | 0 | 0
3 | HNO3 中和 | 0 | 0
4 | 陽極處理槽 dương cực H2SO4 (1) | 0 | 0
5 | 陽極處理槽 dương cực Al3+ (1) | 0 | 0
6 | 陽極處理槽 dương cực H2SO4 (2) | 0 | 0
7 | 陽極處理槽 dương cực Al3+ (2) | 0 | 0
8 | 陽極處理槽 dương cực H2SO4 (3) | 0 | 0
9 | 陽極處理槽 dương cực Al3+ (3) | 0 | 0
10 | 封孔 Đóng lỗ 1 (HK-101A1) | 0 | 0
|  | 0 | 0
12 | 染色Màu - Black-05 | 0 | 0
13 | 染色Màu- Gey-07 | 0 | 0
14 | 染色Màu- Black-08 | 0 | 0
| Hạng mục kiểm tra nhiệt độ 檢查溫度 | NHIỆT ĐỘ | NHIỆT ĐỘ
NO | Hạng mục kiểm tra nhiệt độ 溫度檢查項目 | 8:00
1 | 熱脫脂 Xà bông 1 | 0 | 0
2 | 熱脫脂Xà bôngg 2 | 0 | 0
3 | 陽極處理槽 dương cực Al3+ (1) | 0 | 0
4 | 陽極處理槽 dương cực Al3+ (2) | 0 | 0
5 | 陽極處理槽 dương cực Al3+ (3) | 0 | 0
6 | 封孔 Đóng lỗ 1 (HK-101A1) | 0 | 0
8 | 染色Màu - Black-05 | 0 | 0
9 | 染色Màu- Gey-07 | 0 | 0
10 | 染色Màu- Black-08 | 0 | 0
11 | 化學 研磨 Đánh bóng | #REF! | #REF!
12 | 烘乾 Sấy khô | 0 | 0
|  | BỔ SUNG | BỔ SUNG
8:00
1 | 熱脫脂 Xà bông 1 | 40.8 | 40.8
2 | 熱脫脂Xà bôngg 2 | 40.8 | 40.8
3 | HNO3 中和 | 408 | 408
4 | 陽極處理槽 dương cực H2SO4 (1) | 224.64 | 224.64
5 | 陽極處理槽 dương cực Al3+ (1) | N/A | N/A
6 | 陽極處理槽 dương cực H2SO4 (2) | 224.64 | 224.64
7 | 陽極處理槽 dương cực Al3+ (2) | N/A | N/A
8 | 陽極處理槽 dương cực H2SO4 (3) | 224.64 | 224.64
9 | 陽極處理槽 dương cực Al3+ (3) | N/A | N/A
10 | 封孔 Đóng lỗ 1 (HK-101A1) | 17.28 | 17.28
|  | 0 | 0
TRO VE MENU

## RL.chart1
| RL-E | 15/5/2023
NO | Haïng muïc kieåm tra noàng ñoä 化驗檢查項目 |  | NỒNG ĐỘ
|  |  | 08:00 | 12:30 | 16:00 | 20:00 | 01:00 | 04:00
1 | Noàng ñoä axit HCl | 15~32% (23.5%) | 0 | 0 | 0 | 0 | 0 | 0
| Noàng ñoä axit HCl | 15~32% (23.5%) | 0 | 0 | 0 | 0 | 0 | 0
2 | Muối axit Phosphoric 1 磷酸鹽 1 | Tổng chua TA 40~60 (50) | 0 | 0 | 0 | 0 | 0 | 0
3 |  | tỷ lệ axit 5.2~7.8 (6.5) | 0 | 0 | 0 | 0 | 0 | 0
4 |  | Fe phaân ly <0.4 | 0 | 0 | 0 | 0 | 0 | 0
5 | Muối axit Phosphoric 2 磷酸鹽 2 | Tổng chua TA 40~60 (50) | 0 | 0 | 0 | 0 | 0 | 0
6 |  | tỷ lệ axit 5.2~7.8 (6.5) | 0 | 0 | 0 | 0 | 0 | 0
7 |  | Fe phaân ly <0.4 | 0 | 0 | 0 | 0 | 0 | 0
8 | xaø boâng boâi trôn 潤滑皂 | 1.5~2.5 (2) | 0 | 0 | 0 | 0 | 0 | 0
9 |  | 8.5~10 | 0 | 0 | 0 | 0 | 0 | 0
Haïng muïc kieåm tra nhieät ñoä 檢查溫度 |  |  | NHIỆT ĐỘ
No | H/ muïc kieåm tra nhieät ñoä 溫度檢查項目 |  | 08:00 | 12:30 | 16:00 | 20:00 | 01:00 | 04:00
1 | Muối axit Phosphoric (1) 磷酸鹽 |  | 0 | 0 | 0 | 0 | 0 | 0
2 | Muối axit Phosphoric (2) 磷酸鹽 |  | 0 | 0 | 0 | 0 | 0 | 0
3 | Xà bông bôi trơn 潤滑皂 |  | 0 | 0 | 0 | 0 | 0 | 0
4 | Nước nóng 熱水溫度 |  | 0 | 0 | 0 | 0 | 0 | 0
NO | Haïng muïc kieåm tra noàng ñoä 化驗檢查項目 |  | BỔ SUNG
|  |  | 08:00 | 12:30 | 16:00 | 20:00 | 01:00 | 04:00
1 | Noàng ñoä axit HCl |  | 0 | 0 | 0 | 0 | 0 | 0
| Noàng ñoä axit HCl |  | 292.1875 | 292.1875 | 292.1875 | 292.1875 | 292.1875 | 292.1875
2 | Muối axit Phosphoric 1 磷酸鹽 1 |  | 0 | 0 | 0 | 0 | 0 | 0
3 |  |  | 0 | 0 | 0 | 0 | 0 | 0
4 |  |  | 0 | 0 | 0 | 0 | 0 | 0
5 | Muối axit Phosphoric 2 磷酸鹽 2 |  | 0 | 0 | 0 | 0 | 0 | 0
6 |  |  | 0 | 0 | 0 | 0 | 0 | 0
7 |  |  | 0 | 0 | 0 | 0 | 0 | 0
8 | xaø boâng boâi trôn 潤滑皂 |  | 0 | 0 | 0 | 0 | 0 | 0
9 |  |  | 0 | 0 | 0 | 0 | 0 | 0
RL-G
NO | Haïng muïc kieåm tra noàng ñoä 化驗檢查項目 |  | NỒNG ĐỘ
|  |  | 08:00 | 12:30 | 16:00 | 20:00 | 01:00 | 04:00
1 | Khử dầu 脫脂 |  | 0 | 0 | 0 | 0 | 0 | 0
2 | Rua acid |  | 0 | 0 | 0 | 0 | 0 | 0
3 | Muối axit Phosphoric 磷酸鹽 | Tổng chua TA 40~60 (50) | 0 | 0 | 0 | 0 | 0 | 0
4 |  | tỷ lệ axit 5.2~7.8 (6.5) | 0 | 0 | 0 | 0 | 0 | 0
5 |  | Fe phaân ly <0.4 | 0 | 0 | 0 | 0 | 0 | 0
6 | Xà bông 潤滑皂 |  | 0 | 0 | 0 | 0 | 0 | 0
7 |  |  | 0 | 0 | 0 | 0 | 0 | 0
Haïng muïc kieåm tra nhieät ñoä 檢查溫度 |  |  | NHIỆT ĐỘ
No | H/ muïc kieåm tra nhieät ñoä 溫度檢查項目 |  | 08:00 | 12:30 | 16:00 | 20:00 | 01:00 | 04:00
1 | Khử dầu 脫脂 |  | 0 | 0 | 0 | 0 | 0 | 0
2 | Muối axit Phosphoric 磷酸鹽 |  | 0 | 0 | 0 | 0 | 0 | 0
3 | xaø boâng boâi trôn 潤滑皂 |  | 0 | 0 | 0 | 0 | 0 | 0
NO | Haïng muïc kieåm tra noàng ñoä 化驗檢查項目 |  | BỔ SUNG
|  |  | 08:00 | 12:30 | 16:00 | 20:00 | 01:00 | 04:00
1 | Khử dầu 脫脂 |  | 0 | 0 | 0 | 0 | 0 | 0
2 | Rua acid |  | 0 | 0 | 0 | 0 | 0 | 0
3 | Muối axit Phosphoric 磷酸鹽 |  | 0 | 0 | 0 | 0 | 0 | 0
4 |  |  | 0 | 0 | 0 | 0 | 0 | 0
5 |  |  | 0 | 0 | 0 | 0 | 0 | 0
6 | Xà bông 潤滑皂 |  | 0 | 0 | 0 | 0 | 0 | 0
7 |  |  | 0 | 0 | 0 | 0 | 0 | 0
RL-F
NO | Haïng muïc kieåm tra noàng ñoä 化驗檢查項目 |  | NỒNG ĐỘ
|  |  | 08:00 | 12:30 | 16:00 | 20:00 | 01:00 | 04:00
1 | KHU DAU |  | 48 | 48 | 45 | 45 | 44 | 38
| Noàng ñoä axit HCl | 15~32% (23.5%) | 14.6 | 13.14 | 12.775 | 10.95 | 10.22 | 10.95
2 | Muối axit Phosphoric 1 磷酸鹽 1 | Tổng chua TA 40~60 (50) | 58 | 50 | 47 | 48 | 44 | 46
3 |  | tỷ lệ axit 5.2~7.8 (6.5) | 7.073171 | 7.692308 | 9.4 | 7.619048 | 7.586207 | 8.070175
4 |  | Fe phaân ly <0.4 | 0.18 | 0.26 | 0.48 | 0.52 | 1.02 | 0.94
5 | Muối axit Phosphoric 2 磷酸鹽 2 | Tổng chua TA 40~60 (50) | #REF! | #REF! | #REF! | #REF! | #REF! | #REF!
6 |  | tỷ lệ axit 5.2~7.8 (6.5) | #REF! | #REF! | #REF! | #REF! | #REF! | #REF!
7 |  | Fe phaân ly <0.4 | #REF! | #REF! | #REF! | #REF! | #REF! | #REF!
8 | xaø boâng boâi trôn 潤滑皂 | 1.5~2.5 (2) | 0.95 | 0.9 | 0.9 | 0.95 | 0.9 | 0.95
9 |  | 8.5~10 | 10 | 10 | 10 | 9.5 | 9 | 9.5
Haïng muïc kieåm tra nhieät ñoä 檢查溫度 |  |  | NHIỆT ĐỘ
No | H/ muïc kieåm tra nhieät ñoä 溫度檢查項目 |  | 08:00 | 12:30 | 16:00 | 20:00 | 01:00 | 04:00
1 | KHU DAU |  | 64 | 60 | 63 | 60 | 64 | 64
2 | Muối axit Phosphoric (2) 磷酸鹽 |  | 67 | 70 | 70 | 69 | 63 | 63
3 | Xà bông bôi trơn 潤滑皂 |  | 83 | 82 | 80 | 80 | 83 | 79
4 | Nước nóng 熱水溫度 |  | 0 | 0 | 0 | 0 | 0 | 0
NO | Haïng muïc kieåm tra noàng ñoä 化驗檢查項目 |  | BỔ SUNG
|  |  | 08:00 | 12:30 | 16:00 | 20:00 | 01:00 | 04:00
1 | KHU DAU |  | 0 | 0 | 0 | 0 | 0 | 4.66
| Noàng ñoä axit HCl |  | 0 | 0 | 0 | 126.1796875 | 185.60625 | 126.1796875
2 | Muối axit Phosphoric 1 磷酸鹽 1 |  | 0 | 0 | 14.805 | 9.87 | 29.61 | 19.74
3 |  |  | 0 | 0 | 0 | 0 | 0 | 0
4 |  |  | 0 | 0 | 0 | 0 | 0 | 0
5 | Muối axit Phosphoric 2 磷酸鹽 2 |  | #REF! | #REF! | #REF! | #REF! | #REF! | #REF!
6 |  |  | #REF! | #REF! | #REF! | #REF! | #REF! | #REF!
7 |  |  | #REF! | #REF! | #REF! | #REF! | #REF! | #REF!
8 | xaø boâng boâi trôn 潤滑皂 |  | 0.0617 | 0.1234 | 0.1234 | 0.0617 | 0.1234 | 0.0617
9 |  |  | 0 | 0 | 0 | 0 | 0 | 0
| RL E số bồn photphat sx |  | 3 | 3 | 3 | 3 | 3 | 3
| RL E số bồn photphat sx |  | 4 | 4 | 4 | 4 | 4 | 4
| RL D số bồn photphat sx |  | 0 | 0 | 0 | 0 | 0 | 0
| RL D số bồn photphat sx |  | 0 | 0 | 0 | 0 | 0 | 0
| PH TRUNG HÒA MÁY RL-C |  | #REF! | #REF! | #REF! | #REF! | #REF! | #REF!
XI ĐEN
NO | Hạng mục kiểm tra nồng dộ 化驗檢查項目 | NỒNG ĐỘ
|  | 9:00 | 13:00
1 | Xà bông 1 (102A) 預脫脂1 | 0 | 0
2 | Xà bông 2 (102A) 主脫脂2 | 0 | 0
3 | Xà bông 3 (siêu âm) (102A) 超音波脫脂 | 0 | 0
4 | Rửa acid (35) 酸洗 | 0 | 0
5 | phosphat acid phân ly (311) 磷化處理 游離酸度 | 0 | 0
6 | phosphat tổng độ chua (40) 磷化處理 總酸度 | 0 | 0
7 | phosphat Xúc tiến AC (B26) 磷化處理 促進劑 | 0 | 0
8 | chất điều chỉnh (pH>7) (30) 表調 | 0 | 0
9 | ED電泳 pH ED Bồn sơn tĩnh điện pH | 0 | 0
10 | ED 固成份 (NV) ED Thành phần rắn |  | \
11 | ED 色料比 EDTỷ lệ màu |  | \
12 | UF水洗1 Bồn thu hồi 1 (Thành phần rắn) |  | \
13 | UF水洗2 Bồn thu hồi 2 (Thành phần rắn) |  | \
| Hạng mục kiểm tra nhiệt độ 檢查溫度 | NHIỆT ĐỘ
NO | Hạng mục kiểm tra nhiệt độ 溫度檢查項目 | 9:00 | 13:00
1 | Xà bông 1 預脫脂 | 0 | 0
2 | Xà bông 2 主脫脂 | 0 | 0
3 | Xà bông 3 (siêu âm) 超音波脫脂 | 0 | 0
4 | phosphat 磷化處理 | 0 | 0
5 | ED電泳 ED Bồn sơn tĩnh điện | 0 | 0
6 | sấy khô 烘乾 | 0 | 0
1 | Độ dẫn điện bồn ED ED電泳電導率 | 9:00 | 13:00
2 | Độ dẫn điện bồn ED ED電泳電導率 | 0 | 0
| 陽極液電導率 Độ dẫn điện dung dịch dương cực | 0 | 0
BỔ SUNG
|  | 9:00 | 13:00
1 | Xà bông 1 (102A) 預脫脂1 | 0 | 0
2 | Xà bông 2 (102A) 主脫脂2 | 0 | 0
3 | Xà bông 3 (siêu âm) (102A) 超音波脫脂 | 0 | 0
4 | Rửa acid (35) 酸洗 | 124.632 | 124.632
5 | phosphat acid phân ly (311) 磷化處理 游離酸度 | 0 | 0
6 | phosphat tổng độ chua (40) 磷化處理 總酸度 | 0 | 0
7 | phosphat Xúc tiến AC (B26) 磷化處理 促進劑 | 0 | 0
8 | chất điều chỉnh (pH>7) (30) 表調 | 0 | 0
9 | ED電泳 pH ED Bồn sơn tĩnh điện pH | 0 | 0
10 | ED 固成份 (NV) ED Thành phần rắn |  | 0
11 | ED 色料比 EDTỷ lệ màu |  | 0
12 | UF水洗1 Bồn thu hồi 1 (Thành phần rắn)
13 | UF水洗2 Bồn thu hồi 2 (Thành phần rắn)
ML
NO | Hạng mục kiểm tra nồng dộ 化驗檢查項目 | NỒNG ĐỘ | NỒNG ĐỘ
|  | 8:00 | 20:00
1 | 熱脫脂 Xà bông 1 | 0 | 0
2 | 熱脫脂Xà bôngg 2 | 0 | 0
3 | HNO3 中和 | 0 | 0
4 | 陽極處理槽 dương cực H2SO4 (1) | 0 | 0
5 | 陽極處理槽 dương cực Al3+ (1) | 0 | 0
6 | 陽極處理槽 dương cực H2SO4 (2) | 0 | 0
7 | 陽極處理槽 dương cực Al3+ (2) | 0 | 0
8 | 陽極處理槽 dương cực H2SO4 (3) | 0 | 0
9 | 陽極處理槽 dương cực Al3+ (3) | 0 | 0
10 | 封孔 Đóng lỗ 1 (HK-101A1) | 0 | 0
|  | 0 | 0
12 | 染色Màu - Black-05 | 0 | 0
13 | 染色Màu- Gey-07 | 0 | 0
14 | 染色Màu- Black-08 | 0 | 0
| Hạng mục kiểm tra nhiệt độ 檢查溫度 | NHIỆT ĐỘ | NHIỆT ĐỘ
NO | Hạng mục kiểm tra nhiệt độ 溫度檢查項目 | 8:00 | 9:00
1 | 熱脫脂 Xà bông 1 | 0 | 0
2 | 熱脫脂Xà bôngg 2 | 0 | 0
3 | 陽極處理槽 dương cực Al3+ (1) | 0 | 0
4 | 陽極處理槽 dương cực Al3+ (2) | 0 | 0
5 | 陽極處理槽 dương cực Al3+ (3) | 0 | 0
6 | 封孔 Đóng lỗ 1 (HK-101A1) | 0 | 0
8 | 染色Màu - Black-05 | 0 | 0
9 | 染色Màu- Gey-07 | 0 | 0
10 | 染色Màu- Black-08 | 0 | 0
11 | 化學 研磨 Đánh bóng | #REF! | #REF!
12 | 烘乾 Sấy khô | 0 | 0
BỔ SUNG
8:00
1 | 熱脫脂 Xà bông 1 | 0 | 40.8
2 | 熱脫脂Xà bôngg 2 | 0 | 40.8
3 | HNO3 中和 | 0 | 408
4 | 陽極處理槽 dương cực H2SO4 (1) | 0 | 224.64
5 | 陽極處理槽 dương cực Al3+ (1) | 0 | N/A
6 | 陽極處理槽 dương cực H2SO4 (2) | 0 | 224.64
7 | 陽極處理槽 dương cực Al3+ (2) | 0 | N/A
8 | 陽極處理槽 dương cực H2SO4 (3) | 0 | 224.64
9 | 陽極處理槽 dương cực Al3+ (3) | 0 | N/A
10 | 封孔 Đóng lỗ 1 (HK-101A1) | 0 | 17.28
|  | 0 | 0
TRO VE MENU

## ACID Đ.VAO
|  | BẢNG KIỂM TRA NỒNG ĐỘ ACID ĐẦU VÀO 酸浓度检查表 | [6 empty] | PP HÓA NGHIỆM
TT | hoá nghiệm | Ngày 日期 | Tiêu chuẩn HCl đậm đặc 浓盐酸标准 (31~33%) | ACID ĐẦU VÀO | PHÁN ĐỊNH (OK/NG) | THỜI GIAN KIỂM | NGƯỜI KIỂM | GHI CHÚ (XM, XT, RL) | D:\2. Data hoa nghiem\1. PP HÓA NGHIỆM CÁC BỒN-XLBM\HCL-ĐẦU VÀO.pdf
1 | 10.1 | 15/5/2023 | 31~ 33% | 31.78% | OK | 13h22 | Mi
2 | 10.2 | 15/5/2023 | 31~ 33% | 32.09% | OK | 13h23 | Mi
3 | 10.3 | 15/5/2023 | 31~ 33% | 32.41% | OK | 13h24 | Mi
4 | 10.1 | 15/5/2023 | 31~ 33% | 31.78% | OK | 13h25 | Mi
5 | 10.2 | 15/5/2023 | 31~ 33% | 32.09% | OK | 13h26 | Mi
6 | 10.1 | 15/5/2023 | 31~ 33% | 31.78% | OK | 13h27 | Mi
| CÁCH TÍNH | CHCl*VHCl=CNaOH*VNaOH
CM=(10*C%*D)/M
CNaOH=1N
VHCl=1
D=1.16
M=36.5
=>C%=(VNaOH*CNaOH*M)/(VHCl*10*D)
=(VNaOH*1*36.5)/(1*10*1.16)
TRO VE MENU
Note on B11: CHCl*VHCl=CNaOH*VNaOH CM=(10*C%*D)/M CNaOH=1N VHCl=1 D=1.15 M=36.5 =>C%=(VNaOH*CNaOH*M)/(VHCl*10*D) =(VNaOH*1*36.5)/(1*10*1.15)

## GHI CHU
XT
| xb1(2,3,4) | tuan hoan | xb2 (5,6) | tuan hoan | dg1 (8,9) | tuan hoan | dg2 (20,21) | tuan hoan | bxi (5 bon doi) | bon tan Zn | acid dac (2 BON) | acid dac (3 BON) | acid loang |  | NaoH TRUNG HOA |  | CR3+
| 305 | 500 | 305 | 500 | 305 | 130 | 305 | 130 | 305 | 700 | 305 | 305 | 305 | dm | 305 | 305 | 300
| 260 | 90 | 165 | 90 | 176 | 80 | 187 | 80 | 205 | 134 | 158 | 247 | 76 | dm | 68 | 95 | 80
| 155 | 110 | 155 | 110 | 155 | 76 | 155 | 76 | 155 | 112 | 155 | 155 | 155 | dm | 155 | 155 | 140
| 12291.5 | 4950 | 7800.375 | 4950 | 8320.4 | 790.4 | 8840.425 | 790.4 | 48456.875 | 10505.6 | 7469.45 | 11676.925 | 3592.9 |  | 3214.7 | 4491.125 | 3360
| 17241.5 |  | 12750.375 |  | 9110.8 |  | 9630.825 |  | 58962.475 |  | 7469.45 | 11676.925 | 3592.9 |  | 3214.7 | 4491.125
90% thể tích bồn | 15517.35 |  | 11475.3375 |  | 8199.72 |  | 8667.7425 |  | 53066.2275 |  | 6722.505 | 10509.2325 | 3233.61 |  | 2893.23 | 4042.0125 | 3360
500
90
110
tuần hoàn mới
Nồng độ Cr2O3 三價鉻 (thêm TR-173A làm nồng độ↓ thêm TR-173H làm nồng độ↑)
|  | màu | pH
| TR-173A | vàng | cao | bổ sung A thì phải chỉnh pH bằng HNO3
| TR-173H | hồng | thấp | bổ sung H thì ko cần chỉnh bằng HNO3
| vi dụ: | pH | nồng độ | thời gian quay
|  | 1.4-2.6 | 15% | 40s | hàng ra sẽ thiếu màu
|  | 1.8 | 15% | 40s | hàng ra sẽ dư màu
|  | 2-2.1 | 15% | 40s | hàng ra sẽ đủ màu
pH cao, nồng độ cao : hàng sẽ thiếu màu
thể tích chuyền xi mạ mới XL-001G
| xb1 | xb2 | gd1 | gd2 | acid loãng | acid đặc | acid hoạt hóa | bồn xi | bồn tan kẽm | cr3+ | HNO3
| 8 | 8 | 8 | 8 | 8 | 8 | 8 | 8 | 17 | 8 | 8 | dm
| 6.5 | 6.5 | 6.5 | 6.5 | 6.5 | 6.5 | 6.5 | 6.5 | 6.5 | 6.5 | 6.5 | dm
| 15 | 15 | 17 | 17 | 13 | 19.5 | 6.5 | 118 | 25 | 6.5 | 6.5 | dm
| 780 | 780 | 884 | 884 | 676 | 1014 | 338 | 6136 | 2762.5 | 338 | 338 | 100% thể tích bồn
| 663 | 663 | 751.4 | 751.4 | 574.6 | 861.9 | 287.3 | 5215.6 | 2348.125 | 287.3 | 287.3 | 85% thể tích bồn
| pha mới máy G: 200 lít dẻo +5 lít bóng | [6 empty] | 7563.725
pha mới: 0.05% chất bóng + 2% đến 6% chất dẻo
| chất bóng: | 3.782 | lít
| chất dẻo: | 226.92 | lít
thể tích chuyền xi mạ mới XL-001E
| xb1 | xb2 | gd1 | gd2 | acid loãng | acid đặc | acid hoạt hóa | bồn xi | bồn tan kẽm | cr3+ | HNO3
| 16 | 16 | 16 | 16 | 16 | 16 | 16 | 16 | 12 | 16 | 16 | dm
| 22.5 | 30 | 17 | 16.5 | 7.5 | 24 | 6.5 | 180 | 42 | 6.5 | 6.5 | dm
| 6 | 6 | 5 | 6.5 | 6 | 6.5 | 6.5 | 6.4 | 10 | 6.5 | 6 | dm
| 2160 | 2880 | 1360 | 1716 | 720 | 2496 | 676 | 18432 | 5040 | 676 | 624 | 100% thể tích bồn
| 1836 | 2448 | 1156 | 1458.6 | 612 | 2121.6 | 574.6 | 15667.2 | 4284 | 574.6 | 530.4 | 85% thể tích bồn
19951.2
tiêu chuẩn pha mới jasco:
NaOH: 135
Zn: 8g/l
Mềm: 30ml/l
Bóng: 0.5-1ml/l
niken hóa:
1. hàng sạch đã rửa acid
2. pha 1,7 lít nước + 300ml niken hóa+ nhúng 11 phút
3. xịt +sấy
thể tích chuyền RỬA LiỆU RL-G, RL-F
| khử dầu | acid | photphas | xà bông
rộng | 12.8 | 12.8 | 12.8 | 12.8 | dm
dài | 17 | 19 | 36 | 9 | dm
cao | 12.6 | 12.6 | 12.6 | 12.6 | dm
| 2741.76 | 3064.32 | 5806.08 | 1451.52 | 100% thể tích bồn
| 2330.496 | 2604.672 | 4935.168 | 1233.792 | 85% thể tích bồn
| 1 | thêm chất mềm thì miếng hucell độ dày giảm
| 2 | thêm chất bóng thì miếng hucell độ dày tăng
* pha mới màu halo xt (nồng độ 6%): 11 thung | [5 empty] | 275 | kg
* pha mới màu jasco xt (nồng độ 12%): 6 thùng 173A+11 thùng 174H | [5 empty] | 425 | L
TRO VE MENU

## tg import
THỜI GIAN IMPORT CÁC CHUYỀN
| chuyền | THỜI GIAN
|  | 1 | 2 | 3 | 4 | 5 | 6 | 7 | 8
XI MẠ | XL-001E | 8:15-8:45 | 10:15-10:45 | 15:00-15:30 |  | 20:15-20:45 | 22:15-22:45 | 2:30-3:00 | 4:30-5:00
XI MẠ | XL-001F | 8:15-8:45 | 10:15-10:45 | 15:00-15:30 |  | 20:15-20:45 | 22:15-22:45 | 2:30-3:00 | 4:30-5:00
XI TREO | XT-001C | 8:15-8:45 | 10:15-10:45 | 15:00-15:30 |  | 20:15-20:45 | 22:15-22:45 | 2:30-3:00 | 4:30-5:00
RỬA LiỆU | RL-E | 8:15-8:45 |  | 15:00-15:30 | 16:30-17:00 | 20:15-20:45 |  | 2:30-3:00 | 4:30-5:00
RỬA LiỆU | RL-F | 8:15-8:45 |  | 15:00-15:30 | 16:30-17:00 | 20:15-20:45 |  | 2:30-3:00 | 4:30-5:00
RỬA LiỆU | RL-C | 8:15-8:45 |  | 15:00-15:30 | 16:30-17:00 | 20:15-20:45 |  | 2:30-3:00 | 4:30-5:00
DƯƠNG CỰC | DC | 8:15-8:45 |  |  |  | 20:15-20:45
XI ĐEN | XD | 8:15-8:45 |  |  | 16:30-17:00
TRO VE MENU

## IT.NONG DO
"BÁO CÁO KẾT QUẢ HÓA NGHIỆM HÀNG NGÀY 表面處理生產製程管控記錄表"
NGAY | Ma__Hang_muc | Hang_Muc | Mã Máy | Đơn Vị | Tieu_Chuan | Nong_Do_01 | SL_BS_01 | BS_01 | Nong_Do_02 | SL_BS_02 | BS_02 | Nong_Do_03 | SL_BS_03 | BS_03 | Nong_Do_04 | SL_BS_04 | BS_04 | Nong_Do_05 | SL_BS_05 | BS_05 | Nong_Do_06 | SL_BS_06 | BS_06 | 1 | bs | 2 | bs | 3 | bs | 4 | bs | 5 | bs | 6 | bs | 1 | bs | 2 | bs | 3 | bs | 4 | bs | 5 | bs | 6 | bs
Date | Code | 化驗檢查項目 | Machine | 單位 | 控制範圍 | 濃度 g/L-01 | Số lượng sổ sung | 補充 BS | 濃度 g/L-02 |  | 補充 BS | 濃度 g/03 |  | 補充 BS | 濃度 g/L_04 |  | 補充 BS | 濃度 g/L_05 |  | 補充 BS | 濃度 g/L_06 |  | 補充 BS
15/5/2023 | 1E-XB1 | Xà bông (1)脫脂 | XL-001E | g/L | 25~35 | 0 | + | 0 | kg | -1.0772 | + |  | 31.6 | -4.3088 | 0 | 7.8 | 31.2 | + | kg | 0 | 80.79 |  | kg | TRUE | FALSE | FALSE | TRUE | FALSE | TRUE | TRUE | TRUE | FALSE | FALSE | TRUE | FALSE |  | 1 | 1 |  | 1 |  |  |  | 1 | 1 |  | 1
15/5/2023 | 1E-XB2 | Xà bông (2)脫脂 | XL-001E | g/L | 25~35 | 0 | + | 0 | kg | -6.61 | + |  | 32 | -6.61 | 0 | 8 | 32 | + | kg | 0 | 99.15 |  | kg | TRUE | FALSE | FALSE | TRUE | FALSE | TRUE | TRUE | TRUE | FALSE | FALSE | TRUE | FALSE |  | 1 | 1 |  | 1 |  |  |  | 1 | 1 |  | 1
15/5/2023 | 1E-DG1 | điện giải(1)+電解 | XL-001E | g/L | 60~80 | 0 | + | 0 | kg | 2.7744 | + |  | 68.4 | 1.8496 | 1.8496 | 15.5 | 62 | + | kg | 0 | 80.92 |  | kg | TRUE | FALSE | FALSE | TRUE | FALSE | TRUE | TRUE | TRUE | FALSE | FALSE | TRUE | FALSE |  | 1 | 1 |  | 1 |  |  |  | 1 | 1 |  | 1
15/5/2023 | 1E-DG2 | điện giải (2)+電解 | XL-001E | g/L | 60~80 | 0 | + | 0 | kg | 15.7572 | + |  | 69.2 | 1.1672 | 1.1672 | 17.2 | 68.8 | + | kg | 0 | 102.13 |  | kg | TRUE | FALSE | FALSE | TRUE | FALSE | TRUE | TRUE | TRUE | FALSE | FALSE | TRUE | FALSE |  | 1 | 1 |  | 1 |  |  |  | 1 | 1 |  | 1
15/5/2023 | 1E-NAOH | Nồng độ NaOH 氫氧化鈉 | XL-001E | g/L | 130 - 150 | 0 | + | 0 | kg | -47.8824 | + |  | 142.4 | -47.8824 | 0 | 17.8 | 142.4 | + | kg | 0 | 2793.14 |  | kg | TRUE | FALSE | FALSE | TRUE | FALSE | TRUE | TRUE | TRUE | FALSE | FALSE | TRUE | FALSE |  | 1 | 1 |  | 1 |  |  |  | 1 | 1 |  | 1
15/5/2023 | 1E-ZN | Nồng độ Zn 鋅 (1 pcs Zn=25kg) | XL-001E | g/L | 7~12 | 0 | + | 0 | kg | -35.71229 | + |  | 11.83 | -56.46133 | 0 | 9.4 | 12.22 | + | kg | 0 | 179.559 |  | kg | TRUE | FALSE | FALSE | TRUE | FALSE | TRUE | TRUE | TRUE | FALSE | FALSE | TRUE | FALSE |  | 1 | 1 |  | 1 |  |  |  | 1 | 1 |  | 1
15/5/2023 | 1E-CR3I | Nồng độ Cr2O3 三價鉻 | XL-001E | % | 12~18 | 0 | + | 0 | L | -3.061151 | + |  | 13.81295 | 1.07554 | 1.07554 | 9.3 | 13.38129 | + | L | 0 | 80.5 |  | L | TRUE | FALSE | FALSE | TRUE | FALSE | TRUE | TRUE | TRUE | FALSE | FALSE | TRUE | FALSE |  | 1 | 1 |  | 1 |  |  |  | 1 | 1 |  | 1
15/5/2023 | 1E-CR3IPH | PH | XL-001E | pH | 1.6~2.2 | 0 | 0 | 0 | 0 | 0 | 0 |  | 1.8 | 0 | 0 | 0 | 1.8 | 0 | 0 | 0 | 0 |  | 0 | TRUE | TRUE | TRUE | TRUE | FALSE | TRUE | TRUE | TRUE | TRUE | TRUE | TRUE | FALSE |  |  |  |  | 1 | [6 empty] | 1
15/5/2023 | 1E-HCL1 | Nồng độ acid đặc 鹽酸 濃度 | XL-001E | %V/V | 30~60 | 0 | + | 0 | L | 35.145625 | + |  | 0.46765625 | -37.4665625 | 0 | 4.2 | 0.4790625 | + | L | 0 | 954.9 |  | L | TRUE | FALSE | FALSE | TRUE | FALSE | TRUE | TRUE | TRUE | FALSE | FALSE | TRUE | FALSE |  | 1 | 1 |  | 1 |  |  |  | 1 | 1 |  | 1
15/5/2023 | 1E-HCL2 | Nồng độ acid loãng 稀酸 濃度 | XL-001E | %V/V | 15~30 | 0 | + | 0 | L | -32.895 | + |  | 0.2509375 | -18.93375 | 0 | 2.3 | 0.26234375 | + | L | 0 | 134.64 |  | L | TRUE | FALSE | FALSE | TRUE | FALSE | TRUE | TRUE | TRUE | FALSE | FALSE | TRUE | FALSE |  | 1 | 1 |  | 1 |  |  |  | 1 | 1 |  | 1
15/5/2023 | 1E-HCL3 | Nồng độ HCl hoạt hóa 稀酸活化 濃度 | XL-001E | %V/V | 5~15 | 0 | + | 0 | L | 32.57734375 | + |  | 0.08896875 | 6.34296875 | 6.34296875 | 6.1 | 0.13915625 | + | L | 0 | 57.5 |  | L | TRUE | FALSE | FALSE | TRUE | FALSE | TRUE | TRUE | TRUE | FALSE | FALSE | TRUE | FALSE |  | 1 | 1 |  | 1 |  |  |  | 1 | 1 |  | 1
15/5/2023 | 1E-HNO3 | Nồng độ HNO3 硝酸濃度 | XL-001E | % | 0.5~1.5 | 0 | + | 0 | L | 8.153846 | + |  | 0.012602 | -2.121631 | 0 | 1.02 | 0.01285404 | + | L | 0 | 8.153846 |  | L | TRUE | FALSE | FALSE | TRUE | FALSE | TRUE | TRUE | TRUE | FALSE | FALSE | TRUE | FALSE |  | 1 | 1 |  | 1 |  |  |  | 1 | 1 |  | 1
15/5/2023 | 1E-MEM | chất mềm (merlin starer) 開缸劑 | XL-001E | ml/KAH | 300-360 | 0 | 0 | 0 | 0 | 0 | 0 | 0 | 0 | 0 | 0 | 0 | 330 | 0 | 0 | 0 | 0 | 0 | 0 | TRUE | TRUE | TRUE | TRUE | TRUE | TRUE | TRUE | TRUE | TRUE | TRUE | TRUE | TRUE
15/5/2023 | 1E-BONG | chaát boùng (merlin brightener) 光亮劑 | XL-001E | ml/KAH | 30-50 | 0 | 0 | 0 | 0 | 0 | 0 | 0 | 0 | 0 | 0 | 0 | 39 | 0 | 0 | 0 | 0 | 0 | 0 | TRUE | TRUE | TRUE | TRUE | TRUE | TRUE | TRUE | TRUE | TRUE | TRUE | TRUE | TRUE
15/5/2023 | 1F-XB1 | Xà bông (1)脫脂 | XL-001F | g/L | 60~80 | 0 | + | 0 | kg | 188.51 | + |  | 0 | 188.51 | 0 | 0 | 0 | + | kg | 0 | 188.51 |  | kg | TRUE | FALSE | FALSE | TRUE | FALSE | TRUE | TRUE | TRUE | FALSE | FALSE | TRUE | FALSE |  | 1 | 1 |  | 1 |  |  |  | 1 | 1 |  | 1
15/5/2023 | 1F-XB2 | Xà bông (2)脫脂 | XL-001F | g/L | 60~80 | 0 | + | 0 | kg | 231.35 | + |  | 0 | 231.35 | 0 | 0 | 0 | + | kg | 0 | 231.35 |  | kg | TRUE | FALSE | FALSE | TRUE | FALSE | TRUE | TRUE | TRUE | FALSE | FALSE | TRUE | FALSE |  | 1 | 1 |  | 1 |  |  |  | 1 | 1 |  | 1
15/5/2023 | 1F-DG1 | điện giải(1)+電解 | XL-001F | g/L | 50~70 | 0 | + | 0 | kg | 69.36 | + |  | 0 | 69.36 | 0 | 0 | 0 | + | kg | 0 | 69.36 |  | kg | TRUE | FALSE | FALSE | TRUE | FALSE | TRUE | TRUE | TRUE | FALSE | FALSE | TRUE | FALSE |  | 1 | 1 |  | 1 |  |  |  | 1 | 1 |  | 1
15/5/2023 | 1F-DG2 | điện giải (2)+電解 | XL-001F | g/L | 50~70 | 0 | + | 0 | kg | 87.54 | + |  | 0 | 87.54 | 0 | 0 | 0 | + | kg | 0 | 87.54 |  | kg | TRUE | FALSE | FALSE | TRUE | FALSE | TRUE | TRUE | TRUE | FALSE | FALSE | TRUE | FALSE |  | 1 | 1 |  | 1 |  |  |  | 1 | 1 |  | 1
15/5/2023 | 1F-NAOH | Nồng độ NaOH 氫氧化鈉 | XL-001F | g/L | 130 - 150 | 0 | + | 0 | kg | 2793.14 | + |  | 0 | 2793.14 | 0 | 0 | 0 | + | kg | 0 | 2793.14 |  | kg | TRUE | FALSE | FALSE | TRUE | FALSE | TRUE | TRUE | TRUE | FALSE | FALSE | TRUE | FALSE |  | 1 | 1 |  | 1 |  |  |  | 1 | 1 |  | 1
15/5/2023 | 1F-ZN | Nồng độ Zn 鋅 (1 pcs Zn=25kg) | XL-001F | g/L | 8~12 | 0 | + | 0 | kg | 199.51 | + |  | 0 | 199.51 | 0 | 0 | 0 | + | kg | 0 | 199.51 |  | kg | TRUE | FALSE | FALSE | TRUE | FALSE | TRUE | TRUE | TRUE | FALSE | FALSE | TRUE | FALSE |  | 1 | 1 |  | 1 |  |  |  | 1 | 1 |  | 1
15/5/2023 | 1F-CR3I | Nồng độ Cr2O3 三價鉻 LANTHANE 318 | XL-001F | % | 6~10 | 0 | + | 0 | L | 52.015075 | + |  | -1.0461 | 52.015075 | 0 | 0 | -1.0461 | + | L | 0 | 52.015075 |  | L | TRUE | FALSE | FALSE | TRUE | FALSE | TRUE | TRUE | TRUE | FALSE | FALSE | TRUE | FALSE |  | 1 | 1 |  | 1 |  |  |  | 1 | 1 |  | 1
15/5/2023 | 1F-CR3IPH | PH | XL-001F | pH | 2~2.5 | 0 | 0 | 0 | 0 | 0 | 0 |  | 0 | 0 | 0 | 0 | 0 | 0 | 0 | 0 | 0 |  | 0 | TRUE | TRUE | TRUE | TRUE | FALSE | TRUE | TRUE | TRUE | TRUE | TRUE | TRUE | FALSE |  |  |  |  | 1 | [6 empty] | 1
15/5/2023 | 1F-HCL1 | Nồng độ acid đặc 鹽酸 濃度 | XL-001F | %V/V | 30~60 | 0 | + | 0 | L | 954.9 | + |  | 0 | 954.9 | 0 | 0 | 0 | + | L | 0 | 954.9 |  | L | TRUE | FALSE | FALSE | TRUE | FALSE | TRUE | TRUE | TRUE | FALSE | FALSE | TRUE | FALSE |  | 1 | 1 |  | 1 |  |  |  | 1 | 1 |  | 1
15/5/2023 | 1F-HCL2 | Nồng độ acid loãng 稀酸 濃度 | XL-001F | %V/V | 15~30 | 0 | + | 0 | L | 134.64 | + |  | 0 | 134.64 | 0 | 0 | 0 | + | L | 0 | 134.64 |  | L | TRUE | FALSE | FALSE | TRUE | FALSE | TRUE | TRUE | TRUE | FALSE | FALSE | TRUE | FALSE |  | 1 | 1 |  | 1 |  |  |  | 1 | 1 |  | 1
15/5/2023 | 1F-HCL3 | Nồng độ HCl hoạt hóa 稀酸活化 濃度 | XL-001F | %V/V | 5~15 | 0 | + | 0 | L | 57.5 | + |  | 0 | 57.5 | 0 | 0 | 0 | + | L | 0 | 57.5 |  | L | TRUE | FALSE | FALSE | TRUE | FALSE | TRUE | TRUE | TRUE | FALSE | FALSE | TRUE | FALSE |  | 1 | 1 |  | 1 |  |  |  | 1 | 1 |  | 1
15/5/2023 | 1F-HNO3 | Nồng độ HNO3 硝酸濃度 | XL-001F | % | 0.5~1.5 | 0 | + | 0 | L | 8.153846 | + |  | 0 | 8.153846 | 0 | 0 | 0 | + | L | 0 | 8.153846 |  | L | TRUE | FALSE | FALSE | TRUE | FALSE | TRUE | TRUE | TRUE | FALSE | FALSE | TRUE | FALSE |  | 1 | 1 |  | 1 |  |  |  | 1 | 1 |  | 1
15/5/2023 | 1F-MEM | 開缸劑 250 Base | XL-001F | ml/1000AH | 100-200 | 0 | 0 | 0 | 0 | 0 | 0 | 0 | 0 | 0 | 0 | 0 | 0 | 0 | 0 | 0 | 0 | 0 | 0 | TRUE | TRUE | TRUE | TRUE | TRUE | TRUE | TRUE | TRUE | TRUE | TRUE | TRUE | TRUE
15/5/2023 | 1F-BONG | 光亮劑 250 Brightener | XL-001F | ml/1000AH | 20-50 | 0 | 0 | 0 | 0 | 0 | 0 | 0 | 0 | 0 | 0 | 0 | 0 | 0 | 0 | 0 | 0 | 0 | 0 | TRUE | TRUE | TRUE | TRUE | TRUE | TRUE | TRUE | TRUE | TRUE | TRUE | TRUE | TRUE
15/5/2023 | XT-XB1 | Xà bông 脫脂 (2,3,4) | XT-000C | g/L | 40~60 | 8.1 | + | 0 | kg | -34.8279065 | + |  | 53.218 | -49.933706 | 0 | 8 | 51.92 | + | kg | 0 | 775.85 |  | kg | TRUE | FALSE | FALSE | TRUE | FALSE | TRUE | TRUE | TRUE | FALSE | FALSE | TRUE | FALSE |  | 1 | 1 |  | 1 |  |  |  | 1 | 1 |  | 1
15/5/2023 | XT-XB2 | Xà bông 脫脂 (5,6) | XT-000C | g/L | 40~60 | 8.4 | + | 0 | kg | -48.0974625 | + |  | 54.8405 | -55.5447375 | 0 | 8.3 | 53.867 | + | kg | 0 | 573.75 |  | kg | TRUE | FALSE | FALSE | TRUE | FALSE | TRUE | TRUE | TRUE | FALSE | FALSE | TRUE | FALSE |  | 1 | 1 |  | 1 |  |  |  | 1 | 1 |  | 1
15/5/2023 | XT-DG1 | Điện giải 電解 (8) | XT-000C | g/L | 50~70 | 13.6 | + | 0 | kg | -19.434 | + |  | 62.37 | -19.434 | 0 | 13.3 | 61.446 | + | kg | 0 | 492 |  | kg | TRUE | FALSE | FALSE | TRUE | FALSE | TRUE | TRUE | TRUE | FALSE | FALSE | TRUE | FALSE |  | 1 | 1 |  | 1 |  |  |  | 1 | 1 |  | 1
15/5/2023 | XT-DG2 | Điện giải 電解 (20,21) | XT-000C | g/L | 50~70 | 14 | + | 0 | kg | -38.563932 | + |  | 64.68 | -40.56624 | 0 | 13.7 | 63.294 | + | kg | 0 | 520.08 |  | kg | TRUE | FALSE | FALSE | TRUE | FALSE | TRUE | TRUE | TRUE | FALSE | FALSE | TRUE | FALSE |  | 1 | 1 |  | 1 |  |  |  | 1 | 1 |  | 1
15/5/2023 | XT-NAOH | NaOH (26-37) 氫氧化鈉 | XT-000C | g/L | 135~ 145 | 17.7 | + | 0 | kg | 0 | + |  | 140 | 0 | 0 | 17.7 | 141.6 | + | kg | 0 | 7429.24 |  | kg | TRUE | FALSE | FALSE | TRUE | FALSE | TRUE | TRUE | TRUE | FALSE | FALSE | TRUE | FALSE |  | 1 | 1 |  | 1 |  |  |  | 1 | 1 |  | 1
15/5/2023 | XT-ZN | Zn 鋅 (26-37) (1 pcs Zn=25kg) | XT-000C | g/L | 6~8 | 6.6 | + | 0 | kg | -73.49641 | + |  | 8.515 | -80.39499 | 0 | 6.6 | 8.58 | + | kg | 0 | 371.462 |  | kg | TRUE | FALSE | FALSE | TRUE | FALSE | TRUE | TRUE | TRUE | FALSE | FALSE | TRUE | FALSE |  | 1 | 1 |  | 1 |  |  |  | 1 | 1 |  | 1
15/5/2023 | XT-CR3I | Nồng độ Cr2O3 三價鉻(46) LANTHANE 318 (HALO) | XT-000C | % | 5~8 | 17.4 | + | 0 | L | -16.657536 | + |  | 7.0042 | -33.74112 | 0 | 18.3 | 6.70761 | + | L | 0 | 236.74896 |  | L | TRUE | FALSE | FALSE | TRUE | FALSE | TRUE | TRUE | TRUE | FALSE | FALSE | TRUE | FALSE |  | 1 | 1 |  | 1 |  |  |  | 1 | 1 |  | 1
15/5/2023 | XT-CR3IPH | PH | XT-000C | pH | 2.0~2.4 | 0 | 0 | 0 | 0 | 0 | 0 |  | 2.2 | 0 | 0 | 0 | 2.3 | 0 | 0 | 0 | 0 |  | 0 | TRUE | TRUE | TRUE | TRUE | FALSE | TRUE | TRUE | TRUE | TRUE | TRUE | TRUE | FALSE |  |  |  |  | 1 | [6 empty] | 1
15/5/2023 | XT-HCL1 | Nồng độ acid đặc (13,14) 鹽酸 濃度 | XT-000C | %V/V | 40~50 | 2 | + | 0 | L | -72.6924375 | + |  | 0.465375 | -103.366125 | 0 | 2.06 | 0.4699375 | + | L | 0 | 3025.35 |  | L | TRUE | FALSE | FALSE | TRUE | FALSE | TRUE | TRUE | TRUE | FALSE | FALSE | TRUE | FALSE |  | 1 | 1 |  | 1 |  |  |  | 1 | 1 |  | 1
15/5/2023 | XT-HCL2 | Nồng độ acid đặc (15,16,17) 鹽酸 濃度 | XT-000C | %V/V | 40~50 | 2.04 | + | 0 | L | -161.575875 | + |  | 0.4608125 | -113.6285625 | 0 | 2.1 | 0.4790625 | + | L | 0 | 4729.05 |  | L | TRUE | FALSE | FALSE | TRUE | FALSE | TRUE | TRUE | TRUE | FALSE | FALSE | TRUE | FALSE |  | 1 | 1 |  | 1 |  |  |  | 1 | 1 |  | 1
15/5/2023 | XT-HCL3 | Nồng độ acid loãng (12) 稀酸 濃度 | XT-000C | %V/V | 20~40 | 1.28 | + | 25.872 | L | 11.116875 | + |  | 0.301125 | -3.63825 | 0 | 1.32 | 0.301125 | + | L | 0 | 970.2 |  | L | TRUE | FALSE | FALSE | TRUE | FALSE | TRUE | TRUE | TRUE | FALSE | FALSE | TRUE | FALSE |  | 1 | 1 |  | 1 |  |  |  | 1 | 1 |  | 1
15/5/2023 | XT-HNO3 | Nồng độ HNO3 (42) 硝酸濃度 | XT-000C | %V/V | 0.5~1.5 | 0.54 | + | 0 | L | 1.9484928 | + |  | 0.008918338 | 3.0373056 | 3.0373056 | 0.58 | 0.01124486 | + | L | 0 | 28.08 |  | L | TRUE | FALSE | FALSE | TRUE | FALSE | TRUE | TRUE | TRUE | FALSE | FALSE | TRUE | FALSE |  | 1 | 1 |  | 1 |  |  |  | 1 | 1 |  | 1
15/5/2023 | XT-BONG | chất bóng (250 brightener) 光亮劑 | XT-000C | ml/KAH | 30~50 (40) | 0 | 0 | 0 | 0 | 0 | 0 | 0 | 48 | 0 | 0 | 0 | 49 | 0 | 0 | 0 | 0 | 0 | 0 | TRUE | TRUE | TRUE | TRUE | TRUE | TRUE | TRUE | TRUE | TRUE | TRUE | TRUE | TRUE
15/5/2023 | XT-MEM | chất mềm (250 base) 開缸劑 | XT-000C | ml/KAH | 160~220 (180) | 0 | 0 | 0 | 0 | 0 | 0 | 0 | 180 | 0 | 0 | 0 | 175 | 0 | 0 | 0 | 0 | 0 | 0 | TRUE | TRUE | TRUE | TRUE | TRUE | TRUE | TRUE | TRUE | TRUE | TRUE | TRUE | TRUE
15/5/2023 | RLE-HCL1 | Rua acid (1) 鹽酸洗槽 | CR-000E | % | 10~15% (12.5%) | 0 | 0 | L | 0 | 0 | L | 0 | 0 | L | 0 | 0 | L | 0 | 0 | L | 0 | 0 | L | TRUE | TRUE | TRUE | TRUE | TRUE | TRUE | TRUE | TRUE | TRUE | TRUE | TRUE | TRUE
15/5/2023 | RLE-HCL2 | Rua acid (2) 鹽酸洗槽 | CR-000E | % | 10~15% (12.5%) | 0 | 292.1875 | L | 0 | 292.1875 | L | 0 | 292.1875 | L | 0 | 292.1875 | L | 0 | 292.1875 | L | 0 | 292.1875 | L | TRUE | TRUE | TRUE | TRUE | TRUE | TRUE | TRUE | TRUE | TRUE | TRUE | TRUE | TRUE
15/5/2023 | RLE-PP1TA | Muối axit Phosphoric (TA) 磷酸鹽 | CR-000E | Point | Tổng chua TA 全酸 40~60 (50) | 0 | 0 | kg | 0 | 0 | kg | 0 | 0 | kg | 0 | 0 | kg | 0 | 0 | kg | 0 | 0 | kg | TRUE | TRUE | TRUE | TRUE | TRUE | TRUE | TRUE | TRUE | TRUE | TRUE | TRUE | TRUE
15/5/2023 | RLE-PP1AX | Muối axit Phosphoric (tỷ lệ axit) 磷酸鹽 | CR-000E | Point | tỷ lệ axit 酸比 5.2~7.8 (6.5) | 0 | 0 | kg | 0 | 0 | kg | 0 | 0 | kg | 0 | 0 | kg | 0 | 0 | kg | 0 | 0 | kg | TRUE | TRUE | TRUE | TRUE | TRUE | TRUE | TRUE | TRUE | TRUE | TRUE | TRUE | TRUE
15/5/2023 | RLE-PP1PL | Muối axit Phosphoric (Fe phân ly) 磷酸鹽 | CR-000E | Point | Fe phân ly <0.4 鐵離子<0.4 | 0 | 0 | 0 | 0 | 0 | 0 | 0 | 0 | 0 | 0 | 0 | 0 | 0 | 0 | 0 | 0 | 0 | 0 | TRUE | TRUE | TRUE | TRUE | TRUE | TRUE | TRUE | TRUE | TRUE | TRUE | TRUE | TRUE
15/5/2023 | RLE-PP2TA | Muối axit Phosphoric (TA) 磷酸鹽 | CR-000E | Point | Tổng chua TA 全酸 40~60 (50) | 0 | 0 | kg | 0 | 0 | kg | 0 | 0 | kg | 0 | 0 | kg | 0 | 0 | kg | 0 | 0 | kg | TRUE | TRUE | TRUE | TRUE | TRUE | TRUE | TRUE | TRUE | TRUE | TRUE | TRUE | TRUE
15/5/2023 | RLE-PP2AX | Muối axit Phosphoric (tỷ lệ axit) 磷酸鹽 | CR-000E | Point | tỷ lệ axit 酸比 5.2~7.8 (6.5) | 0 | 0 | kg | 0 | 0 | kg | 0 | 0 | kg | 0 | 0 | kg | 0 | 0 | kg | 0 | 0 | kg | TRUE | TRUE | TRUE | TRUE | TRUE | TRUE | TRUE | TRUE | TRUE | TRUE | TRUE | TRUE
15/5/2023 | RLE-PP2PL | Muối axit Phosphoric (Fe phân ly) 磷酸鹽 | CR-000E | Point | Fe phân ly <0.4 鐵離子<0.4 | 0 | 0 | 0 | 0 | 0 | 0 | 0 | 0 | 0 | 0 | 0 | 0 | 0 | 0 | 0 | 0 | 0 | 0 | TRUE | TRUE | TRUE | TRUE | TRUE | TRUE | TRUE | TRUE | TRUE | TRUE | TRUE | TRUE
15/5/2023 | RLE-XB | Xà bông bôi trơn 潤滑皂 | CR-000E | Point | 0.8~1.2 | 0 | 0 | kg | 0 | 0 | kg | 0 | 0 | kg | 0 | 0 | kg | 0 | 0 | kg | 0 | 0 | kg | TRUE | TRUE | TRUE | TRUE | TRUE | TRUE | TRUE | TRUE | TRUE | TRUE | TRUE | TRUE
15/5/2023 | RLE-XBPH | pH | CR-000E | pH | 8~10 | 0 | 0 | 0 | 0 | 0 | 0 | 0 | 0 | 0 | 0 | 0 | 0 | 0 | 0 | 0 | 0 | 0 | 0 | TRUE | TRUE | TRUE | TRUE | TRUE | TRUE | TRUE | TRUE | TRUE | TRUE | TRUE | TRUE
15/5/2023 | RLG-KD | Khử dầu 脫脂 | CR-000C | Point | 30 – 50 (40) | 0 | 0 | kg | 0 | 0 | kg | 0 | 0 | kg | 0 | 0 | kg | 0 | 0 | kg | 0 | 0 | kg | TRUE | TRUE | TRUE | TRUE | TRUE | TRUE | TRUE | TRUE | TRUE | TRUE | TRUE | TRUE
15/5/2023 | RLG-HCL1 | Rua acid 鹽酸洗槽 | CR-000C | % | 10~15% (12.5%) | 0 | 0 | L | 0 | 0 | L | 0 | 0 | L | 0 | 0 | L | 0 | 0 | L | 0 | 0 | L | TRUE | TRUE | TRUE | TRUE | TRUE | TRUE | TRUE | TRUE | TRUE | TRUE | TRUE | TRUE
15/5/2023 | RLG-PPTA | Muối axit Phosphoric (TA) 磷酸鹽 | CR-000C | Point | Tổng chua TA 全酸 40~60 (50) | 0 | 0 | kg | 0 | 0 | kg | 0 | 0 | kg | 0 | 0 | kg | 0 | 0 | kg | 0 | 0 | kg | TRUE | TRUE | TRUE | TRUE | TRUE | TRUE | TRUE | TRUE | TRUE | TRUE | TRUE | TRUE
15/5/2023 | RLG-PPAX | Muối axit Phosphoric (tỷ lệ axit) 磷酸鹽 | CR-000C | Point | tỷ lệ axit 酸比 5.2~7.8 (6.5) | 0 | 0 | kg | 0 | 0 | kg | 0 | 0 | kg | 0 | 0 | kg | 0 | 0 | kg | 0 | 0 | kg | TRUE | TRUE | TRUE | TRUE | TRUE | TRUE | TRUE | TRUE | TRUE | TRUE | TRUE | TRUE
15/5/2023 | RLG-PPPL | Muối axit Phosphoric (Fe phân ly) 磷酸鹽 | CR-000C | Point | Fe phân ly <0.4 鐵離子<0.4 | 0 | 0 | 0 | 0 | 0 | 0 | 0 | 0 | 0 | 0 | 0 | 0 | 0 | 0 | 0 | 0 | 0 | 0 | TRUE | TRUE | TRUE | TRUE | TRUE | TRUE | TRUE | TRUE | TRUE | TRUE | TRUE | TRUE
15/5/2023 | RLG-XB | Xà bông bôi trơn 潤滑皂 | CR-000C | Point | 0.8~1.2 | 0 | 0 | kg | 0 | 0 | kg | 0 | 0 | kg | 0 | 0 | kg | 0 | 0 | kg | 0 | 0 | kg | TRUE | TRUE | TRUE | TRUE | TRUE | TRUE | TRUE | TRUE | TRUE | TRUE | TRUE | TRUE
15/5/2023 | RLG-XBPH | pH | CR-000C | pH | 8~10 | 0 | 0 | 0 | 0 | 0 | 0 | 0 | 0 | 0 | 0 | 0 | 0 | 0 | 0 | 0 | 0 | 0 | 0 | TRUE | TRUE | TRUE | TRUE | TRUE | TRUE | TRUE | TRUE | TRUE | TRUE | TRUE | TRUE
15/5/2023 | RLD-HCL1 | [22 empty] | FALSE | FALSE | FALSE | FALSE | FALSE | FALSE | FALSE | FALSE | FALSE | FALSE | FALSE | FALSE | 1 | 1 | 1 | 1 | 1 | 1 | 1 | 1 | 1 | 1 | 1 | 1
15/5/2023 | RLD-HCL2 | [22 empty] | FALSE | FALSE | FALSE | FALSE | FALSE | FALSE | FALSE | FALSE | FALSE | FALSE | FALSE | FALSE | 1 | 1 | 1 | 1 | 1 | 1 | 1 | 1 | 1 | 1 | 1 | 1
15/5/2023 | RLD-PP1TA | [22 empty] | FALSE | FALSE | FALSE | FALSE | FALSE | FALSE | FALSE | FALSE | FALSE | FALSE | FALSE | FALSE | 1 | 1 | 1 | 1 | 1 | 1 | 1 | 1 | 1 | 1 | 1 | 1
15/5/2023 | RLD-PP1AX | [22 empty] | FALSE | FALSE | FALSE | FALSE | FALSE | FALSE | FALSE | FALSE | FALSE | FALSE | FALSE | FALSE | 1 | 1 | 1 | 1 | 1 | 1 | 1 | 1 | 1 | 1 | 1 | 1
15/5/2023 | RLD-PP1PL | [22 empty] | FALSE | FALSE | FALSE | FALSE | FALSE | FALSE | FALSE | FALSE | FALSE | FALSE | FALSE | FALSE | 1 | 1 | 1 | 1 | 1 | 1 | 1 | 1 | 1 | 1 | 1 | 1
15/5/2023 | RLD-PP2TA | [22 empty] | FALSE | FALSE | FALSE | FALSE | FALSE | FALSE | FALSE | FALSE | FALSE | FALSE | FALSE | FALSE | 1 | 1 | 1 | 1 | 1 | 1 | 1 | 1 | 1 | 1 | 1 | 1
15/5/2023 | RLD-PP2AX | [22 empty] | FALSE | FALSE | FALSE | FALSE | FALSE | FALSE | FALSE | FALSE | FALSE | FALSE | FALSE | FALSE | 1 | 1 | 1 | 1 | 1 | 1 | 1 | 1 | 1 | 1 | 1 | 1
15/5/2023 | RLD-PP2PL | [22 empty] | FALSE | FALSE | FALSE | FALSE | FALSE | FALSE | FALSE | FALSE | FALSE | FALSE | FALSE | FALSE | 1 | 1 | 1 | 1 | 1 | 1 | 1 | 1 | 1 | 1 | 1 | 1
15/5/2023 | RLD-XB | [22 empty] | FALSE | FALSE | FALSE | FALSE | FALSE | FALSE | FALSE | FALSE | FALSE | FALSE | FALSE | FALSE | 1 | 1 | 1 | 1 | 1 | 1 | 1 | 1 | 1 | 1 | 1 | 1
15/5/2023 | RLD-XBPH | [22 empty] | FALSE | FALSE | FALSE | FALSE | FALSE | FALSE | FALSE | FALSE | FALSE | FALSE | FALSE | FALSE | 1 | 1 | 1 | 1 | 1 | 1 | 1 | 1 | 1 | 1 | 1 | 1
15/5/2023 | XD-XB1 | Xà bông 1 預脫脂 | XD-000A | g/L | 10~20 (15) | 0 | 0 | kg | 0 | 0 | kg | 0 | 0 | 0 | 0 | 0 | 0 | 0 | 0 | 0 | 0 | 0 | 0 | TRUE | TRUE | TRUE | TRUE | TRUE | TRUE | TRUE | TRUE | TRUE | TRUE | TRUE | TRUE
15/5/2023 | XD-XB2 | Xà bông 2 主脫脂 | XD-000A | g/L | 40~60g/L (50±5g/L) | 0 | 0 | kg | 0 | 0 | kg | HALO | D:\2. Data hoa nghiem\1. PP HÓA NGHIỆM CÁC BỒN-XLBM\HALO-PPPT_CT-21A-XB-XT,XM-1F.pdf | 0 | 0 | 0 | 0 | 0 | 0 | 0 | 0 | 0 | 0 | TRUE | TRUE | TRUE | TRUE | FALSE | FALSE | TRUE | TRUE | TRUE | TRUE | TRUE | TRUE |  |  |  |  | 1 | 1
15/5/2023 | XD-XB3 | Xà bông 3 (siêu âm) 超音波脫脂 | XD-000A | g/L | 40~60g/L (50±5g/L) | 0 | 0 | kg | 0 | 0 | kg | HALO | 0 | 0 | 0 | 0 | 0 | 0 | 0 | 0 | 0 | 0 | 0 | TRUE | TRUE | TRUE | TRUE | FALSE | TRUE | TRUE | TRUE | TRUE | TRUE | TRUE | TRUE |  |  |  |  | 1
15/5/2023 | XD-ACID | Rửa acid 酸洗 | XD-000A | Point | 5~15 (10) | 0 | 124.632 | L | 0 | 124.632 | L | 0 | 0 | 0 | 0 | 0 | 0 | 0 | 0 | 0 | 0 | 0 | 0 | TRUE | TRUE | TRUE | TRUE | TRUE | TRUE | TRUE | TRUE | TRUE | TRUE | TRUE | TRUE
15/5/2023 | XD-PPPL | phosphat acid phân ly 磷化處理 游離酸度 | XD-000A | Point | <1.5 | 0 | 0 | kg | 0 | 0 | kg | 0 | 0 | 0 | 0 | 0 | 0 | 0 | 0 | 0 | 0 | 0 | 0 | TRUE | TRUE | TRUE | TRUE | TRUE | TRUE | TRUE | TRUE | TRUE | TRUE | TRUE | TRUE
15/5/2023 | XD-PPTC | phosphat tổng độ chua 磷化處理 總酸度 | XD-000A | Point | 20~25 (22.5) | 0 | 0 | kg | 0 | 0 | kg | 0 | 0 | 0 | 0 | 0 | 0 | 0 | 0 | 0 | 0 | 0 | 0 | TRUE | TRUE | TRUE | TRUE | TRUE | TRUE | TRUE | TRUE | TRUE | TRUE | TRUE | TRUE
15/5/2023 | XD-PPAC | phosphat Xúc tiến AC 磷化處理 促進劑 | XD-000A | Point | 6~9 (7.5) | 0 | 0 | kg | 0 | 0 | kg | 0 | 0 | 0 | 0 | 0 | 0 | 0 | 0 | 0 | 0 | 0 | 0 | TRUE | TRUE | TRUE | TRUE | TRUE | TRUE | TRUE | TRUE | TRUE | TRUE | TRUE | TRUE
15/5/2023 | XD-PH | chất điều chỉnh (pH>7) 表調 | XD-000A | pH | 7~10 (>7) | 0 | 0 | 0 | 0 | 0 | 0 | 0 | 0 | 0 | 0 | 0 | 0 | 0 | 0 | 0 | 0 | 0 | 0 | TRUE | TRUE | TRUE | TRUE | TRUE | TRUE | TRUE | TRUE | TRUE | TRUE | TRUE | TRUE
15/5/2023 | XD-1 | ED電泳 pH ED Bồn sơn tĩnh điện pH 1 | XD-000A | pH | 5.3~6.0 (5.5) | 0 | 0 | 0 | 0 | 0 | 0 | 0 | 0 | 0 | 0 | 0 | 0 | 0 | 0 | 0 | 0 | 0 | 0 | TRUE | TRUE | TRUE | TRUE | TRUE | TRUE | TRUE | TRUE | TRUE | TRUE | TRUE | TRUE
15/5/2023 | XD-3 | ED 固成份 (NV) ED Thành phần rắn 1 | XD-000A | % | 12~18% (15%) |  |  | L | \ | 0 | 0 |  | 0 | 0 | 0 | 0 | 0 | 0 | 0 | 0 | 0 | 0 | 0 | FALSE | FALSE | FALSE | TRUE | FALSE | TRUE | TRUE | TRUE | TRUE | TRUE | TRUE | TRUE | 1 | 1 | 1 |  | 1
15/5/2023 | XD-4 | ED 色料比 EDTỷ lệ màu 1 | XD-000A | % | 8~16% (12%) |  |  | L | \ | 0 | 0 |  | 0 | 0 | 0 | 0 | 0 | 0 | 0 | 0 | 0 | 0 | 0 | FALSE | FALSE | FALSE | TRUE | FALSE | TRUE | TRUE | TRUE | TRUE | TRUE | TRUE | TRUE | 1 | 1 | 1 |  | 1
15/5/2023 | XD-7 | UF水洗1 Bồn thu hồi 1 (Thành phần rắn) | XD-000A | % | <5% |  | 0 | 0 | \ | 0 | 0 |  | 0 | 0 | 0 | 0 | 0 | 0 | 0 | 0 | 0 | 0 | 0 | FALSE | TRUE | FALSE | TRUE | FALSE | TRUE | TRUE | TRUE | TRUE | TRUE | TRUE | TRUE | 1 |  | 1 |  | 1
15/5/2023 | XD-8 | UF水洗2 Bồn thu hồi 2 (Thành phần rắn) | XD-000A | % | <3% |  | 0 | 0 | \ | 0 | 0 |  | 0 | 0 | 0 | 0 | 0 | 0 | 0 | 0 | 0 | 0 | 0 | FALSE | TRUE | FALSE | TRUE | FALSE | TRUE | TRUE | TRUE | TRUE | TRUE | TRUE | TRUE | 1 |  | 1 |  | 1
15/5/2023 | DC-XB1 | 熱脫脂 Xà bông 1 | DC-000A | g/L | 20~30 (25±3) | 0 | 0 | kg | 0 | 0 | kg | 0 | D:\2. Data hoa nghiem\1. PP HÓA NGHIỆM CÁC BỒN-XLBM\XB-ML.pdf | 0 | 0 | 0 | 0 | 0 | 0 | 0 | 0 | 0 | 0 | TRUE | TRUE | TRUE | TRUE | TRUE | FALSE | TRUE | TRUE | TRUE | TRUE | TRUE | TRUE | [5 empty] | 1
15/5/2023 | DC-XB2 | 熱脫脂Xà bôngg 2 | DC-000A | g/L | 20~30 (25±3) | 0 | 0 | kg | 0 | 0 | kg | 0 | 0 | 0 | 0 | 0 | 0 | 0 | 0 | 0 | 0 | 0 | 0 | TRUE | TRUE | TRUE | TRUE | TRUE | TRUE | TRUE | TRUE | TRUE | TRUE | TRUE | TRUE
15/5/2023 | DC-HNO3 | HNO3 中和 | DC-000A | ml/L | 210~290 (250±40) | 0 | 0 | L | 0 | 0 | L | 0 | D:\2. Data hoa nghiem\1. PP HÓA NGHIỆM CÁC BỒN-XLBM\HNO3-ML.pdf | 0 | 0 | 0 | 0 | 0 | 0 | 0 | 0 | 0 | 0 | TRUE | TRUE | TRUE | TRUE | TRUE | FALSE | TRUE | TRUE | TRUE | TRUE | TRUE | TRUE | [5 empty] | 1
15/5/2023 | DC1-H2SO4 | 陽極處理槽 dương cực H2SO4 (18) | DC-000A | g/L | 120~150 (135±15) | 0 | 0 | kg | 0 | 0 | kg | 0 | D:\2. Data hoa nghiem\1. PP HÓA NGHIỆM CÁC BỒN-XLBM\H2SO4-ML.pdf | 0 | 0 | 0 | 0 | 0 | 0 | 0 | 0 | 0 | 0 | TRUE | TRUE | TRUE | TRUE | TRUE | FALSE | TRUE | TRUE | TRUE | TRUE | TRUE | TRUE | [5 empty] | 1
15/5/2023 | DC1-AL | 陽極處理槽 dương cực Al3+ (18) | DC-000A | g/L | 1~5 (3±1.5) | 0 | 0 | kg | 0 | 0 | kg | 0 | D:\2. Data hoa nghiem\1. PP HÓA NGHIỆM CÁC BỒN-XLBM\AL3+ML.pdf | 0 | 0 | 0 | 0 | 0 | 0 | 0 | 0 | 0 | 0 | TRUE | TRUE | TRUE | TRUE | TRUE | FALSE | TRUE | TRUE | TRUE | TRUE | TRUE | TRUE | [5 empty] | 1
15/5/2023 | DC2-H2SO4 | 陽極處理槽 dương cực H2SO4 (19) | DC-000A | g/L | 120~150 (135±15) | 0 | 0 | kg | 0 | 0 | kg | 0 | 0 | 0 | 0 | 0 | 0 | 0 | 0 | 0 | 0 | 0 | 0 | TRUE | TRUE | TRUE | TRUE | TRUE | TRUE | TRUE | TRUE | TRUE | TRUE | TRUE | TRUE
15/5/2023 | DC2-AL | 陽極處理槽 dương cực Al3+ (19) | DC-000A | g/L | 1~5 (3±1.5) | 0 | 0 | kg | 0 | 0 | kg | 0 | 0 | 0 | 0 | 0 | 0 | 0 | 0 | 0 | 0 | 0 | 0 | TRUE | TRUE | TRUE | TRUE | TRUE | TRUE | TRUE | TRUE | TRUE | TRUE | TRUE | TRUE
15/5/2023 | DC3-H2SO4 | 陽極處理槽 dương cực H2SO4 (20) | DC-000A | g/L | 120~150 (135±15) | 0 | 0 | kg | 0 | 0 | kg | 0 | 0 | 0 | 0 | 0 | 0 | 0 | 0 | 0 | 0 | 0 | 0 | TRUE | TRUE | TRUE | TRUE | TRUE | TRUE | TRUE | TRUE | TRUE | TRUE | TRUE | TRUE
15/5/2023 | DC3-AL | 陽極處理槽 dương cực Al3+ (20) | DC-000A | g/L | 1~5 (3±1.5) | 0 | 0 | kg | 0 | 0 | kg | 0 | 0 | 0 | 0 | 0 | 0 | 0 | 0 | 0 | 0 | 0 | 0 | TRUE | TRUE | TRUE | TRUE | TRUE | TRUE | TRUE | TRUE | TRUE | TRUE | TRUE | TRUE
15/5/2023 | DC-DL | 封孔 Đóng lỗ (HK-101A1) | DC-000A | g/L | 8~12 (10±1) | 0 | 0 | kg | 0 | 0 | kg | 0 | D:\2. Data hoa nghiem\1. PP HÓA NGHIỆM CÁC BỒN-XLBM\đóng lỗ-ML.pdf | 0 | 0 | 0 | 0 | 0 | 0 | 0 | 0 | 0 | 0 | TRUE | TRUE | TRUE | TRUE | TRUE | FALSE | TRUE | TRUE | TRUE | TRUE | TRUE | TRUE | [5 empty] | 1
15/5/2023 | DC-DLPH | pH | DC-000A | pH | 6~8 (7±0.5) | 0 | 0 | 0 | 0 | 0 | 0 | 0 | 0 | 0 | 0 | 0 | 0 | 0 | 0 | 0 | 0 | 0 | 0 | TRUE | TRUE | TRUE | TRUE | TRUE | TRUE | TRUE | TRUE | TRUE | TRUE | TRUE | TRUE
15/5/2023 | DC-BLACK05 | 染色Màu - Black-05 | DC-000A | pH | 5.5~6.0 | 0 | 0 | 0 | 0 | 0 | 0 | 0 | 0 | 0 | 0 | 0 | 0 | 0 | 0 | 0 | 0 | 0 | 0 | TRUE | TRUE | TRUE | TRUE | TRUE | TRUE | TRUE | TRUE | TRUE | TRUE | TRUE | TRUE
15/5/2023 | DC-GAY07 | 染色Màu- Gey-07 | DC-000A | pH | 5.5~6.0 | 0 | 0 | 0 | 0 | 0 | 0 | 0 | 0 | 0 | 0 | 0 | 0 | 0 | 0 | 0 | 0 | 0 | 0 | TRUE | TRUE | TRUE | TRUE | TRUE | TRUE | TRUE | TRUE | TRUE | TRUE | TRUE | TRUE
15/5/2023 | DC-BLACK08 | 染色Màu- Black-08 | DC-000A | pH | 5.5~6.0 | 0 | 0 | 0 | 0 | 0 | 0 | 0 | 0 | 0 | 0 | 0 | 0 | 0 | 0 | 0 | 0 | 0 | 0 | TRUE | TRUE | TRUE | TRUE | TRUE | TRUE | TRUE | TRUE | TRUE | TRUE | TRUE | TRUE
TRO VE MENU

## IT.NHIET DO
Hạng mục kiểm tra nhiệt độ 檢查溫度
Ngay | Ma__Hangmuc | Hang_Muc | Mã Máy | Đơn Vị | Tieu_Chuan | Nhietke_01 | NhietKeTD_01 | Nhietke_02 | NhietKeTD_02 | Nhietke_03 | NhietKeTD_03 | Nhietke_04 | NhietKeTD_04 | Nhietke_05 | NhietKeTD_05 | Nhietke_06 | NhietKeTD_06 | 1 | bs | 2 | bs | 3 | bs | 4 | bs | 5 | bs | 6 | bs | 1 | bs | 2 | bs | 3 | bs | 4 | bs | 5 | bs | 6 | bs
Ngay | Code | Code_Name | Machine | 單位 | 控制範圍 | 温度計 | 自動温控 | 温度計 | 自動温控 | 温度計 | 自動温控 | 温度計 | 自動温控 | 温度計 | 自動温控 | 温度計 | 自動温控
15/5/2023 | 1E-TEMXB1 | Nhiệt độ xà bông nóng (1) 熱脫脂溫度(1) | XL-001E | 0C | 65~75 | 0 | 0 | 0 | 0 | 0 | 68 | 67 | 0 | 0 | 0 | 0 | 0 | TRUE | TRUE | TRUE | TRUE | TRUE | TRUE | TRUE | TRUE | TRUE | TRUE | TRUE | TRUE
15/5/2023 | 1E-TEMXB2 | Nhiệt độ xà bông nóng (2) 熱脫脂溫度(2) | XL-001E | 0C | 65~75 | 0 | 0 | 0 | 0 | 0 | 67 | 68 | 0 | 0 | 0 | 0 | 0 | TRUE | TRUE | TRUE | TRUE | TRUE | TRUE | TRUE | TRUE | TRUE | TRUE | TRUE | TRUE
15/5/2023 | 1E-TEMDG1 | Nhiệt độ điện giải (1) 電解1 溫度 | XL-001E | 0C | 50~60 | 0 | 0 | 0 | 0 | 0 | 55 | 54 | 0 | 0 | 0 | 0 | 0 | TRUE | TRUE | TRUE | TRUE | TRUE | TRUE | TRUE | TRUE | TRUE | TRUE | TRUE | TRUE
15/5/2023 | 1E-TEMDG2 | Nhiệt độ điện giải (2) 電解 2 溫度 | XL-001E | 0C | 50~60 | 0 | 0 | 0 | 0 | 0 | 54 | 54 | 0 | 0 | 0 | 0 | 0 | TRUE | TRUE | TRUE | TRUE | TRUE | TRUE | TRUE | TRUE | TRUE | TRUE | TRUE | TRUE
15/5/2023 | 1E-TEMBX | Nhiệt độ bồn xi 鍍鋅槽溫度 | XL-001E | 0C | 20~30 | 0 | 0 | 0 | 0 | 0 | 24 | 23 | 0 | 0 | 0 | 0 | 0 | TRUE | TRUE | TRUE | TRUE | TRUE | TRUE | TRUE | TRUE | TRUE | TRUE | TRUE | TRUE
15/5/2023 | 1E-TEMCR3I | Nhiệt độ bồn màu Cr2O3 三價鉻 溫度 | XL-001E | 0C | 35-45 | 0 | 0 | 0 | 0 | 0 | 42 | 41 | 0 | 0 | 0 | 0 | 0 | TRUE | TRUE | TRUE | TRUE | TRUE | TRUE | TRUE | TRUE | TRUE | TRUE | TRUE | TRUE
15/5/2023 | 1E-TEMH2O | Nhiệt độ bồn nước nóng 熱水溫度 | XL-001E | 0C | 55~65 | 0 | 0 | 0 | 0 | 0 | 56 | 55 | 0 | 0 | 0 | 0 | 0 | TRUE | TRUE | TRUE | TRUE | TRUE | TRUE | TRUE | TRUE | TRUE | TRUE | TRUE | TRUE
15/5/2023 | 1E-TEMSAY | Sấy khô 烘乾 | XL-001E | 0C | 65~75 | 0 | 0 | 0 | 0 | 0 | 0 | 0 | 0 | 0 | 0 | 0 | 0 | TRUE | TRUE | TRUE | TRUE | TRUE | TRUE | TRUE | TRUE | TRUE | TRUE | TRUE | TRUE
15/5/2023 | 1F-TEMXB1 | Nhiệt độ xà bông nóng (1) 熱脫脂溫度(1) | XL-001F | 0C | 50~70 | 0 | 0 | 0 | 0 | 0 | 0 | 0 | 0 | 0 | 0 | 0 | 0 | TRUE | TRUE | TRUE | TRUE | TRUE | TRUE | TRUE | TRUE | TRUE | TRUE | TRUE | TRUE
15/5/2023 | 1F-TEMXB2 | Nhiệt độ xà bông nóng (2) 熱脫脂溫度(2) | XL-001F | 0C | 50~70 | 0 | 0 | 0 | 0 | 0 | 0 | 0 | 0 | 0 | 0 | 0 | 0 | TRUE | TRUE | TRUE | TRUE | TRUE | TRUE | TRUE | TRUE | TRUE | TRUE | TRUE | TRUE
15/5/2023 | 1F-TEMDG1 | Nhiệt độ điện giải (1) 電解1 溫度 | XL-001F | 0C | 50~70 | 0 | 0 | 0 | 0 | 0 | 0 | 0 | 0 | 0 | 0 | 0 | 0 | TRUE | TRUE | TRUE | TRUE | TRUE | TRUE | TRUE | TRUE | TRUE | TRUE | TRUE | TRUE
15/5/2023 | 1F-TEMDG2 | Nhiệt độ điện giải (2) 電解 2 溫度 | XL-001F | 0C | 50~70 | 0 | 0 | 0 | 0 | 0 | 0 | 0 | 0 | 0 | 0 | 0 | 0 | TRUE | TRUE | TRUE | TRUE | TRUE | TRUE | TRUE | TRUE | TRUE | TRUE | TRUE | TRUE
15/5/2023 | 1F-TEMBX | Nhiệt độ bồn xi 鍍鋅槽溫度 | XL-001F | 0C | 22~30 | 0 | 0 | 0 | 0 | 0 | 0 | 0 | 0 | 0 | 0 | 0 | 0 | TRUE | TRUE | TRUE | TRUE | TRUE | TRUE | TRUE | TRUE | TRUE | TRUE | TRUE | TRUE
15/5/2023 | 1F-TEMCR3I | Nhiệt độ bồn màu Cr2O3 三價鉻 溫度 | XL-001F | 0C | 30-38 | 0 | 0 | 0 | 0 | 0 | 0 | 0 | 0 | 0 | 0 | 0 | 0 | TRUE | TRUE | TRUE | TRUE | TRUE | TRUE | TRUE | TRUE | TRUE | TRUE | TRUE | TRUE
15/5/2023 | 1F-TEMH2O | Nhiệt độ bồn nước nóng 熱水溫度 | XL-001F | 0C | 55~65 | 0 | 0 | 0 | 0 | 0 | 0 | 0 | 0 | 0 | 0 | 0 | 0 | TRUE | TRUE | TRUE | TRUE | TRUE | TRUE | TRUE | TRUE | TRUE | TRUE | TRUE | TRUE
15/5/2023 | 1F-TEMSAY | Sấy khô 烘乾 | XL-001F | 0C | 65~75 | 0 | 0 | 0 | 0 | 0 | 0 | 0 | 0 | 0 | 0 | 0 | 0 | TRUE | TRUE | TRUE | TRUE | TRUE | TRUE | TRUE | TRUE | TRUE | TRUE | TRUE | TRUE
15/5/2023 | XT-TEMXB1 | Nhiệt độ xà bông nóng (1) 熱脫脂溫度(1) | XT-000C | 0C | 65~75 | 0 | 0 | 0 | 0 | 0 | 69 | 68 | 0 | 0 | 0 | 0 | 0 | TRUE | TRUE | TRUE | TRUE | TRUE | TRUE | TRUE | TRUE | TRUE | TRUE | TRUE | TRUE
15/5/2023 | XT-TEMXB2 | Nhiệt độ xà bông nóng (2) 熱脫脂溫度(2) | XT-000C | 0C | 65~75 | 0 | 0 | 0 | 0 | 0 | 70 | 69 | 0 | 0 | 0 | 0 | 0 | TRUE | TRUE | TRUE | TRUE | TRUE | TRUE | TRUE | TRUE | TRUE | TRUE | TRUE | TRUE
15/5/2023 | XT-TEMDG1 | Nhiệt độ điện giải (1) 電解1 溫度 | XT-000C | 0C | 60~70 | 0 | 0 | 0 | 0 | 0 | 65 | 65 | 0 | 0 | 0 | 0 | 0 | TRUE | TRUE | TRUE | TRUE | TRUE | TRUE | TRUE | TRUE | TRUE | TRUE | TRUE | TRUE
15/5/2023 | XT-TEMDG2 | Nhiệt độ điện giải (2) 電解 2 溫度 | XT-000C | 0C | 60~70 | 0 | 0 | 0 | 0 | 0 | 65 | 64 | 0 | 0 | 0 | 0 | 0 | TRUE | TRUE | TRUE | TRUE | TRUE | TRUE | TRUE | TRUE | TRUE | TRUE | TRUE | TRUE
15/5/2023 | XT-TEMBX | Nhiệt độ bồn xi 鍍鋅槽溫度 | XT-000C | 0C | 24~26 | 0 | 0 | 0 | 0 | 0 | 25 | 24 | 0 | 0 | 0 | 0 | 0 | TRUE | TRUE | TRUE | TRUE | TRUE | TRUE | TRUE | TRUE | TRUE | TRUE | TRUE | TRUE
15/5/2023 | XT-TEMCR3I | Nhiệt độ bồn màu Cr2O3 (I) 三價鉻 溫度 HALO | XT-000C | 0C | 34~36 | 0 | 0 | 0 | 0 | 0 | 35 | 34 | 0 | 0 | 0 | 0 | 0 | TRUE | TRUE | TRUE | TRUE | TRUE | TRUE | TRUE | TRUE | TRUE | TRUE | TRUE | TRUE
15/5/2023 | XT-TEMH2O | Nhiệt độ bồn nước nóng 熱水溫度 | XT-000C | 0C | 55~65 | 0 | 0 | 0 | 0 | 0 | 57 | 56 | 0 | 0 | 0 | 0 | 0 | TRUE | TRUE | TRUE | TRUE | TRUE | TRUE | TRUE | TRUE | TRUE | TRUE | TRUE | TRUE
15/5/2023 | XT-TEMSAY | Sấy khô 烘乾 | XT-000C | 0C | 65~75 | 0 | 0 | 0 | 0 | 0 | \ | 69 | 0 | 0 | 0 | 0 | 0 | TRUE | TRUE | TRUE | TRUE | TRUE | FALSE | TRUE | TRUE | TRUE | TRUE | TRUE | TRUE | [5 empty] | 1
15/5/2023 | RLE-TEMPP1 | Muối axit Phosphoric (1) 磷酸鹽 | CR-000E | 0C | 65~85OC | 0 | 0 | 0 | 0 | 0 | 0 | 0 | 0 | 0 | 0 | 0 | 0 | TRUE | TRUE | TRUE | TRUE | TRUE | TRUE | TRUE | TRUE | TRUE | TRUE | TRUE | TRUE
15/5/2023 | RLE-TEMPP2 | Muối axit Phosphoric (2) 磷酸鹽 | CR-000E | 0C | 65~85OC | 0 | 0 | 0 | 0 | 0 | 0 | 0 | 0 | 0 | 0 | 0 | 0 | TRUE | TRUE | TRUE | TRUE | TRUE | TRUE | TRUE | TRUE | TRUE | TRUE | TRUE | TRUE
15/5/2023 | RLE-TEMXB | Xà bông bôi trơn 潤滑皂 | CR-000E | 0C | 80~90OC | 0 | 0 | 0 | 0 | 0 | 0 | 0 | 0 | 0 | 0 | 0 | 0 | TRUE | TRUE | TRUE | TRUE | TRUE | TRUE | TRUE | TRUE | TRUE | TRUE | TRUE | TRUE
15/5/2023 | RLC-TEMKD | [16 empty] | FALSE | FALSE | FALSE | FALSE | FALSE | FALSE | FALSE | FALSE | FALSE | FALSE | FALSE | FALSE | 1 | 1 | 1 | 1 | 1 | 1 | 1 | 1 | 1 | 1 | 1 | 1
15/5/2023 | RLC-TEMPP123 | [16 empty] | FALSE | FALSE | FALSE | FALSE | FALSE | FALSE | FALSE | FALSE | FALSE | FALSE | FALSE | FALSE | 1 | 1 | 1 | 1 | 1 | 1 | 1 | 1 | 1 | 1 | 1 | 1
15/5/2023 | RLD-TEMPP1 | [16 empty] | FALSE | FALSE | FALSE | FALSE | FALSE | FALSE | FALSE | FALSE | FALSE | FALSE | FALSE | FALSE | 1 | 1 | 1 | 1 | 1 | 1 | 1 | 1 | 1 | 1 | 1 | 1
15/5/2023 | RLD-TEMPP2 | [16 empty] | FALSE | FALSE | FALSE | FALSE | FALSE | FALSE | FALSE | FALSE | FALSE | FALSE | FALSE | FALSE | 1 | 1 | 1 | 1 | 1 | 1 | 1 | 1 | 1 | 1 | 1 | 1
15/5/2023 | RLD-TEMXB | [16 empty] | FALSE | FALSE | FALSE | FALSE | FALSE | FALSE | FALSE | FALSE | FALSE | FALSE | FALSE | FALSE | 1 | 1 | 1 | 1 | 1 | 1 | 1 | 1 | 1 | 1 | 1 | 1
15/5/2023 | XD-TEMXB1 | Xà bông 1 預脫脂 | XD-000A | 0C | 51~59OC (55OC) | 0 | 0 | 0 | 0 | 0 | 0 | 0 | 0 | 0 | 0 | 0 | 0 | TRUE | TRUE | TRUE | TRUE | TRUE | TRUE | TRUE | TRUE | TRUE | TRUE | TRUE | TRUE
15/5/2023 | XD-TEMXB2 | Xà bông 2 主脫脂 | XD-000A | 0C | 51~59OC (55OC) | 0 | 0 | 0 | 0 | 0 | 0 | 0 | 0 | 0 | 0 | 0 | 0 | TRUE | TRUE | TRUE | TRUE | TRUE | TRUE | TRUE | TRUE | TRUE | TRUE | TRUE | TRUE
15/5/2023 | XD-TEMXB3 | Xà bông siêu âm 超音波脫脂 | XD-000A | 0C | 51~59OC (55OC) | 0 | 0 | 0 | 0 | 0 | 0 | 0 | 0 | 0 | 0 | 0 | 0 | TRUE | TRUE | TRUE | TRUE | TRUE | TRUE | TRUE | TRUE | TRUE | TRUE | TRUE | TRUE
15/5/2023 | XD-TEMPP | phosphat 磷化處理 | XD-000A | 0C | 30~40OC (35OC) | 0 | 0 | 0 | 0 | 0 | 0 | 0 | 0 | 0 | 0 | 0 | 0 | TRUE | TRUE | TRUE | TRUE | TRUE | TRUE | TRUE | TRUE | TRUE | TRUE | TRUE | TRUE
15/5/2023 | XD-TEMED1 | ED電泳 ED Bồn sơn tĩnh điện 1 | XD-000A | 0C | 26~32OC (29OC) | 0 | 0 | 0 | 0 | 0 | 0 | 0 | 0 | 0 | 0 | 0 | 0 | TRUE | TRUE | TRUE | TRUE | TRUE | TRUE | TRUE | TRUE | TRUE | TRUE | TRUE | TRUE
15/5/2023 | XD-TEMSAY | sấy khô 烘乾 | XD-000A | 0C | 170~220℃ (195OC) | 0 | 0 | 0 | 0 | 0 | 0 | 0 | 0 | 0 | 0 | 0 | 0 | TRUE | TRUE | TRUE | TRUE | TRUE | TRUE | TRUE | TRUE | TRUE | TRUE | TRUE | TRUE
15/5/2023 | DC-TEMXB1 | 熱脫脂 Xà bông 1 | DC-000A | 0C | 45~65ºC (55±8oC) | 0 | 0 | 0 | 0 | 0 | 0 | 0 | 0 | 0 | 0 | 0 | 0 | TRUE | TRUE | TRUE | TRUE | TRUE | TRUE | TRUE | TRUE | TRUE | TRUE | TRUE | TRUE
15/5/2023 | DC-TEMXB2 | 熱脫脂Xà bôngg 2 | DC-000A | 0C | 45~65ºC (55±8oC) | 0 | 0 | 0 | 0 | 0 | 0 | 0 | 0 | 0 | 0 | 0 | 0 | TRUE | TRUE | TRUE | TRUE | TRUE | TRUE | TRUE | TRUE | TRUE | TRUE | TRUE | TRUE
15/5/2023 | DC1-TEM | 陽極處理槽 dương cực Al3+ (18) | DC-000A | 0C | 18~25ºC (22±2oC) | 0 | 0 | 0 | 0 | 0 | 0 | 0 | 0 | 0 | 0 | 0 | 0 | TRUE | TRUE | TRUE | TRUE | TRUE | TRUE | TRUE | TRUE | TRUE | TRUE | TRUE | TRUE
15/5/2023 | DC2-TEM | 陽極處理槽 dương cực Al3+ (19) | DC-000A | 0C | 18~25ºC (22±2oC) | 0 | 0 | 0 | 0 | 0 | 0 | 0 | 0 | 0 | 0 | 0 | 0 | TRUE | TRUE | TRUE | TRUE | TRUE | TRUE | TRUE | TRUE | TRUE | TRUE | TRUE | TRUE
15/5/2023 | DC3-TEM | 陽極處理槽 dương cực Al3+ (20) | DC-000A | 0C | 18~25ºC (22±2oC) | 0 | 0 | 0 | 0 | 0 | 0 | 0 | 0 | 0 | 0 | 0 | 0 | TRUE | TRUE | TRUE | TRUE | TRUE | TRUE | TRUE | TRUE | TRUE | TRUE | TRUE | TRUE
15/5/2023 | DC-TEMDL | 封孔 Đóng lỗ (HK-101A1) | DC-000A | 0C | 45~60ºC (50±2oC) | 0 | 0 | 0 | 0 | 0 | 0 | 0 | 0 | 0 | 0 | 0 | 0 | TRUE | TRUE | TRUE | TRUE | TRUE | TRUE | TRUE | TRUE | TRUE | TRUE | TRUE | TRUE
15/5/2023 | DC-TEMBLACK05 | 染色Màu - Black-05 | DC-000A | 0C | 55~65ºC (55±3oC) | 0 | 0 | 0 | 0 | 0 | 0 | 0 | 0 | 0 | 0 | 0 | 0 | TRUE | TRUE | TRUE | TRUE | TRUE | TRUE | TRUE | TRUE | TRUE | TRUE | TRUE | TRUE
15/5/2023 | DC-TEMGAY07 | 染色Màu- Gey-07 | DC-000A | 0C | 42~47ºC (44±2oC) | 0 | 0 | 0 | 0 | 0 | 0 | 0 | 0 | 0 | 0 | 0 | 0 | TRUE | TRUE | TRUE | TRUE | TRUE | TRUE | TRUE | TRUE | TRUE | TRUE | TRUE | TRUE
15/5/2023 | DC-TEMBLACK08 | 染色Màu- Black-08 | DC-000A | 0C | 55~65ºC (55±3oC) | 0 | 0 | 0 | 0 | 0 | 0 | 0 | 0 | 0 | 0 | 0 | 0 | TRUE | TRUE | TRUE | TRUE | TRUE | TRUE | TRUE | TRUE | TRUE | TRUE | TRUE | TRUE
15/5/2023 | DC-TEMBSAY | 烘乾 Sấy khô | DC-000A | 0C | 100~110ºC (100±5oC) | \ | 0 | \ | 0 | 0 | 0 | 0 | 0 | 0 | 0 | 0 | 0 | FALSE | TRUE | FALSE | TRUE | TRUE | TRUE | TRUE | TRUE | TRUE | TRUE | TRUE | TRUE | 1 |  | 1
TRO VE MENU