## PT TAP CHAT
MẪU GỬI NHÀ CUNG ỨNG
| 2024/08/26 |  |  |  |  | 7:00 | 11:00 | 13:00
NCC | Type sample | Test Item | Standards |  | Unit | Result
JASCO | Akaline Zinc (XL-1E) | Zn2+ | 8~12 | (10±2) | g/l | 0 | 0 | 0
JASCO |  | NaOH | 130 - 150 | (140±7) | g/l | 0 | 0 | 0
JASCO |  | Na2CO3 | ＜70g/L |  | g/l
JASCO |  | Fe | <5 |  | ppm
JASCO |  | Cu | <5 |  | ppm
JASCO |  | Cr | <5 |  | ppm
JASCO |  | Pb | <5 |  | ppm
JASCO | Màu (I) (TR173AH) (XL-1E) | Cr2O3 (TR173AH) | 12~18 | (14±2) | % | 0 | 0 | 0
JASCO |  | pH | 1.5~1.9 | (1.7±0.1 ) | / | 0 | 0 | 0
JASCO |  | Fe | <80 |  | ppm
JASCO |  | Cu | ＜5 |  | ppm
JASCO |  | Zn | ＜7000 |  | ppm
JASCO | Màu K (5U109A) (XL-1E) | Màu K (5U109A) | 5~10 | (7.5±1) | %
JASCO |  | pH | 2.0~2.4 | (2.2±0.1) | / | 0 | 0 | 0
JASCO |  | Fe | <40 |  | ppm
JASCO |  | Cu | ＜5 |  | ppm
JASCO |  | Zn | ＜6000 |  | ppm
| Type sample | Test Item | Standards |  | Unit | Result
HALO | Akaline Zinc (XL-1F) | Zn2+ | 8~12 | (10±2) | g/l | 0 | 11.31 | 11.18
HALO |  | NaOH | 130 - 150 | (140±7) | g/l | 0 | 146.4 | 144.4
HALO |  | Na2CO3 | ＜70 |  | g/l
HALO |  | Fe | <5 |  | ppm
HALO |  | Cu | <5 |  | ppm
HALO |  | Cr | <5 |  | ppm
HALO |  | Pb | <5 |  | ppm
HALO | Màu (I) (Lanthane 318) (XL-1F) | Lanthane 318 | 6~10 | (7±1) | % | -1.0461 | 6.79235 | 6.53813
HALO |  | pH | 2~2.5 | (2.3±0.1 ) | / | 0 | 1.8 | 1.7
HALO |  | Fe | <100 |  | ppm
HALO |  | Cu |  |  | ppm
HALO |  | Zn | ＜12000 |  | ppm
HALO | Màu (K) (Finidip 124) (XL-1F) | Finidip 124 | 5~8 | (6±0.5) | % |  |  | ko sx
HALO |  | pH | 1.8~2.4 | (2.1±0.1 ) | / | 0 | 0 | ko sx
HALO |  | Fe | 150 |  | ppm
HALO |  | Cu |  |  | ppm
HALO |  | Zn | ＜15000 |  | ppm
| Type sample | Test Item | Standards |  | Unit | Result
HALO | Akaline Zinc (XT-0C) | Zn2+ | 7~10 | (8.5±1) | g/l | 0 | 0 | 8.19
HALO |  | NaOH | 135~ 145 | (140±5) | g/l | 0 | 0 | 144.8
HALO |  | Na2CO3 | ＜70g/L | ＜70g/L | g/l
HALO |  | Fe | <5 |  | ppm
HALO |  | Cu | <5 |  | ppm
HALO |  | Cr | <5 |  | ppm
HALO |  | Pb | <5 |  | ppm
| Nickel Zinc (XT-0C) | Ni2+ | 1-1.8 | 1-1.8 | g/l
HALO |  | Zn2+ | 5~6 | (5.5± 0.5) | g/l |  |  | 6.11
HALO |  | NaOH | 130~140 | (135 ± 5) | g/l | 0 | 0 | 135.6
HALO |  | Na2CO3 | ＜70 |  | g/l
HALO |  | Fe | ＜80 |  | ppm
HALO |  | Cu | ＜5 |  | ppm
HALO |  | Cr | ＜5 |  | ppm
HALO |  | Pb | ＜ |  | ppm
HALO | Màu (I) (Lanthane 318) (XT-0C) | Lanthane 318 | 5~8 | (6±1) | % | -1.0461 | 0 | 6.516945
HALO |  | pH | 2.0~2.4 | (2.2±0.1) | / | 0 | 0 | 2.1
HALO |  | Fe | <100 |  | ppm
HALO |  | Cu |  |  | ppm
HALO |  | Zn | ＜10000 |  | ppm
| Màu (K) (Finidip 124) (XT-0C) | Finidip 124 | 5~8 | (6±0.5) | % |  | 0 | 5.76
|  | pH | 1.8~2.4 | (2.1±0.1) | / | 0 | 0 | 2.1
|  | Fe | 150 |  | ppm
|  | Cu |  |  | ppm
|  | Zn | ＜15000 |  | ppm
[6 empty] | 7:00 | 11:00 | 13:00
JASCO | Màu (I) (TR173AH) (XT-0C) | Cr2O3 (TR173AH) | 8~16 % | (12±2%) | %
JASCO |  | pH | 1.8~2.4 | (2.0 ±0.2 ) | / | 0 | 0 | 0
JASCO |  | Fe | <500 |  | ppm
JASCO |  | Cu | ＜5 |  | ppm
JASCO |  | Zn | ＜7000 |  | ppm
JASCO | Màu K (5U109A) (XT-0C) | Màu K (5U109A) | 5~8 | (6±0.5) | % |  |  | 5.76
JASCO |  | pH | 1.8~2.4 | (2.1±0.1) | / | 0 | 0 | 2.1
JASCO |  | Fe | <500 |  | ppm
JASCO |  | Cu | ＜5 |  | ppm
JASCO |  | Zn | ＜7000 |  | ppm
JASCO | Màu Ni (XT-0C) | Màu Ni (988C1) | 50-100 |  | ml/l
JASCO |  | Màu Ni (988S1) | 15-35 |  | ml/l
TRO VE MENU

## 1
"BÁO CÁO KẾT QUẢ HÓA NGHIỆM HÀNG NGÀY 表面處理生產製程管控記錄表"
NGAY | Ma__Hang_muc | Nong_Do_01 | 1 | bs | 2 | bs | 3 | bs | 4 | bs | 5 | bs | 6 | bs | 1
Date | Code | 濃度 g/L-01
2024-08-26 09:45 | 1E-XB1 | 0 | TRUE | FALSE | FALSE | FALSE | FALSE | FALSE | FALSE | FALSE | FALSE | FALSE | FALSE | FALSE
2024-08-26 09:45 | 1E-XB2 | 0 | TRUE | FALSE | FALSE | FALSE | FALSE | FALSE | FALSE | FALSE | FALSE | FALSE | FALSE | FALSE
2024-08-26 09:45 | 1E-DG1 | 0 | TRUE | FALSE | FALSE | FALSE | FALSE | FALSE | FALSE | FALSE | FALSE | FALSE | FALSE | FALSE
2024-08-26 09:45 | 1E-DG2 | 0 | TRUE | FALSE | FALSE | FALSE | FALSE | FALSE | FALSE | FALSE | FALSE | FALSE | FALSE | FALSE
2024-08-26 09:45 | 1E-NAOH | 0 | TRUE | FALSE | FALSE | FALSE | FALSE | FALSE | FALSE | FALSE | FALSE | FALSE | FALSE | FALSE
2024-08-26 09:45 | 1E-ZN | 0 | TRUE | FALSE | FALSE | FALSE | FALSE | FALSE | FALSE | FALSE | FALSE | FALSE | FALSE | FALSE
2024-08-26 09:45 | 1E-CR3I | 0 | TRUE | FALSE | FALSE | FALSE | FALSE | FALSE | FALSE | FALSE | FALSE | FALSE | FALSE | FALSE
2024-08-26 09:45 | 1E-CR3IPH | 0 | TRUE | FALSE | FALSE | FALSE | FALSE | FALSE | FALSE | FALSE | FALSE | FALSE | FALSE | FALSE
2024-08-26 09:45 | 1E-HCL1 | 0 | TRUE | FALSE | FALSE | FALSE | FALSE | FALSE | FALSE | FALSE | FALSE | FALSE | FALSE | FALSE
2024-08-26 09:45 | 1E-HCL2 | 0 | TRUE | FALSE | FALSE | FALSE | FALSE | FALSE | FALSE | FALSE | FALSE | FALSE | FALSE | FALSE
2024-08-26 09:45 | 1E-HCL3 | 0 | TRUE | FALSE | FALSE | FALSE | FALSE | FALSE | FALSE | FALSE | FALSE | FALSE | FALSE | FALSE
2024-08-26 09:45 | 1E-HNO3 | 0 | TRUE | FALSE | FALSE | FALSE | FALSE | FALSE | FALSE | FALSE | FALSE | FALSE | FALSE | FALSE
2024-08-26 09:45 | 1E-MEM | 0 | TRUE | FALSE | FALSE | FALSE | FALSE | FALSE | FALSE | FALSE | FALSE | FALSE | FALSE | FALSE
2024-08-26 09:45 | 1E-BONG | 0 | TRUE | FALSE | FALSE | FALSE | FALSE | FALSE | FALSE | FALSE | FALSE | FALSE | FALSE | FALSE
2024-08-26 09:45 | 1F-XB1 | 0 | TRUE | FALSE | FALSE | FALSE | FALSE | FALSE | FALSE | FALSE | FALSE | FALSE | FALSE | FALSE
2024-08-26 09:45 | 1F-XB2 | 0 | TRUE | FALSE | FALSE | FALSE | FALSE | FALSE | FALSE | FALSE | FALSE | FALSE | FALSE | FALSE
2024-08-26 09:45 | 1F-DG1 | 0 | TRUE | FALSE | FALSE | FALSE | FALSE | FALSE | FALSE | FALSE | FALSE | FALSE | FALSE | FALSE
2024-08-26 09:45 | 1F-DG2 | 0 | TRUE | FALSE | FALSE | FALSE | FALSE | FALSE | FALSE | FALSE | FALSE | FALSE | FALSE | FALSE
2024-08-26 09:45 | 1F-NAOH | 0 | TRUE | FALSE | FALSE | FALSE | FALSE | FALSE | FALSE | FALSE | FALSE | FALSE | FALSE | FALSE
2024-08-26 09:45 | 1F-ZN | 0 | TRUE | FALSE | FALSE | FALSE | FALSE | FALSE | FALSE | FALSE | FALSE | FALSE | FALSE | FALSE
2024-08-26 09:45 | 1F-CR3I | -1.0461 | TRUE | FALSE | FALSE | FALSE | FALSE | FALSE | FALSE | FALSE | FALSE | FALSE | FALSE | FALSE
2024-08-26 09:45 | 1F-CR3IPH | 0 | TRUE | FALSE | FALSE | FALSE | FALSE | FALSE | FALSE | FALSE | FALSE | FALSE | FALSE | FALSE
2024-08-26 09:45 | 1F-HCL1 | 0 | TRUE | FALSE | FALSE | FALSE | FALSE | FALSE | FALSE | FALSE | FALSE | FALSE | FALSE | FALSE
2024-08-26 09:45 | 1F-HCL2 | 0 | TRUE | FALSE | FALSE | FALSE | FALSE | FALSE | FALSE | FALSE | FALSE | FALSE | FALSE | FALSE
2024-08-26 09:45 | 1F-HCL3 | 0 | TRUE | FALSE | FALSE | FALSE | FALSE | FALSE | FALSE | FALSE | FALSE | FALSE | FALSE | FALSE
2024-08-26 09:45 | 1F-HNO3 | 0 | TRUE | FALSE | FALSE | FALSE | FALSE | FALSE | FALSE | FALSE | FALSE | FALSE | FALSE | FALSE
2024-08-26 09:45 | 1F-MEM | 0 | TRUE | FALSE | FALSE | FALSE | FALSE | FALSE | FALSE | FALSE | FALSE | FALSE | FALSE | FALSE
2024-08-26 09:45 | 1F-BONG | 0 | TRUE | FALSE | FALSE | FALSE | FALSE | FALSE | FALSE | FALSE | FALSE | FALSE | FALSE | FALSE
2024-08-26 09:45 | XT-XB1 | 0 | TRUE | FALSE | FALSE | FALSE | FALSE | FALSE | FALSE | FALSE | FALSE | FALSE | FALSE | FALSE
2024-08-26 09:45 | XT-XB2 | 0 | TRUE | FALSE | FALSE | FALSE | FALSE | FALSE | FALSE | FALSE | FALSE | FALSE | FALSE | FALSE
2024-08-26 09:45 | XT-DG1 | 0 | TRUE | FALSE | FALSE | FALSE | FALSE | FALSE | FALSE | FALSE | FALSE | FALSE | FALSE | FALSE
2024-08-26 09:45 | XT-DG2 | 0 | TRUE | FALSE | FALSE | FALSE | FALSE | FALSE | FALSE | FALSE | FALSE | FALSE | FALSE | FALSE
2024-08-26 09:45 | XT-NAOH | 0 | TRUE | FALSE | FALSE | FALSE | FALSE | FALSE | FALSE | FALSE | FALSE | FALSE | FALSE | FALSE
2024-08-26 09:45 | XT-ZN | 0 | TRUE | FALSE | FALSE | FALSE | FALSE | FALSE | FALSE | FALSE | FALSE | FALSE | FALSE | FALSE
2024-08-26 09:45 | XT-CR3I | -1.0461 | TRUE | FALSE | FALSE | FALSE | FALSE | FALSE | FALSE | FALSE | FALSE | FALSE | FALSE | FALSE
2024-08-26 09:45 | XT-CR3IPH | 0 | TRUE | FALSE | FALSE | FALSE | FALSE | FALSE | FALSE | FALSE | FALSE | FALSE | FALSE | FALSE
2024-08-26 09:45 | XT-HCL1 | 0 | TRUE | FALSE | FALSE | FALSE | FALSE | FALSE | FALSE | FALSE | FALSE | FALSE | FALSE | FALSE
2024-08-26 09:45 | XT-HCL2 | 0 | TRUE | FALSE | FALSE | FALSE | FALSE | FALSE | FALSE | FALSE | FALSE | FALSE | FALSE | FALSE
2024-08-26 09:45 | XT-HCL3 | 0 | TRUE | FALSE | FALSE | FALSE | FALSE | FALSE | FALSE | FALSE | FALSE | FALSE | FALSE | FALSE
2024-08-26 09:45 | XT-HNO3 | 0 | TRUE | FALSE | FALSE | FALSE | FALSE | FALSE | FALSE | FALSE | FALSE | FALSE | FALSE | FALSE
2024-08-26 09:45 | XT-BONG | 0 | TRUE | FALSE | FALSE | FALSE | FALSE | FALSE | FALSE | FALSE | FALSE | FALSE | FALSE | FALSE
2024-08-26 09:45 | XT-MEM | 0 | TRUE | FALSE | FALSE | FALSE | FALSE | FALSE | FALSE | FALSE | FALSE | FALSE | FALSE | FALSE
2024-08-26 09:45 | RLE-HCL1 | 0 | TRUE | FALSE | FALSE | FALSE | FALSE | FALSE | FALSE | FALSE | FALSE | FALSE | FALSE | FALSE
2024-08-26 09:45 | RLE-HCL2 | 0 | TRUE | FALSE | FALSE | FALSE | FALSE | FALSE | FALSE | FALSE | FALSE | FALSE | FALSE | FALSE
2024-08-26 09:45 | RLE-PP1TA | 0 | TRUE | FALSE | FALSE | FALSE | FALSE | FALSE | FALSE | FALSE | FALSE | FALSE | FALSE | FALSE
2024-08-26 09:45 | RLE-PP1AX | 0 | TRUE | FALSE | FALSE | FALSE | FALSE | FALSE | FALSE | FALSE | FALSE | FALSE | FALSE | FALSE
2024-08-26 09:45 | RLE-PP1PL | 0 | TRUE | FALSE | FALSE | FALSE | FALSE | FALSE | FALSE | FALSE | FALSE | FALSE | FALSE | FALSE
2024-08-26 09:45 | RLE-PP2TA | 0 | TRUE | FALSE | FALSE | FALSE | FALSE | FALSE | FALSE | FALSE | FALSE | FALSE | FALSE | FALSE
2024-08-26 09:45 | RLE-PP2AX | 0 | TRUE | FALSE | FALSE | FALSE | FALSE | FALSE | FALSE | FALSE | FALSE | FALSE | FALSE | FALSE
2024-08-26 09:45 | RLE-PP2PL | 0 | TRUE | FALSE | FALSE | FALSE | FALSE | FALSE | FALSE | FALSE | FALSE | FALSE | FALSE | FALSE
2024-08-26 09:45 | RLE-XB | 0 | TRUE | FALSE | FALSE | FALSE | FALSE | FALSE | FALSE | FALSE | FALSE | FALSE | FALSE | FALSE
2024-08-26 09:45 | RLE-XBPH | 0 | TRUE | FALSE | FALSE | FALSE | FALSE | FALSE | FALSE | FALSE | FALSE | FALSE | FALSE | FALSE
2024-08-26 09:45 | RLG-KD | 0 | TRUE | FALSE | FALSE | FALSE | FALSE | FALSE | FALSE | FALSE | FALSE | FALSE | FALSE | FALSE
2024-08-26 09:45 | RLG-HCL1 | 0 | TRUE | FALSE | FALSE | FALSE | FALSE | FALSE | FALSE | FALSE | FALSE | FALSE | FALSE | FALSE
2024-08-26 09:45 | RLG-PPTA | 0 | TRUE | FALSE | FALSE | FALSE | FALSE | FALSE | FALSE | FALSE | FALSE | FALSE | FALSE | FALSE
2024-08-26 09:45 | RLG-PPAX | 0 | TRUE | FALSE | FALSE | FALSE | FALSE | FALSE | FALSE | FALSE | FALSE | FALSE | FALSE | FALSE
2024-08-26 09:45 | RLG-PPPL | 0 | TRUE | FALSE | FALSE | FALSE | FALSE | FALSE | FALSE | FALSE | FALSE | FALSE | FALSE | FALSE
2024-08-26 09:45 | RLG-XB | 0 | TRUE | FALSE | FALSE | FALSE | FALSE | FALSE | FALSE | FALSE | FALSE | FALSE | FALSE | FALSE
2024-08-26 09:45 | RLG-XBPH | 0 | TRUE | FALSE | FALSE | FALSE | FALSE | FALSE | FALSE | FALSE | FALSE | FALSE | FALSE | FALSE
2024-08-26 09:45 | RLF-KD | 57 | TRUE | FALSE | FALSE | FALSE | FALSE | FALSE | FALSE | FALSE | FALSE | FALSE | FALSE | FALSE
2024-08-26 09:45 | RLF-HCL1 | 10.22 | TRUE | FALSE | FALSE | FALSE | FALSE | FALSE | FALSE | FALSE | FALSE | FALSE | FALSE | FALSE
2024-08-26 09:45 | RLF-PP1TA | 48 | TRUE | FALSE | FALSE | FALSE | FALSE | FALSE | FALSE | FALSE | FALSE | FALSE | FALSE | FALSE
2024-08-26 09:45 | RLF-PP1AX | 6.486486 | TRUE | FALSE | FALSE | FALSE | FALSE | FALSE | FALSE | FALSE | FALSE | FALSE | FALSE | FALSE
2024-08-26 09:45 | RLF-PP1PL | 0.2 | TRUE | FALSE | FALSE | FALSE | FALSE | FALSE | FALSE | FALSE | FALSE | FALSE | FALSE | FALSE
2024-08-26 09:45 | RLF-XB | 1 | TRUE | FALSE | FALSE | FALSE | FALSE | FALSE | FALSE | FALSE | FALSE | FALSE | FALSE | FALSE
2024-08-26 09:45 | RLF-XBPH | 10 | TRUE | FALSE | FALSE | FALSE | FALSE | FALSE | FALSE | FALSE | FALSE | FALSE | FALSE | FALSE
2024-08-26 09:45 | XD-XB1 | 12.5 | TRUE | FALSE | FALSE | FALSE | FALSE | FALSE | FALSE | FALSE | FALSE | FALSE | FALSE | FALSE
2024-08-26 09:45 | XD-XB2 | 53.218 | TRUE | FALSE | FALSE | FALSE | FALSE | FALSE | FALSE | FALSE | FALSE | FALSE | FALSE | FALSE
2024-08-26 09:45 | XD-XB3 | 67.496 | TRUE | FALSE | FALSE | FALSE | FALSE | FALSE | FALSE | FALSE | FALSE | FALSE | FALSE | FALSE
2024-08-26 09:45 | XD-ACID | 0 | TRUE | FALSE | FALSE | FALSE | FALSE | FALSE | FALSE | FALSE | FALSE | FALSE | FALSE | FALSE
2024-08-26 09:45 | XD-PPPL | 1.1 | TRUE | FALSE | FALSE | FALSE | FALSE | FALSE | FALSE | FALSE | FALSE | FALSE | FALSE | FALSE
2024-08-26 09:45 | XD-PPTC | 22 | TRUE | FALSE | FALSE | FALSE | FALSE | FALSE | FALSE | FALSE | FALSE | FALSE | FALSE | FALSE
2024-08-26 09:45 | XD-PPAC | 7.5 | TRUE | FALSE | FALSE | FALSE | FALSE | FALSE | FALSE | FALSE | FALSE | FALSE | FALSE | FALSE
2024-08-26 09:45 | XD-PH | 7.3 | TRUE | FALSE | FALSE | FALSE | FALSE | FALSE | FALSE | FALSE | FALSE | FALSE | FALSE | FALSE
2024-08-26 09:45 | XD-1 | 5.4 | TRUE | FALSE | FALSE | FALSE | FALSE | FALSE | FALSE | FALSE | FALSE | FALSE | FALSE | FALSE
2024-08-26 09:45 | XD-3 | 15.4398 | TRUE | FALSE | FALSE | FALSE | FALSE | FALSE | FALSE | FALSE | FALSE | FALSE | FALSE | FALSE
2024-08-26 09:45 | XD-4 | 13.52753 | TRUE | FALSE | FALSE | FALSE | FALSE | FALSE | FALSE | FALSE | FALSE | FALSE | FALSE | FALSE
2024-08-26 09:45 | XD-7 | 0.3986333 | TRUE | FALSE | FALSE | FALSE | FALSE | FALSE | FALSE | FALSE | FALSE | FALSE | FALSE | FALSE
2024-08-26 09:45 | XD-8 | 0.3072069 | TRUE | FALSE | FALSE | FALSE | FALSE | FALSE | FALSE | FALSE | FALSE | FALSE | FALSE | FALSE
2024-08-26 09:45 | DC-XB1 | 23.7 | TRUE | FALSE | FALSE | FALSE | FALSE | FALSE | FALSE | FALSE | FALSE | FALSE | FALSE | FALSE
2024-08-26 09:45 | DC-XB2 | 25.912 | TRUE | FALSE | FALSE | FALSE | FALSE | FALSE | FALSE | FALSE | FALSE | FALSE | FALSE | FALSE
2024-08-26 09:45 | DC-HNO3 | 215.16 | TRUE | FALSE | FALSE | FALSE | FALSE | FALSE | FALSE | FALSE | FALSE | FALSE | FALSE | FALSE
2024-08-26 09:45 | DC1-H2SO4 | 120 | TRUE | FALSE | FALSE | FALSE | FALSE | FALSE | FALSE | FALSE | FALSE | FALSE | FALSE | FALSE
2024-08-26 09:45 | DC1-AL | 4.75 | TRUE | FALSE | FALSE | FALSE | FALSE | FALSE | FALSE | FALSE | FALSE | FALSE | FALSE | FALSE
2024-08-26 09:45 | DC2-H2SO4 | 125 | TRUE | FALSE | FALSE | FALSE | FALSE | FALSE | FALSE | FALSE | FALSE | FALSE | FALSE | FALSE
2024-08-26 09:45 | DC2-AL | 4.875 | TRUE | FALSE | FALSE | FALSE | FALSE | FALSE | FALSE | FALSE | FALSE | FALSE | FALSE | FALSE
2024-08-26 09:45 | DC3-H2SO4 | 125 | TRUE | FALSE | FALSE | FALSE | FALSE | FALSE | FALSE | FALSE | FALSE | FALSE | FALSE | FALSE
2024-08-26 09:45 | DC3-AL | 4.5 | TRUE | FALSE | FALSE | FALSE | FALSE | FALSE | FALSE | FALSE | FALSE | FALSE | FALSE | FALSE
2024-08-26 09:45 | DC-DL | 9.36 | TRUE | FALSE | FALSE | FALSE | FALSE | FALSE | FALSE | FALSE | FALSE | FALSE | FALSE | FALSE
2024-08-26 09:45 | DC-DLPH | 6.8 | TRUE | FALSE | FALSE | FALSE | FALSE | FALSE | FALSE | FALSE | FALSE | FALSE | FALSE | FALSE
2024-08-26 09:45 | DC-BLACK05 | 0 | TRUE | FALSE | FALSE | FALSE | FALSE | FALSE | FALSE | FALSE | FALSE | FALSE | FALSE | FALSE
2024-08-26 09:45 | DC-GAY07 | 0 | TRUE | FALSE | FALSE | FALSE | FALSE | FALSE | FALSE | FALSE | FALSE | FALSE | FALSE | FALSE
2024-08-26 09:45 | DC-BLACK08 | 5.5 | TRUE | FALSE | FALSE | FALSE | FALSE | FALSE | FALSE | FALSE | FALSE | FALSE | FALSE | FALSE
TRO VE MENU

## 2
"BÁO CÁO KẾT QUẢ HÓA NGHIỆM HÀNG NGÀY 表面處理生產製程管控記錄表"
NGAY | Ma__Hang_muc | Nong_Do_02 | 1 | bs | 2 | bs | 3 | bs | 4 | bs | 5 | bs | 6 | bs | 2
Date | Code | 濃度 g/L-02
8/26/2024 11:45:00 AM | 1F-XB1 | 64.9 | FALSE | FALSE | TRUE | FALSE | FALSE | FALSE | FALSE | FALSE | FALSE | FALSE | FALSE | FALSE
8/26/2024 11:45:00 AM | 1F-XB2 | 71.39 | FALSE | FALSE | TRUE | FALSE | FALSE | FALSE | FALSE | FALSE | FALSE | FALSE | FALSE | FALSE
8/26/2024 11:45:00 AM | 1F-DG1 | 56.133 | FALSE | FALSE | TRUE | FALSE | FALSE | FALSE | FALSE | FALSE | FALSE | FALSE | FALSE | FALSE
8/26/2024 11:45:00 AM | 1F-DG2 | 66.528 | FALSE | FALSE | TRUE | FALSE | FALSE | FALSE | FALSE | FALSE | FALSE | FALSE | FALSE | FALSE
8/26/2024 11:45:00 AM | 1F-NAOH | 146.4 | FALSE | FALSE | TRUE | FALSE | FALSE | FALSE | FALSE | FALSE | FALSE | FALSE | FALSE | FALSE
8/26/2024 11:45:00 AM | 1F-ZN | 11.31 | FALSE | FALSE | TRUE | FALSE | FALSE | FALSE | FALSE | FALSE | FALSE | FALSE | FALSE | FALSE
8/26/2024 11:45:00 AM | 1F-CR3I | 6.79235 | FALSE | FALSE | TRUE | FALSE | FALSE | FALSE | FALSE | FALSE | FALSE | FALSE | FALSE | FALSE
8/26/2024 11:45:00 AM | 1F-CR3IPH | 1.8 | FALSE | FALSE | TRUE | FALSE | FALSE | FALSE | FALSE | FALSE | FALSE | FALSE | FALSE | FALSE
8/26/2024 11:45:00 AM | 1F-HCL1 | 0.439140625 | FALSE | FALSE | TRUE | FALSE | FALSE | FALSE | FALSE | FALSE | FALSE | FALSE | FALSE | FALSE
8/26/2024 11:45:00 AM | 1F-HCL3 | 0.1505625 | FALSE | FALSE | TRUE | FALSE | FALSE | FALSE | FALSE | FALSE | FALSE | FALSE | FALSE | FALSE
8/26/2024 11:45:00 AM | 1F-HNO3 | 0.009702 | FALSE | FALSE | TRUE | FALSE | FALSE | FALSE | FALSE | FALSE | FALSE | FALSE | FALSE | FALSE
TRO VE MENU

## 3
"BÁO CÁO KẾT QUẢ HÓA NGHIỆM HÀNG NGÀY 表面處理生產製程管控記錄表"
NGAY | Ma__Hang_muc | Nong_Do_03 | 1 | bs | 2 | bs | 3 | bs | 4 | bs | 5 | bs | 6 | bs | 3
Date | Code | 濃度 g/03
8/26/2024 4:30:00 PM | 1F-XB1 | 68.794 | FALSE | FALSE | FALSE | FALSE | TRUE | FALSE | FALSE | FALSE | FALSE | FALSE | FALSE | FALSE
8/26/2024 4:30:00 PM | 1F-XB2 | 71.39 | FALSE | FALSE | FALSE | FALSE | TRUE | FALSE | FALSE | FALSE | FALSE | FALSE | FALSE | FALSE
8/26/2024 4:30:00 PM | 1F-DG1 | 60.984 | FALSE | FALSE | FALSE | FALSE | TRUE | FALSE | FALSE | FALSE | FALSE | FALSE | FALSE | FALSE
8/26/2024 4:30:00 PM | 1F-DG2 | 67.683 | FALSE | FALSE | FALSE | FALSE | TRUE | FALSE | FALSE | FALSE | FALSE | FALSE | FALSE | FALSE
8/26/2024 4:30:00 PM | 1F-NAOH | 144.4 | FALSE | FALSE | FALSE | FALSE | TRUE | FALSE | FALSE | FALSE | FALSE | FALSE | FALSE | FALSE
8/26/2024 4:30:00 PM | 1F-ZN | 11.18 | FALSE | FALSE | FALSE | FALSE | TRUE | FALSE | FALSE | FALSE | FALSE | FALSE | FALSE | FALSE
8/26/2024 4:30:00 PM | 1F-CR3I | 6.53813 | FALSE | FALSE | FALSE | FALSE | TRUE | FALSE | FALSE | FALSE | FALSE | FALSE | FALSE | FALSE
8/26/2024 4:30:00 PM | 1F-CR3IPH | 1.7 | FALSE | FALSE | FALSE | FALSE | TRUE | FALSE | FALSE | FALSE | FALSE | FALSE | FALSE | FALSE
8/26/2024 4:30:00 PM | 1F-HCL1 | 0.473359375 | FALSE | FALSE | FALSE | FALSE | TRUE | FALSE | FALSE | FALSE | FALSE | FALSE | FALSE | FALSE
8/26/2024 4:30:00 PM | 1F-HCL3 | 0.13459375 | FALSE | FALSE | FALSE | FALSE | TRUE | FALSE | FALSE | FALSE | FALSE | FALSE | FALSE | FALSE
8/26/2024 4:30:00 PM | 1F-HNO3 | 0.009828 | FALSE | FALSE | FALSE | FALSE | TRUE | FALSE | FALSE | FALSE | FALSE | FALSE | FALSE | FALSE
8/26/2024 4:30:00 PM | 1F-MEM | 150 | FALSE | FALSE | FALSE | FALSE | TRUE | FALSE | FALSE | FALSE | FALSE | FALSE | FALSE | FALSE
8/26/2024 4:30:00 PM | 1F-BONG | 37 | FALSE | FALSE | FALSE | FALSE | TRUE | FALSE | FALSE | FALSE | FALSE | FALSE | FALSE | FALSE
8/26/2024 4:30:00 PM | XT-XB1 | 50.622 | FALSE | FALSE | FALSE | FALSE | TRUE | FALSE | FALSE | FALSE | FALSE | FALSE | FALSE | FALSE
8/26/2024 4:30:00 PM | XT-XB2 | 54.516 | FALSE | FALSE | FALSE | FALSE | TRUE | FALSE | FALSE | FALSE | FALSE | FALSE | FALSE | FALSE
8/26/2024 4:30:00 PM | XT-DG1 | 58.9512 | FALSE | FALSE | FALSE | FALSE | TRUE | FALSE | FALSE | FALSE | FALSE | FALSE | FALSE | FALSE
8/26/2024 4:30:00 PM | XT-DG2 | 63.063 | FALSE | FALSE | FALSE | FALSE | TRUE | FALSE | FALSE | FALSE | FALSE | FALSE | FALSE | FALSE
8/26/2024 4:30:00 PM | XT-NAOH | 144.8 | FALSE | FALSE | FALSE | FALSE | TRUE | FALSE | FALSE | FALSE | FALSE | FALSE | FALSE | FALSE
8/26/2024 4:30:00 PM | XT-ZN | 8.19 | FALSE | FALSE | FALSE | FALSE | TRUE | FALSE | FALSE | FALSE | FALSE | FALSE | FALSE | FALSE
8/26/2024 4:30:00 PM | XT-CR3I | 6.516945 | FALSE | FALSE | FALSE | FALSE | TRUE | FALSE | FALSE | FALSE | FALSE | FALSE | FALSE | FALSE
8/26/2024 4:30:00 PM | XT-CR3IPH | 2.1 | FALSE | FALSE | FALSE | FALSE | TRUE | FALSE | FALSE | FALSE | FALSE | FALSE | FALSE | FALSE
8/26/2024 4:30:00 PM | XT-HCL2 | 0.4745 | FALSE | FALSE | FALSE | FALSE | TRUE | FALSE | FALSE | FALSE | FALSE | FALSE | FALSE | FALSE
8/26/2024 4:30:00 PM | XT-HCL3 | 0.4334375 | FALSE | FALSE | FALSE | FALSE | TRUE | FALSE | FALSE | FALSE | FALSE | FALSE | FALSE | FALSE
8/26/2024 4:30:00 PM | XT-HNO3 | 0.007056 | FALSE | FALSE | FALSE | FALSE | TRUE | FALSE | FALSE | FALSE | FALSE | FALSE | FALSE | FALSE
8/26/2024 4:30:00 PM | RLF-KD | 50 | FALSE | FALSE | FALSE | FALSE | TRUE | FALSE | FALSE | FALSE | FALSE | FALSE | FALSE | FALSE
8/26/2024 4:30:00 PM | RLF-HCL1 | 9.49 | FALSE | FALSE | FALSE | FALSE | TRUE | FALSE | FALSE | FALSE | FALSE | FALSE | FALSE | FALSE
8/26/2024 4:30:00 PM | RLF-PP1TA | 46 | FALSE | FALSE | FALSE | FALSE | TRUE | FALSE | FALSE | FALSE | FALSE | FALSE | FALSE | FALSE
8/26/2024 4:30:00 PM | RLF-PP1AX | 6.571429 | FALSE | FALSE | FALSE | FALSE | TRUE | FALSE | FALSE | FALSE | FALSE | FALSE | FALSE | FALSE
8/26/2024 4:30:00 PM | RLF-PP1PL | 0.24 | FALSE | FALSE | FALSE | FALSE | TRUE | FALSE | FALSE | FALSE | FALSE | FALSE | FALSE | FALSE
8/26/2024 4:30:00 PM | RLF-XB | 0.95 | FALSE | FALSE | FALSE | FALSE | TRUE | FALSE | FALSE | FALSE | FALSE | FALSE | FALSE | FALSE
8/26/2024 4:30:00 PM | RLF-XBPH | 10 | FALSE | FALSE | FALSE | FALSE | TRUE | FALSE | FALSE | FALSE | FALSE | FALSE | FALSE | FALSE
TRO VE MENU

## 4
"BÁO CÁO KẾT QUẢ HÓA NGHIỆM HÀNG NGÀY 表面處理生產製程管控記錄表"
NGAY | Ma__Hang_muc | Nong_Do_03 | 1 | bs | 2 | bs | 3 | bs | 4 | bs | 5 | bs | 6 | bs | 3
Date | Code | 濃度 g/03
8/26/2024 6:00:00 PM | RLF-KD | 50 | FALSE | FALSE | FALSE | FALSE | TRUE | FALSE | FALSE | FALSE | FALSE | FALSE | FALSE | FALSE
8/26/2024 6:00:00 PM | RLF-HCL1 | 9.125 | FALSE | FALSE | FALSE | FALSE | TRUE | FALSE | FALSE | FALSE | FALSE | FALSE | FALSE | FALSE
8/26/2024 6:00:00 PM | RLF-PP1TA | 43 | FALSE | FALSE | FALSE | FALSE | TRUE | FALSE | FALSE | FALSE | FALSE | FALSE | FALSE | FALSE
8/26/2024 6:00:00 PM | RLF-PP1AX | 7.413793 | FALSE | FALSE | FALSE | FALSE | TRUE | FALSE | FALSE | FALSE | FALSE | FALSE | FALSE | FALSE
8/26/2024 6:00:00 PM | RLF-PP1PL | 0.28 | FALSE | FALSE | FALSE | FALSE | TRUE | FALSE | FALSE | FALSE | FALSE | FALSE | FALSE | FALSE
8/26/2024 6:00:00 PM | RLF-XB | 0.95 | FALSE | FALSE | FALSE | FALSE | TRUE | FALSE | FALSE | FALSE | FALSE | FALSE | FALSE | FALSE
8/26/2024 6:00:00 PM | RLF-XBPH | 10 | FALSE | FALSE | FALSE | FALSE | TRUE | FALSE | FALSE | FALSE | FALSE | FALSE | FALSE | FALSE
TRO VE MENU

## 5
"BÁO CÁO KẾT QUẢ HÓA NGHIỆM HÀNG NGÀY 表面處理生產製程管控記錄表"
NGAY | Ma__Hang_muc | Nong_Do_04 | 1 | bs | 2 | bs | 3 | bs | 4 | bs | 5 | bs | 6 | bs | 4
Date | Code | 濃度 g/L_04
8/26/2024 9:45:00 PM | 1F-XB1 | 70.092 | FALSE | FALSE | FALSE | FALSE | FALSE | FALSE | TRUE | FALSE | FALSE | FALSE | FALSE | FALSE
8/26/2024 9:45:00 PM | 1F-XB2 | 73.337 | FALSE | FALSE | FALSE | FALSE | FALSE | FALSE | TRUE | FALSE | FALSE | FALSE | FALSE | FALSE
8/26/2024 9:45:00 PM | 1F-DG1 | 60.06 | FALSE | FALSE | FALSE | FALSE | FALSE | FALSE | TRUE | FALSE | FALSE | FALSE | FALSE | FALSE
8/26/2024 9:45:00 PM | 1F-DG2 | 60.06 | FALSE | FALSE | FALSE | FALSE | FALSE | FALSE | TRUE | FALSE | FALSE | FALSE | FALSE | FALSE
8/26/2024 9:45:00 PM | 1F-NAOH | 142.4 | FALSE | FALSE | FALSE | FALSE | FALSE | FALSE | TRUE | FALSE | FALSE | FALSE | FALSE | FALSE
8/26/2024 9:45:00 PM | 1F-ZN | 10.27 | FALSE | FALSE | FALSE | FALSE | FALSE | FALSE | TRUE | FALSE | FALSE | FALSE | FALSE | FALSE
8/26/2024 9:45:00 PM | 1F-CR3I | 6.1568 | FALSE | FALSE | FALSE | FALSE | FALSE | FALSE | TRUE | FALSE | FALSE | FALSE | FALSE | FALSE
8/26/2024 9:45:00 PM | 1F-CR3IPH | 2.2 | FALSE | FALSE | FALSE | FALSE | FALSE | FALSE | TRUE | FALSE | FALSE | FALSE | FALSE | FALSE
8/26/2024 9:45:00 PM | 1F-HCL1 | 0.45625 | FALSE | FALSE | FALSE | FALSE | FALSE | FALSE | TRUE | FALSE | FALSE | FALSE | FALSE | FALSE
8/26/2024 9:45:00 PM | 1F-HCL3 | 0.09353125 | FALSE | FALSE | FALSE | FALSE | FALSE | FALSE | TRUE | FALSE | FALSE | FALSE | FALSE | FALSE
8/26/2024 9:45:00 PM | 1F-HNO3 | 0.010206 | FALSE | FALSE | FALSE | FALSE | FALSE | FALSE | TRUE | FALSE | FALSE | FALSE | FALSE | FALSE
8/26/2024 9:45:00 PM | 1F-MEM | 165 | FALSE | FALSE | FALSE | FALSE | FALSE | FALSE | TRUE | FALSE | FALSE | FALSE | FALSE | FALSE
8/26/2024 9:45:00 PM | 1F-BONG | 32 | FALSE | FALSE | FALSE | FALSE | FALSE | FALSE | TRUE | FALSE | FALSE | FALSE | FALSE | FALSE
8/26/2024 9:45:00 PM | XT-XB1 | 50.622 | FALSE | FALSE | FALSE | FALSE | FALSE | FALSE | TRUE | FALSE | FALSE | FALSE | FALSE | FALSE
8/26/2024 9:45:00 PM | XT-XB2 | 56.463 | FALSE | FALSE | FALSE | FALSE | FALSE | FALSE | TRUE | FALSE | FALSE | FALSE | FALSE | FALSE
8/26/2024 9:45:00 PM | XT-DG1 | 61.446 | FALSE | FALSE | FALSE | FALSE | FALSE | FALSE | TRUE | FALSE | FALSE | FALSE | FALSE | FALSE
8/26/2024 9:45:00 PM | XT-DG2 | 60.522 | FALSE | FALSE | FALSE | FALSE | FALSE | FALSE | TRUE | FALSE | FALSE | FALSE | FALSE | FALSE
8/26/2024 9:45:00 PM | XT-NAOH | 140 | FALSE | FALSE | FALSE | FALSE | FALSE | FALSE | TRUE | FALSE | FALSE | FALSE | FALSE | FALSE
8/26/2024 9:45:00 PM | XT-ZN | 7.93 | FALSE | FALSE | FALSE | FALSE | FALSE | FALSE | TRUE | FALSE | FALSE | FALSE | FALSE | FALSE
8/26/2024 9:45:00 PM | XT-CR3I | 6.32628 | FALSE | FALSE | FALSE | FALSE | FALSE | FALSE | TRUE | FALSE | FALSE | FALSE | FALSE | FALSE
8/26/2024 9:45:00 PM | XT-CR3IPH | 2.1 | FALSE | FALSE | FALSE | FALSE | FALSE | FALSE | TRUE | FALSE | FALSE | FALSE | FALSE | FALSE
8/26/2024 9:45:00 PM | XT-HCL2 | 0.4516875 | FALSE | FALSE | FALSE | FALSE | FALSE | FALSE | TRUE | FALSE | FALSE | FALSE | FALSE | FALSE
8/26/2024 9:45:00 PM | XT-HCL3 | 0.4243125 | FALSE | FALSE | FALSE | FALSE | FALSE | FALSE | TRUE | FALSE | FALSE | FALSE | FALSE | FALSE
8/26/2024 9:45:00 PM | XT-HNO3 | 0.006804 | FALSE | FALSE | FALSE | FALSE | FALSE | FALSE | TRUE | FALSE | FALSE | FALSE | FALSE | FALSE
8/26/2024 9:45:00 PM | XT-BONG | 42 | FALSE | FALSE | FALSE | FALSE | FALSE | FALSE | TRUE | FALSE | FALSE | FALSE | FALSE | FALSE
8/26/2024 9:45:00 PM | XT-MEM | 190 | FALSE | FALSE | FALSE | FALSE | FALSE | FALSE | TRUE | FALSE | FALSE | FALSE | FALSE | FALSE
8/26/2024 9:45:00 PM | RLF-KD | 45 | FALSE | FALSE | FALSE | FALSE | FALSE | FALSE | TRUE | FALSE | FALSE | FALSE | FALSE | FALSE
8/26/2024 9:45:00 PM | RLF-HCL1 | 10.22 | FALSE | FALSE | FALSE | FALSE | FALSE | FALSE | TRUE | FALSE | FALSE | FALSE | FALSE | FALSE
8/26/2024 9:45:00 PM | RLF-PP1TA | 50 | FALSE | FALSE | FALSE | FALSE | FALSE | FALSE | TRUE | FALSE | FALSE | FALSE | FALSE | FALSE
8/26/2024 9:45:00 PM | RLF-PP1AX | 7.352941 | FALSE | FALSE | FALSE | FALSE | FALSE | FALSE | TRUE | FALSE | FALSE | FALSE | FALSE | FALSE
8/26/2024 9:45:00 PM | RLF-PP1PL | 0.2 | FALSE | FALSE | FALSE | FALSE | FALSE | FALSE | TRUE | FALSE | FALSE | FALSE | FALSE | FALSE
8/26/2024 9:45:00 PM | RLF-XB | 0.95 | FALSE | FALSE | FALSE | FALSE | FALSE | FALSE | TRUE | FALSE | FALSE | FALSE | FALSE | FALSE
8/26/2024 9:45:00 PM | RLF-XBPH | 9.5 | FALSE | FALSE | FALSE | FALSE | FALSE | FALSE | TRUE | FALSE | FALSE | FALSE | FALSE | FALSE
TRO VE MENU

## 6
"BÁO CÁO KẾT QUẢ HÓA NGHIỆM HÀNG NGÀY 表面處理生產製程管控記錄表"
NGAY | Ma__Hang_muc | Nong_Do_05 | 1 | bs | 2 | bs | 3 | bs | 4 | bs | 5 | bs | 6 | bs | 5
Date | Code | 濃度 g/L_05
8/26/2024 11:45:00 PM | 1F-XB1 | 71.39 | FALSE | FALSE | FALSE | FALSE | FALSE | FALSE | FALSE | FALSE | TRUE | FALSE | FALSE | FALSE
8/26/2024 11:45:00 PM | 1F-XB2 | 72.039 | FALSE | FALSE | FALSE | FALSE | FALSE | FALSE | FALSE | FALSE | TRUE | FALSE | FALSE | FALSE
8/26/2024 11:45:00 PM | 1F-DG1 | 59.598 | FALSE | FALSE | FALSE | FALSE | FALSE | FALSE | FALSE | FALSE | TRUE | FALSE | FALSE | FALSE
8/26/2024 11:45:00 PM | 1F-DG2 | 58.674 | FALSE | FALSE | FALSE | FALSE | FALSE | FALSE | FALSE | FALSE | TRUE | FALSE | FALSE | FALSE
8/26/2024 11:45:00 PM | 1F-NAOH | 141.6 | FALSE | FALSE | FALSE | FALSE | FALSE | FALSE | FALSE | FALSE | TRUE | FALSE | FALSE | FALSE
8/26/2024 11:45:00 PM | 1F-ZN | 10.01 | FALSE | FALSE | FALSE | FALSE | FALSE | FALSE | FALSE | FALSE | TRUE | FALSE | FALSE | FALSE
8/26/2024 11:45:00 PM | 1F-CR3I | 6.32628 | FALSE | FALSE | FALSE | FALSE | FALSE | FALSE | FALSE | FALSE | TRUE | FALSE | FALSE | FALSE
8/26/2024 11:45:00 PM | 1F-CR3IPH | 2.2 | FALSE | FALSE | FALSE | FALSE | FALSE | FALSE | FALSE | FALSE | TRUE | FALSE | FALSE | FALSE
8/26/2024 11:45:00 PM | 1F-HCL1 | 0.46765625 | FALSE | FALSE | FALSE | FALSE | FALSE | FALSE | FALSE | FALSE | TRUE | FALSE | FALSE | FALSE
8/26/2024 11:45:00 PM | 1F-HCL3 | 0.12090625 | FALSE | FALSE | FALSE | FALSE | FALSE | FALSE | FALSE | FALSE | TRUE | FALSE | FALSE | FALSE
8/26/2024 11:45:00 PM | 1F-HNO3 | 0.008442 | FALSE | FALSE | FALSE | FALSE | FALSE | FALSE | FALSE | FALSE | TRUE | FALSE | FALSE | FALSE
8/26/2024 11:45:00 PM | 1F-MEM | 160 | FALSE | FALSE | FALSE | FALSE | FALSE | FALSE | FALSE | FALSE | TRUE | FALSE | FALSE | FALSE
8/26/2024 11:45:00 PM | 1F-BONG | 35 | FALSE | FALSE | FALSE | FALSE | FALSE | FALSE | FALSE | FALSE | TRUE | FALSE | FALSE | FALSE
8/26/2024 11:45:00 PM | XT-XB1 | 49.973 | FALSE | FALSE | FALSE | FALSE | FALSE | FALSE | FALSE | FALSE | TRUE | FALSE | FALSE | FALSE
8/26/2024 11:45:00 PM | XT-XB2 | 53.867 | FALSE | FALSE | FALSE | FALSE | FALSE | FALSE | FALSE | FALSE | TRUE | FALSE | FALSE | FALSE
8/26/2024 11:45:00 PM | XT-DG1 | 60.984 | FALSE | FALSE | FALSE | FALSE | FALSE | FALSE | FALSE | FALSE | TRUE | FALSE | FALSE | FALSE
8/26/2024 11:45:00 PM | XT-DG2 | 60.522 | FALSE | FALSE | FALSE | FALSE | FALSE | FALSE | FALSE | FALSE | TRUE | FALSE | FALSE | FALSE
8/26/2024 11:45:00 PM | XT-NAOH | 139.2 | FALSE | FALSE | FALSE | FALSE | FALSE | FALSE | FALSE | FALSE | TRUE | FALSE | FALSE | FALSE
8/26/2024 11:45:00 PM | XT-ZN | 7.67 | FALSE | FALSE | FALSE | FALSE | FALSE | FALSE | FALSE | FALSE | TRUE | FALSE | FALSE | FALSE
8/26/2024 11:45:00 PM | XT-CR3I | 6.28391 | FALSE | FALSE | FALSE | FALSE | FALSE | FALSE | FALSE | FALSE | TRUE | FALSE | FALSE | FALSE
8/26/2024 11:45:00 PM | XT-CR3IPH | 2.2 | FALSE | FALSE | FALSE | FALSE | FALSE | FALSE | FALSE | FALSE | TRUE | FALSE | FALSE | FALSE
8/26/2024 11:45:00 PM | XT-HCL2 | 0.4516875 | FALSE | FALSE | FALSE | FALSE | FALSE | FALSE | FALSE | FALSE | TRUE | FALSE | FALSE | FALSE
8/26/2024 11:45:00 PM | XT-HCL3 | 0.41975 | FALSE | FALSE | FALSE | FALSE | FALSE | FALSE | FALSE | FALSE | TRUE | FALSE | FALSE | FALSE
8/26/2024 11:45:00 PM | XT-HNO3 | 0.0063 | FALSE | FALSE | FALSE | FALSE | FALSE | FALSE | FALSE | FALSE | TRUE | FALSE | FALSE | FALSE
8/26/2024 11:45:00 PM | XT-BONG | 41 | FALSE | FALSE | FALSE | FALSE | FALSE | FALSE | FALSE | FALSE | TRUE | FALSE | FALSE | FALSE
8/26/2024 11:45:00 PM | XT-MEM | 195 | FALSE | FALSE | FALSE | FALSE | FALSE | FALSE | FALSE | FALSE | TRUE | FALSE | FALSE | FALSE
TRO VE MENU

## 7
"BÁO CÁO KẾT QUẢ HÓA NGHIỆM HÀNG NGÀY 表面處理生產製程管控記錄表"
NGAY | Ma__Hang_muc | Nong_Do_06 | 1 | bs | 2 | bs | 3 | bs | 4 | bs | 5 | bs | 6 | bs | 6
Date | Code | 濃度 g/L_06
8/26/2024 4:00:00 AM | 1F-XB1 | 70.092 | FALSE | FALSE | FALSE | FALSE | FALSE | FALSE | FALSE | FALSE | FALSE | FALSE | TRUE | FALSE
8/26/2024 4:00:00 AM | 1F-XB2 | 72.039 | FALSE | FALSE | FALSE | FALSE | FALSE | FALSE | FALSE | FALSE | FALSE | FALSE | TRUE | FALSE
8/26/2024 4:00:00 AM | 1F-DG1 | 60.984 | FALSE | FALSE | FALSE | FALSE | FALSE | FALSE | FALSE | FALSE | FALSE | FALSE | TRUE | FALSE
8/26/2024 4:00:00 AM | 1F-DG2 | 63.756 | FALSE | FALSE | FALSE | FALSE | FALSE | FALSE | FALSE | FALSE | FALSE | FALSE | TRUE | FALSE
8/26/2024 4:00:00 AM | 1F-NAOH | 140.8 | FALSE | FALSE | FALSE | FALSE | FALSE | FALSE | FALSE | FALSE | FALSE | FALSE | TRUE | FALSE
8/26/2024 4:00:00 AM | 1F-ZN | 10.14 | FALSE | FALSE | FALSE | FALSE | FALSE | FALSE | FALSE | FALSE | FALSE | FALSE | TRUE | FALSE
8/26/2024 4:00:00 AM | 1F-CR3I | 6.07206 | FALSE | FALSE | FALSE | FALSE | FALSE | FALSE | FALSE | FALSE | FALSE | FALSE | TRUE | FALSE
8/26/2024 4:00:00 AM | 1F-CR3IPH | 2.2 | FALSE | FALSE | FALSE | FALSE | FALSE | FALSE | FALSE | FALSE | FALSE | FALSE | TRUE | FALSE
8/26/2024 4:00:00 AM | 1F-HCL1 | 0.45625 | FALSE | FALSE | FALSE | FALSE | FALSE | FALSE | FALSE | FALSE | FALSE | FALSE | TRUE | FALSE
8/26/2024 4:00:00 AM | 1F-HCL3 | 0.11178125 | FALSE | FALSE | FALSE | FALSE | FALSE | FALSE | FALSE | FALSE | FALSE | FALSE | TRUE | FALSE
8/26/2024 4:00:00 AM | 1F-HNO3 | 0.012474 | FALSE | FALSE | FALSE | FALSE | FALSE | FALSE | FALSE | FALSE | FALSE | FALSE | TRUE | FALSE
8/26/2024 4:00:00 AM | 1F-MEM | 155 | FALSE | FALSE | FALSE | FALSE | FALSE | FALSE | FALSE | FALSE | FALSE | FALSE | TRUE | FALSE
8/26/2024 4:00:00 AM | 1F-BONG | 35 | FALSE | FALSE | FALSE | FALSE | FALSE | FALSE | FALSE | FALSE | FALSE | FALSE | TRUE | FALSE
8/26/2024 4:00:00 AM | XT-XB1 | 49.324 | FALSE | FALSE | FALSE | FALSE | FALSE | FALSE | FALSE | FALSE | FALSE | FALSE | TRUE | FALSE
8/26/2024 4:00:00 AM | XT-XB2 | 53.867 | FALSE | FALSE | FALSE | FALSE | FALSE | FALSE | FALSE | FALSE | FALSE | FALSE | TRUE | FALSE
8/26/2024 4:00:00 AM | XT-DG1 | 60.984 | FALSE | FALSE | FALSE | FALSE | FALSE | FALSE | FALSE | FALSE | FALSE | FALSE | TRUE | FALSE
8/26/2024 4:00:00 AM | XT-DG2 | 60.06 | FALSE | FALSE | FALSE | FALSE | FALSE | FALSE | FALSE | FALSE | FALSE | FALSE | TRUE | FALSE
8/26/2024 4:00:00 AM | XT-NAOH | 139.2 | FALSE | FALSE | FALSE | FALSE | FALSE | FALSE | FALSE | FALSE | FALSE | FALSE | TRUE | FALSE
8/26/2024 4:00:00 AM | XT-ZN | 7.67 | FALSE | FALSE | FALSE | FALSE | FALSE | FALSE | FALSE | FALSE | FALSE | FALSE | TRUE | FALSE
8/26/2024 4:00:00 AM | XT-CR3I | 6.62287 | FALSE | FALSE | FALSE | FALSE | FALSE | FALSE | FALSE | FALSE | FALSE | FALSE | TRUE | FALSE
8/26/2024 4:00:00 AM | XT-CR3IPH | 2.2 | FALSE | FALSE | FALSE | FALSE | FALSE | FALSE | FALSE | FALSE | FALSE | FALSE | TRUE | FALSE
8/26/2024 4:00:00 AM | XT-HCL2 | 0.4425625 | FALSE | FALSE | FALSE | FALSE | FALSE | FALSE | FALSE | FALSE | FALSE | FALSE | TRUE | FALSE
8/26/2024 4:00:00 AM | XT-HCL3 | 0.4151875 | FALSE | FALSE | FALSE | FALSE | FALSE | FALSE | FALSE | FALSE | FALSE | FALSE | TRUE | FALSE
8/26/2024 4:00:00 AM | XT-HNO3 | 0.006426 | FALSE | FALSE | FALSE | FALSE | FALSE | FALSE | FALSE | FALSE | FALSE | FALSE | TRUE | FALSE
8/26/2024 4:00:00 AM | XT-BONG | 42 | FALSE | FALSE | FALSE | FALSE | FALSE | FALSE | FALSE | FALSE | FALSE | FALSE | TRUE | FALSE
8/26/2024 4:00:00 AM | XT-MEM | 185 | FALSE | FALSE | FALSE | FALSE | FALSE | FALSE | FALSE | FALSE | FALSE | FALSE | TRUE | FALSE
8/26/2024 4:00:00 AM | RLF-KD | 36 | FALSE | FALSE | FALSE | FALSE | FALSE | FALSE | FALSE | FALSE | FALSE | FALSE | TRUE | FALSE
8/26/2024 4:00:00 AM | RLF-HCL1 | 9.49 | FALSE | FALSE | FALSE | FALSE | FALSE | FALSE | FALSE | FALSE | FALSE | FALSE | TRUE | FALSE
8/26/2024 4:00:00 AM | RLF-PP1TA | 50 | FALSE | FALSE | FALSE | FALSE | FALSE | FALSE | FALSE | FALSE | FALSE | FALSE | TRUE | FALSE
8/26/2024 4:00:00 AM | RLF-PP1AX | 8.333333 | FALSE | FALSE | FALSE | FALSE | FALSE | FALSE | FALSE | FALSE | FALSE | FALSE | TRUE | FALSE
8/26/2024 4:00:00 AM | RLF-PP1PL | 0.26 | FALSE | FALSE | FALSE | FALSE | FALSE | FALSE | FALSE | FALSE | FALSE | FALSE | TRUE | FALSE
8/26/2024 4:00:00 AM | RLF-XB | 0.95 | FALSE | FALSE | FALSE | FALSE | FALSE | FALSE | FALSE | FALSE | FALSE | FALSE | TRUE | FALSE
8/26/2024 4:00:00 AM | RLF-XBPH | 9 | FALSE | FALSE | FALSE | FALSE | FALSE | FALSE | FALSE | FALSE | FALSE | FALSE | TRUE | FALSE
TRO VE MENU

## 8
"BÁO CÁO KẾT QUẢ HÓA NGHIỆM HÀNG NGÀY 表面處理生產製程管控記錄表"
NGAY | Ma__Hang_muc | Nong_Do_06 | 1 | bs | 2 | bs | 3 | bs | 4 | bs | 5 | bs | 6 | bs | 6
Date | Code | 濃度 g/L_06
8/26/2024 6:00:00 AM | RLF-KD | 35 | FALSE | FALSE | FALSE | FALSE | FALSE | FALSE | FALSE | FALSE | FALSE | FALSE | TRUE | FALSE
8/26/2024 6:00:00 AM | RLF-HCL1 | 10.22 | FALSE | FALSE | FALSE | FALSE | FALSE | FALSE | FALSE | FALSE | FALSE | FALSE | TRUE | FALSE
8/26/2024 6:00:00 AM | RLF-PP1TA | 39 | FALSE | FALSE | FALSE | FALSE | FALSE | FALSE | FALSE | FALSE | FALSE | FALSE | TRUE | FALSE
8/26/2024 6:00:00 AM | RLF-PP1AX | 8.297872 | FALSE | FALSE | FALSE | FALSE | FALSE | FALSE | FALSE | FALSE | FALSE | FALSE | TRUE | FALSE
8/26/2024 6:00:00 AM | RLF-PP1PL | 0.24 | FALSE | FALSE | FALSE | FALSE | FALSE | FALSE | FALSE | FALSE | FALSE | FALSE | TRUE | FALSE
8/26/2024 6:00:00 AM | RLF-XB | 0.95 | FALSE | FALSE | FALSE | FALSE | FALSE | FALSE | FALSE | FALSE | FALSE | FALSE | TRUE | FALSE
8/26/2024 6:00:00 AM | RLF-XBPH | 9.5 | FALSE | FALSE | FALSE | FALSE | FALSE | FALSE | FALSE | FALSE | FALSE | FALSE | TRUE | FALSE
TRO VE MENU

## MENU
XI MẠ, XI TREO |  | RỬA LIỆU, MÀNG LOA, XI ĐEN |  | KHÁC |  | IMPORT |  |  | khoảng thời gian Import |  |  | L.Yen | Trang | Thư
[12 empty] | Trang | L.Yen | L.Yen
XM.HN | XM.GUI MAIL | ED-XI DEN | R.GUI MAIL | IT.NONG DO |  | 1 | 2024-08-26 09:45 |  | 9:15-9:45 |  | CA 1 | Trang
[11 empty] | CA 2 | L.Yen
XM.FILE GOC | 1. XL-1E TT(CA1) | R.HN | RL-LINE | IT.NHIET DO |  | 2 | 2024-08-26 11:45 |  | 11:15-11:45 | Thứ 2, | 2024/08/26 |  | đánh Thứ, 'năm/tháng/ngày vào ô bên
1. XL-1E kh | 1. XL-1E TT(CA2) | R.FILE GOC | 1.xi den TT | GHI CHU |  | 3 | 2024-08-26 16:30 |  | 16:00-16:30 |  | ACID Đ.VAO
2. XL-1F kh | 2. XL-1F TT(CA1) | 1.xi den | 2.RL E tt | PP HÓA NGHIỆM FILE WORD |  | 4 | 2024-08-26 18:00 |  | 17:30-18:00
3.XT-C KH-1 | 2. XL-1F TT(CA2) | 2.RL E | 3.RL G tt | QC- E |  | 5 | 2024-08-26 21:45 |  | 21:15-21:45
3.XT-C KH-2 | 3.XT-C TT(CA1) | 3.RL G | 4.RL F tt | QC-1F |  | 6 | 2024-08-26 23:45 |  | 23:15-23:45
3.XT-C KH-3-Đ | 3.XT-C TT(CA2) | 4.RL F | 5.ML tt | QC- XT |  | 7 | 2024-08-26 04:00 |  | 3:30-4:00
4.Zn-Ni KH | 4.ZN-NI tt(CA1) | 5.ML | RL.chart1 | QC-RL |  | 8 | 2024-08-26 06:00 |  | 5:30-6:00
XM.chart | 4.ZN-NI tt(CA2) | RL.chart | RL.chart1 | QC-XĐ |  |  | SOP HOA NGHIEM
| XM.chart 1 |  | HULL CELL | QC-ML
QC-NI
PT TAP CHAT
thời gian pha mới bồn màu
[5 empty] | 1E |  |  | 1F |  |  |  | XT
|  |  |  | I | Pha mới: 2024/08/12 |  |  | Pha mới: 2024/08/14 |  |  |  | Pha mới: 2024/08/02
|  |  |  | K | Pha mới: 2024/08/12 |  |  | Pha mới: 2024/08/14 |  |  |  | Pha mới: 2024/08/02
|  |  |  | MÀU NI | \ |  |  | \ |  |  |  | Cr2O3 三價鉻Ni- PH HALO Pha mới: 2024/03/30

## XM.HN
2024/08/26
XL-001E | Lần 1 | Lần 2 | Lần 3 | Lần 4 | Lần 5 | Lần 6 | TIEU CHUAN |  | Lần 1 | Lần 2 | Lần 3 | Lần 4 | Lần 5 | Lần 6 | NCC | Quy đổi nồng độ acid HCl 32% đậm đặc từ %V/V sang nồng độ %
Xà bông (1)脫脂 | [6 empty] | 20~40 | (30±5) | 0 | 0 | 0 | 0 | 0 | 0 | JASCO
[7 empty] | 按NaOH添加數據添加 |  | 0 | 0 | 0 | 0 | 0 | 0
[7 empty] | 按NaOH添加數據添加 |  | 0 | 0 | 0 | 0 | 0 | 0
Xà bông (2)脫脂 | [6 empty] | 20~40 | (30±5) | 0 | 0 | 0 | 0 | 0 | 0 | JASCO | 15%V/V |  | 100%V/V
[7 empty] | 按NaOH添加數據添加 |  | 0 | 0 | 0 | 0 | 0 | 0
[7 empty] | 按NaOH添加數據添加 |  | 0 | 0 | 0 | 0 | 0 | 0
điện giải(1)+電解 | [6 empty] | 60~80 | (70±10) | 0 | 0 | 0 | 0 | 0 | 0 | JASCO | 4.8% |  | 32%
[7 empty] | 按NaOH添加數據添加 |  | 0 | 0 | 0 | 0 | 0 | 0
điện giải (2)+電解 | [6 empty] | 60~80 | (70±10) | 0 | 0 | 0 | 0 | 0 | 0 | JASCO
[7 empty] | 按NaOH添加數據添加 |  | 0 | 0 | 0 | 0 | 0 | 0
NaOH氫氧化鈉 | [6 empty] | 130 - 150 | (140±7) | 0 | 0 | 0 | 0 | 0 | 0 | JASCO | 30%V/V |  | 100%V/V
Zn鋅 | [6 empty] | 8~12 | (10±2) | 0 | 0 | 0 | 0 | 0 | 0 | JASCO | 9.6% |  | 32%
Cr3+鈍化劑 (I) | [6 empty] | 12~18 | (14±2) | 0 | 0 | 0 | 0 | 0 | 0 | JASCO
[7 empty] | 1.5~1.9 | (1.7±0.1 ) | 0 | 0 | 0 | 0 | 0 | 0
HCl Đặc 濃酸洗 | [6 empty] | 40~50 | (45±5) | 0% | 0% | 0% | 0% | 0% | 0% |  | 60%V/V |  | 100%V/V
HCl Loãng弱酸洗 | [6 empty] | (22±5) =17~27 | (22±5) | 0% | 0% | 0% | 0% | 0% | 0% |  | 19.2% |  | 32%
HCl hoat hoa | [6 empty] | 5~15 | (10±3) | 0% | 0% | 0% | 0% | 0% | 0%
HNO3 硝酸中和 | [6 empty] | 0.5~1.0 | (0.7±0.1) | 0% | 0% | 0% | 0% | 0% | 0%
Cr3+鈍化劑 (K) | [6 empty] | 5~10 | (7.5±1) | [6 empty] | JASCO
Cr3+鈍化劑 (K) PH | [6 empty] | 2.0~2.4 | (2.2±0.1) | 0 | 0 | 0 | 0 | 0 | 0 | JASCO
Cr3+鈍化劑 (I) PH | [6 empty] | 1.5~1.9 | (1.7±0.1 ) | 0 | 0 | 0 | 0 | 0 | 0 | JASCO
XL-001F | Lần 1 | Lần 2 | Lần 3 | Lần 4 | Lần 5 | Lần 6 | TIEU CHUAN |  | Lần 1 | Lần 2 | Lần 3 | Lần 4 | Lần 5 | Lần 6 | NCC
Xà bông (1)脫脂 |  | 10 | 10.6 | 10.8 | 11 | 10.8 | 60~80 | (70±5) | 0 | 64.9 | 68.794 | 70.092 | 71.39 | 70.092 | HALO
[7 empty] | CT-21A: 25kg/CT-21B: 5-10Lit |  | 0 | 0 | 0 | 0 | 0 | 0
Xà bông (2)脫脂 |  | 11 | 11 | 11.3 | 11.1 | 11.1 | 60~80 | (70±5) | 0 | 71.39 | 71.39 | 73.337 | 72.039 | 72.039 | HALO | Quy đổi nồng độ acid HCl 32% sang nồng độ g/l
[7 empty] | CT-21A: 25kg/CT-21B: 5-10Lit |  | 0 | 0 | 0 | 0 | 0 | 0
điện giải(1)+電解 |  | 12.15 | 13.2 | 13 | 12.9 | 13.2 | 50~70 | (60±10) | 0 | 56.133 | 60.984 | 60.06 | 59.598 | 60.984 | HALO
[7 empty] | EC-508A: 25kg/EC-508B:4-10Lit |  | 0 | 0 | 0 | 0 | 0 | 0
điện giải (2)+電解 |  | 14.4 | 14.65 | 13 | 12.7 | 13.8 | 50~70 | (60±10) | 0 | 66.528 | 67.683 | 60.06 | 58.674 | 63.756 | HALO
[7 empty] | EC-508A: 25kg/EC-508B:4-10Lit |  | 0 | 0 | 0 | 0 | 0 | 0
NaOH氫氧化鈉 |  | 18.3 | 18.05 | 17.8 | 17.7 | 17.6 | 130 - 150 | (140±7) | 0 | 146.4 | 144.4 | 142.4 | 141.6 | 140.8 | HALO | %*1.162= (g/l)
Zn鋅 |  | 8.7 | 8.6 | 7.9 | 7.7 | 7.8 | 8~12 | (10±2) | 0 | 11.31 | 11.18 | 10.27 | 10.01 | 10.14 | HALO
Cr3+鈍化劑 (I) halo |  | 18.5 | 17.9 | 17 | 17.4 | 16.8 | 6~10 | (7±1) | -1.0461 | 6.79235 | 6.53813 | 6.1568 | 6.32628 | 6.07206 | HALO | vd:
[7 empty] | 2~2.5 | (2.3±0.1 ) | 0 | 1.8 | 1.7 | 2.2 | 2.2 | 2.2
HCl Đặc 濃酸洗 |  | 3.85 | 4.15 | 4 | 4.1 | 4 | 40~50 | (45±5) | 0% | 43.91% | 47.34% | 45.62% | 46.77% | 45.62% |  | 5.81 | (g/l)
HCl Loãng弱酸洗 | [6 empty] | (22±5) =17~27 | (22±5) | 0% | 0% | 0% | 0% | 0% | 0% |  | 5810 | (g/ml)
HCl hoat hoa |  | 6.6 | 5.9 | 4.1 | 5.3 | 4.9 | 5~15 | (10±3) | 0% | 15.06% | 13.46% | 9.353% | 12.09% | 11.18%
HNO3 硝酸中和 |  | 7.7 | 7.8 | 8.1 | 6.7 | 9.9 | 0.5~1.5 | (1±0.4) | 0% | 0.9702% | 0.9828% | 1.021% | 0.8442% | 1.247%
Cr3+鈍化劑 (K) |  | 6.7 |  | 7 |  |  | 5~8 | (6±0.5) |  | 6.76 | ko sx | 7 | ko sx | ko sx | HALO
Cr3+鈍化劑 (K) PH |  | 1.8 |  | 2 |  |  | 1.8~2.4 | (2.1±0.1 ) | 0 | 1.8 | ko sx | 2 | ko sx | ko sx | HALO
Cr3+鈍化劑 (I) PH (HALO) |  | 1.8 | 1.7 | 2.2 | 2.2 | 2.2 | 2~2.5 | (2.3±0.1 ) | 0 | 1.8 | 1.7 | 2.2 | 2.2 | 2.2 | HALO
XT-000C | Lần 1 | Lần 2 | Lần 3 | Lần 4 | Lần 5 | Lần 6 | TIEU CHUAN |  | Lần 1 | Lần 2 | Lần 3 | Lần 4 | Lần 5 | Lần 6 | NCC
Xà bông (1)脫脂 |  |  | 7.8 | 7.8 | 7.7 | 7.6 | 40~60 | (50±5) | 0 | 0 | 50.622 | 50.622 | 49.973 | 49.324 | HALO
[7 empty] | CT-21A: 25kg/CT-21B: 7-10L |  | 0 | 0 | 0 | 0 | 0 | 0
Xà bông (2)脫脂 |  |  | 8.4 | 8.7 | 8.3 | 8.3 | 40~60 | (50±5) | 0 | 0 | 54.516 | 56.463 | 53.867 | 53.867 | HALO
[7 empty] | CT-21A: 25kg/CT-21B: 7-10L |  | 0 | 0 | 0 | 0 | 0 | 0
điện giải(1)+電解 |  |  | 12.76 | 13.3 | 13.2 | 13.2 | 50~70 | (60±5) | 0 | 0 | 58.9512 | 61.446 | 60.984 | 60.984 | HALO
[7 empty] | EC-508A: 25kg/EC-508B:6-10L |  | 0 | 0 | 0 | 0 | 0 | 0
điện giải (2)+電解 |  |  | 13.65 | 13.1 | 13.1 | 13 | 50~70 | (60±5) | 0 | 0 | 63.063 | 60.522 | 60.522 | 60.06 | HALO
[7 empty] | EC-508A: 25kg/EC-508B:6-10L |  | 0 | 0 | 0 | 0 | 0 | 0
NaOH |  |  | 18.1 | 17.5 | 17.4 | 17.4 | 135~ 145 | (140±5) | 0 | 0 | 144.8 | 140 | 139.2 | 139.2 | HALO
Zn |  |  | 6.3 | 6.1 | 5.9 | 5.9 | 7~10 | (8.5±1) | 0 | 0 | 8.19 | 7.93 | 7.67 | 7.67 | HALO
Cr3+鈍化劑 (I) HALO |  |  | 17.85 | 17.4 | 17.3 | 18.1 | 5~8 | (6±1) | -1.0461 | 0 | 6.516945 | 6.32628 | 6.28391 | 6.62287 | HALO
[7 empty] | 2.0~2.4 | (2.2±0.1) | 0 | 0 | 2.1 | 2.1 | 2.2 | 2.2
HCl Đặc 12 |  |  | 1.9 | 1.86 | 1.84 | 1.82 | 40~50 | (45±5) | 0% | 0% | 43.34% | 42.43% | 41.97% | 41.52%
HCl Đặc 13 | [6 empty] | 10~20 | (15±5) | 0% | 0% | 0% | 0% | 0% | 0%
HCl Đặc 14 |  |  | 2.12 | 2.02 | 2 | 2 | 40~50 | (45±5) | 0% | 0% | 48.36% | 46.08% | 45.62% | 45.62%
HCl Đặc 15,16,17 |  |  | 2.08 | 1.98 | 1.98 | 1.94 | 40~50 | (45±5) | 0% | 0% | 47.45% | 45.17% | 45.17% | 44.26%
HNO3 (%) |  |  | 5.6 | 5.4 | 5 | 5.1 | 0.5~1.0 | (0.7±0.1) | 0% | 0% | 0.7056% | 0.6804% | 0.63% | 0.6426%
Cr3+鈍化劑 (K) |  |  | 5.45 | 5.8 | 5.7 | 5.7 | 5~8 | (6±0.5) |  | 0 | 5.76 | 6.04 | 5.96 | 5.96 | HALO
Cr3+鈍化劑 (K) PH |  |  | 2.1 | 2.1 | 2.12 | 2.13 | 1.8~2.4 | (2.1±0.1) | 0 | 0 | 2.1 | 2.1 | 2.12 | 2.13 | HALO
Cr3+鈍化劑 (I) PH (HALO) |  |  | 2.1 | 2.1 | 2.2 | 2.2 | 2.0~2.4 | (2.2±0.1) | 0 | 0 | 2.1 | 2.1 | 2.2 | 2.2 | HALO
Cr3+鈍化劑 (I) ( JASCO) | [6 empty] | 12~18 % | (14±2%) | [6 empty] | JASCO
Cr3+鈍化劑 (I) PH (JASCO) | [6 empty] | 1.5~1.9 | (1.7 ±0.1) | [6 empty] | JASCO
Niken (bồn Zn-Niken) | Lần 1 | Lần 2 | Lần 3 | Lần 4 | Lần 5 | Lần 6 | TIEU CHUAN |  | Lần 1 | Lần 2 | Lần 3 | Lần 4 | Lần 5 | Lần 6 | NCC
Zn (bồn Zn-Niken) |  |  | 4.7 | 4.5 | 4.4 | 4.4 | 5~6 | (5.5± 0.5) |  | 0 | 6.11 | 5.85 | 5.72 | 5.72 | HALO
NaOH (bồn Zn-Niken) |  |  | 16.95 | 16.6 | 16.4 | 16.2 | 130~140 | (135 ± 5) | 0 | 0 | 135.6 | 132.8 | 131.2 | 129.6 | HALO
MÀU NIKEN-PH |  |  | 3.8 | 3.6 | 3.65 | 3.65 | 3.0-4.5 | (4.3±0.2) | 0 | 0 | 3.8 | 3.6 | 3.65 | 3.65 | HALO
MÀU NIKEN |  |  | 4.8 | 4.9 |  |  | 0 | 0 |  | 0 | 79.056 | 80.703 |  |  | HALO
XT-000C-xi đen | Lần 1 | Lần 2 | Lần 3 | Lần 4 | Lần 5 | Lần 6
Trivalent Chormium-Màu % | [6 empty] | 3-7 | 5±1.5
Trivalent Chormium-Màu-pH | [6 empty] | 1.4 - 2.0 | 1.7±0.2
Sealing % | [6 empty] | 4-7 | 5.5±0.5
Sealing pH | [6 empty] | 3.0-5.0 | 3.5±0.5
STT | 1 | 2 | 3 | 4 | 5 | 6 | 7 | 8 | 9 | 10 | 11 | 12 | 13 | 14 | 15
% ZP-39T (Sealing %) | 3% | 3.5% | 4% | 4.5% | 5% | 5.5% | 6% | 6.5% | 7% | 7.5% | 8% | 8.8% | 9% | 9.5% | 10%
Khúc xạ | 1.6 | 1.8 | 2 | 2.2 | 2.4 | 2.6 | 2.8 | 3 | 3.2 | 3.4 | 3.6 | 3.8 | 4 | 4.2 | 4.4
BACK

## XM.FILE GOC
BÁO CÁO KẾT QUẢ HÓA NGHIỆM HÀNG NGÀY 报告每日化学测试结果
Thứ 2, |  | 2024/08/26
生產線別：無氰鹼滾電E線 (XL-001E) |  |  |  |  | Thứ 2, |  |  | 2024/08/26 | [34 empty] | Thứ 2,
MÃ |  | Hạng mục kiểm tra nồng độ 化驗檢查項目 | Đơn vị 單位 | Phạm vi kiểm soát 範圍值 | Giới hạn kiểm soát 管控值 | tiêu chuẩn khống chế để bổ sung |  | 採樣時間 thời gian lấy mẫu 第一次-Lần 1 (7:15~7:35) | [5 empty] | 採樣時間 thời gian lấy mẫu 第一次 Lần 2 (10:00~10:20) | [5 empty] | 採樣時間 thời gian lấy mẫu 第三次 Lần 3 (13:50~14:10) | [5 empty] | 採樣時間 thời gian lấy mẫu 第四次 Lần 4 (19:15~19:35) | [5 empty] | 採樣時間 thời gian lấy mẫu 第年次 Lần 5 (22:00~22:20) | [5 empty] | 採樣時間 thời gian lấy mẫu 第六次 Lần 6 (1:50~2:10) |  |  |  |  | 2024/08/26 |  | 2024-08-25 |  |  |  |  | 2024-08-25
| MÃ MÁY | [6 empty] | 濃度 NĐ | 補充 BS | 補充 BS |  |  |  | 濃度 NĐ | 補充 BS | 補充 BS |  |  |  | 濃度 NĐ | 補充 BS | 補充 BS |  |  |  | 濃度 NĐ | 補充 BS | 補充 BS |  |  |  | 濃度 NĐ | 補充 BS | 補充 BS |  |  |  | 濃度 NĐ | 補充 BS | 補充 BS |  |  | XI ĐEN 15:00 | XI ĐEN 03:00 | XM |  |  |  |  | XI ĐEN 15:00 | XI ĐEN 03:00
1E-XB1 | XL-001E | Xà bông (1)脫脂 | g/L | 20~40 | (30±5) | 30 | 0 | 0 | 80.79 | + | 80.79 | kg | 0 | 0 | 80.79 | + | 80.79 | kg | 0 | 0 | 80.79 | + | 80.79 | kg | 0 | 0 | 80.79 | + | 80.79 | kg | 0 | 0 | 80.79 | + | 80.79 | kg | 0 | 0 | 80.79 | + | 80.79 | kg | 14.8 | 0 | 0 | 80.79 | + | 80.79 | kg | 0
|  | CleanA 840ml/NaOH 25kg |  | 按NaOH添加數據添加 | [5 empty] | + | 2.714544 | L |  |  |  | + | 2.714544 | L |  |  |  | + | 2.714544 | L |  |  |  | + | 2.714544 | L |  |  |  | + | 2.714544 | L |  |  |  | + | 2.714544 | L | 14.5 | 0 |  |  | + | 2.714544 | L | 0
|  | CleanB 8400ml/NaOH 25kg |  | 按NaOH添加數據添加 | [5 empty] | + | 27.14544 | L |  |  |  | + | 27.14544 | L |  |  |  | + | 27.14544 | L |  |  |  | + | 27.14544 | L |  |  |  | + | 27.14544 | L |  |  |  | + | 27.14544 | L | 14.6 | 0 |  |  | + | 27.14544 | L | 0
1E-XB2 | XL-001E | Xà bông (2)脫脂 | g/L | 20~40 | (30±5) | 30 | 0 | 0 | 99.15 | + | 99.15 | kg | 0 | 0 | 99.15 | + | 99.15 | kg | 0 | 0 | 99.15 | + | 99.15 | kg | 0 | 0 | 99.15 | + | 99.15 | kg | 0 | 0 | 99.15 | + | 99.15 | kg | 0 | 0 | 99.15 | + | 99.15 | kg | 10.2 | 0 | 0 | 99.15 | + | 99.15 | kg | 0
|  | CleanA 840ml/NaOH 25kg |  | 按NaOH添加數據添加 | [5 empty] | + | 3.33144 | L |  |  |  | + | 3.33144 | L |  |  |  | + | 3.33144 | L |  |  |  | + | 3.33144 | L |  |  |  | + | 3.33144 | L |  |  |  | + | 3.33144 | L | 1.1 | 0 |  |  | + | 3.33144 | L | 0
|  | CleanB 8400ml/NaOH 25kg |  | 按NaOH添加數據添加 | [5 empty] | + | 33.3144 | L |  |  |  | + | 33.3144 | L |  |  |  | + | 33.3144 | L |  |  |  | + | 33.3144 | L |  |  |  | + | 33.3144 | L |  |  |  | + | 33.3144 | L | 22 | 0 |  |  | + | 33.3144 | L | 0
1E-DG1 | XL-001E | điện giải(1)+電解 | g/L | 60~80 | (70±10) | 70 | 0 | 0 | 80.92 | + | 80.92 | kg | 0 | 0 | 80.92 | + | 80.92 | kg | 0 | 0 | 80.92 | + | 80.92 | kg | 0 | 0 | 80.92 | + | 80.92 | kg | 0 | 0 | 80.92 | + | 80.92 | kg | 0 | 0 | 80.92 | + | 80.92 | kg | 7.5 | 0 | 0 | 80.92 | + | 80.92 | kg | 0
|  | CleanB 7.5L/NaOH 25kg |  | 按NaOH添加數據添加 | [5 empty] | + | 24.276 | L |  |  |  | + | 24.276 | L |  |  |  | + | 24.276 | L |  |  |  | + | 24.276 | L |  |  |  | + | 24.276 | L |  |  |  | + | 24.276 | L | 7.3 | 0 |  |  | + | 24.276 | L | 0
1E-DG2 | XL-001E | điện giải (2)+電解 | g/L | 60~80 | (70±10) | 70 | 0 | 0 | 102.13 | + | 102.13 | kg | 0 | 0 | 102.13 | + | 102.13 | kg | 0 | 0 | 102.13 | + | 102.13 | kg | 0 | 0 | 102.13 | + | 102.13 | kg | 0 | 0 | 102.13 | + | 102.13 | kg | 0 | 0 | 102.13 | + | 102.13 | kg | 5.4 | 0 | 0 | 102.13 | + | 102.13 | kg | 0
|  | CleanB 7.5L/NaOH 25kg |  | 按NaOH添加數據添加 | [5 empty] | + | 30.639 | L |  |  |  | + | 30.639 | L |  |  |  | + | 30.639 | L |  |  |  | + | 30.639 | L |  |  |  | + | 30.639 | L |  |  |  | + | 30.639 | L | 0 | 0 |  |  | + | 30.639 | L | 0
1E-NAOH | XL-001E | Nồng độ NaOH 氫氧化鈉 | g/L | 130 - 150 | (140±7) | 140 | 0 | 0 | 2793.14 | + | 2793.14 | kg | 0 | 0 | 2793.14 | + | 2793.14 | kg | 0 | 0 | 2793.14 | + | 2793.14 | kg | 0 | 0 | 2793.14 | + | 2793.14 | kg | 0 | 0 | 2793.14 | + | 2793.14 | kg | 0 | 0 | 2793.14 | + | 2793.14 | kg | 15.4398 | 0 | 0 | 2793.14 | + | 2793.14 | kg
1E-ZN | XL-001E | Nồng độ Zn 鋅 (1 pcs Zn=25kg) | g/L | 8~12 | (10±2) | 10 | 0 | 0 | 199.51 | + | 199.51 | kg | 0 | 0 | 199.51 | + | 199.51 | kg | 0 | 0 | 199.51 | + | 199.51 | kg | 0 | 0 | 199.51 | + | 199.51 | kg | 0 | 0 | 199.51 | + | 199.51 | kg | 0 | 0 | 199.51 | + | 199.51 | kg | 11.8 | 0 | 0 | 179.559 | + | 179.559 | kg
1E-CR3I | XL-001E | Nồng độ Cr2O3 三價鉻 | % | 12~18 | (14±2) | 14 | 0 | 0 | 80.5 | + | 80.5 | L | 0 | 0 | 80.5 | + | 80.5 | L | 0 | 0 | 80.5 | + | 80.5 | L | 0 | 0 | 80.5 | + | 80.5 | L | 0 | 0 | 80.5 | + | 80.5 | L | 0 | 0 | 80.5 | + | 80.5 | L |  | 0 | 0 | 80.5 | + | 80.5 | L
1E-CR3IPH | XL-001E |  | pH | 1.5~1.9 | (1.7±0.1 ) | 0 |  | 0 | [5 empty] | 0 | [5 empty] | 0 | [5 empty] | 0 | [5 empty] | 0 | [5 empty] | 0 | [5 empty] | 0 | 0
1E-HCL1 | XL-001E | Nồng độ acid đặc 鹽酸 濃度 | %V/V | 40~50 | (45±5) | 45% | 0 | 0% | 954.9 | + | 954.9 | L | 0 | 0% | 954.9 | + | 954.9 | L | 0 | 0% | 954.9 | + | 954.9 | L | 0 | 0% | 954.9 | + | 954.9 | L | 0 | 0% | 954.9 | + | 954.9 | L | 0 | 0% | 954.9 | + | 954.9 | L | 0.3986333 | 0 | 0% | 954.9 | + | 954.9 | L
1E-HCL2 | XL-001E | Nồng độ acid loãng 稀酸 濃度 | %V/V | (22±5) =17~27 | (22±5) | 22% | 0 | 0% | 134.64 | + | 134.64 | L | 0 | 0% | 134.64 | + | 134.64 | L | 0 | 0% | 134.64 | + | 134.64 | L | 0 | 0% | 134.64 | + | 134.64 | L | 0 | 0% | 134.64 | + | 134.64 | L | 0 | 0% | 134.64 | + | 134.64 | L | 0.3072069 | 0 | 0% | 134.64 | + | 134.64 | L
1E-HCL3 | XL-001E | Nồng độ HCl hoạt hóa 稀酸活化 濃度 | %V/V | 5~15 | (10±3) | 10% | 0 | 0% | 57.5 | + | 57.5 | L | 0 | 0% | 57.5 | + | 57.5 | L | 0 | 0% | 57.5 | + | 57.5 | L | 0 | 0% | 57.5 | + | 57.5 | L | 0 | 0% | 57.5 | + | 57.5 | L | 0 | 0% | 57.5 | + | 57.5 | L |  | 0 | 0% | 57.5 | + | 57.5 | L
1E-HNO3 | XL-001E | Nồng độ HNO3 硝酸濃度 | % | 0.5~1.0 | (0.7±0.1) | 0.7% | 0 | 0% | 3.779929 | + | 3.779929 | L | 0 | 0% | 3.779929 | + | 3.779929 | L | 0 | 0% | 3.779929 | + | 3.779929 | L | 0 | 0% | 3.779929 | + | 3.779929 | L | 0 | 0% | 3.779929 | + | 3.779929 | L | 0 | 0% | 3.779929 | + | 3.779929 | L |  |  | 0.7% | 8.153846 | + | 8.153846 | L
1E-CR3K | XL-001E | Nồng độ Cr2O3 （K) 三價鉻 | % | 5~10 | (7.5±1) | 7.5 | 0 | 0 | 45.39474 | + | 45.39474 | L | 0 | 0 | 45.39474 | + | 45.39474 | L | 0 | 0 | 45.39474 | + | 45.39474 | L | 0 | 0 | 45.39474 | + | 45.39474 | L | 0 | 0 | 45.39474 | + | 45.39474 | L | 0 | 0 | 45.39474 | + | 45.39474 | L |  |  |  | 45.39474 | + | 45.39474
1E-CR3KPH | XL-001E | pH | pH | 2.0~2.4 | (2.2±0.1) |  |  | 0 | [5 empty] | 0 | [5 empty] | 0 | [5 empty] | 0 | [5 empty] | 0 | [5 empty] | 0
Hạng mục kiểm tra nhiệt độ 檢查溫度
MÃ | MÃ MÁY | Hạng mục kiểm tra nhiệt độ 溫度檢查項目 | nhiệt độ 溫度 | Phạm vi kiểm soát 範圍值 | Giới hạn kiểm soát 管控值 |  |  | Nhiệt kế 温度計 |  |  | Nhiệt tự động 自動温控 |  |  | Nhiệt kế 温度計 |  |  | Nhiệt tự động 自動温控 |  |  | Nhiệt kế 温度計 |  |  | Nhiệt tự động 自動温控 |  |  | Nhiệt kế 温度計 |  |  | Nhiệt tự động 自動温控 |  |  | Nhiệt kế 温度計 |  |  | Nhiệt tự động 自動温控 |  |  | Nhiệt kế 温度計 |  |  | Nhiệt tự động 自動温控 | [6 empty] | Nhiệt tự động 自動温控
1E-TEMXB1 | XL-001E | Nhiệt độ xà bông nóng (1) 熱脫脂溫度(1) | 0C | 50~70 | (60±5) | [42 empty] | 69
1E-TEMXB2 | XL-001E | Nhiệt độ xà bông nóng (2) 熱脫脂溫度(2) | 0C | 50~70 | (60±5) | [42 empty] | 67
1E-TEMDG1 | XL-001E | Nhiệt độ điện giải (1) 電解1 溫度 | 0C | 40~60 | (50±5) | [42 empty] | 58
1E-TEMDG2 | XL-001E | Nhiệt độ điện giải (2) 電解 2 溫度 | 0C | 40~60 | (50±5) | [42 empty] | 51
1E-TEMBX | XL-001E | Nhiệt độ bồn xi 鍍鋅槽溫度 | 0C | 20~35 | (30±4) | [42 empty] | 28
1E-TEMCR3I | XL-001E | Nhiệt độ bồn màu Cr2O3 (I) 三價鉻 溫度 | 0C | 30~40 | (34±3) | [42 empty] | 42
1E-TEMH2O | XL-001E | Nhiệt độ bồn nước nóng 熱水溫度 | 0C | 50~70 | (60±10) | [42 empty] | 57
1E-TEMSAY | XL-001E | Sấy khô 烘乾 | 0C | 80~100 | (90±5) |  |  | \ | [5 empty] | \ | [5 empty] | \ | [5 empty] | \ | [5 empty] | \ | [5 empty] | \ | [9 empty] | 72
Hạng mục kiểm tra bơm thuốc tự động 藥液自動添加
1E-MEM | XL-001E | chất mềm (merlin starer) 開缸劑 | ml/1000 AH | 300-360 | 300-360
1E-BONG | XL-001E | chaát boùng (merlin brightener) 光亮劑 | ml/1000 AH | 30-50 | 30-50
生產線別：無氰鹼滾電F線 (XL-001F) |  |  |  |  | Thứ 2, |  |  | 2024/08/26 | [23 empty] | 生產線別：無氰鹼滾電F線 (XL-001F)
MÃ |  | Hạng mục kiểm tra nồng độ 化驗檢查項目 | Đơn vị 單位 | Phạm vi kiểm soát 範圍值 | Giới hạn kiểm soát 管控值 | tiêu chuẩn khống chế để bổ sung |  | 採樣時間 thời gian lấy mẫu 第一次-Lần 1 (7:15~7:35) | [5 empty] | 採樣時間 thời gian lấy mẫu 第一次 Lần 2 (10:00~10:20) | [5 empty] | 採樣時間 thời gian lấy mẫu 第三次 Lần 3 (13:50~14:10) | [5 empty] | 採樣時間 thời gian lấy mẫu 第四次 Lần 4 (19:15~19:35) | [5 empty] | 採樣時間 thời gian lấy mẫu 第年次 Lần 5 (22:00~22:20) | [5 empty] | 採樣時間 thời gian lấy mẫu 第六次 Lần 6 (1:50~2:10)
| MÃ MÁY | [6 empty] | 濃度 NĐ | 補充 BS | 補充 BS |  |  |  | 濃度 NĐ | 補充 BS | 補充 BS |  |  |  | 濃度 NĐ | 補充 BS | 補充 BS |  |  |  | 濃度 NĐ | 補充 BS | 補充 BS |  |  |  | 濃度 NĐ | 補充 BS | 補充 BS |  |  |  | 濃度 NĐ | 補充 BS | 補充 BS | [5 empty] | 補充 BS | 補充 BS
1F-XB1 | XL-001F | Xà bông (1)脫脂 CT-21A | g/L | 60~80 | (70±5) | 70 | 0 | 0 | 188.51 | + | 188.51 | kg | 10 | 64.9 | 13.7343 | + | 13.7343 | kg | 10.6 | 68.794 | 3.247758 | + | 3.247758 | kg | 10.8 | 70.092 | -0.247756 | + | 0 | kg | 11 | 69.3 | 1.8851 | + | 1.8851 | kg | 10.8 | 71.3 | -3.5009 | + | 0 | kg |  |  |  | 1.500001 | + | 1.500001
|  | CT-21B |  | CT-21A: 25kg/CT-21B: 5-10Lit | [5 empty] | + | 56.553 | L |  |  |  | + | 4.12029 | L |  |  |  | + | 0.9743274 | L |  |  |  | + | 0 | L |  |  |  | + | 0.56553 |  |  |  |  | + | 0 | L |  |  |  |  | + | 0.4500003
1F-XB2 | XL-001F | Xà bông (2)脫脂 CT-21A | g/L | 60~80 | (70±5) | 70 | 0 | 0 | 231.35 | + | 231.35 | kg | 11 | 71.39 | -4.59395 | + | 0 | kg | 11 | 71.39 | -4.59395 | + | 0 | kg | 11.3 | 73.337 | -11.028785 | + | 0 | kg | 11.1 | 72.039 | -6.738895 | + | 0 | kg | 11.1 | 71.8 | -5.949 | + | 0 | kg |  |  |  | -8.88384 | + | 0
|  | CT-21B |  | CT-21A: 25kg/CT-21B: 5-10Lit | [5 empty] | + | 69.405 | L |  |  |  | + | 0 | L |  |  |  | + | 0 | L |  |  |  | + | 0 | L |  |  |  | + | 0 |  |  |  |  | + | 0 | L |  |  |  |  | + | 0
1F-DG1 | XL-001F | điện giải(1)+電解 EC-508A | g/L | 50~70 | (60±10) | 60 | 0 | 0 | 69.36 | + | 69.36 | kg | 12.15 | 56.133 | 4.470252 | + | 4.470252 | kg | 13.2 | 60.984 | -1.137504 | + | 0 | kg | 13 | 60.06 | -0.06936 | + | 0 | kg | 12.9 | 59.598 | 0.464712 | + | 0.464712 | kg | 13.2 | 60.984 | -1.137504 | + | 0 | kg |  |  |  | -1.3872 | + | 0
|  | EC-508B |  | EC-508A: 25kg/EC-508B:4-10Lit | [5 empty] | + | 19.4208 | L |  |  |  | + | 1.25167056 | L |  |  |  | + | 0 | L |  |  |  | + | 0 | L |  |  |  | + | 0.1301194 |  |  |  |  | + | 0 | L |  |  |  |  | + | 0
1F-DG2 | XL-001F | điện giải (2)+電解 EC-508A | g/L | 50~70 | (60±10) | 60 | 0 | 0 | 87.54 | + | 87.54 | kg | 14.4 | 66.528 | -9.524352 | + | 0 | kg | 14.65 | 67.683 | -11.209497 | + | 0 | kg | 13 | 60.06 | -0.08754 | + | 0 | kg | 12.7 | 58.674 | 1.934634 | + | 1.934634 | kg | 13.8 | 63.756 | -5.480004 | + | 0 | kg |  |  |  | -2.918 | + | 0
|  | EC-508B |  | EC-508A: 25kg/EC-508B:4-10Lit |  | 0 |  |  |  | + | 24.5112 | L |  |  |  | + | 0 | L |  |  |  | + | 0 | L |  |  |  | + | 0 | L |  |  |  | + | 0.54169752 |  |  |  |  | + | 0 | L |  |  |  |  | + | 0
1F-NAOH | XL-001F | Nồng độ NaOH 氫氧化鈉 | g/L | 130 - 150 | (140±7) | 140 | 0 | 0 | 2793.14 | + | 2793.14 | kg | 18.3 | 146.4 | -127.6864 | + | 0 | kg | 18.05 | 144.4 | -87.7844 | + | 0 | kg | 17.8 | 142.4 | -47.8824 | + | 0 | kg | 17.7 | 141.6 | -31.9216 | + | 0 | kg | 17.6 | 140.8 | -15.9608 | + | 0 | kg |  |  |  | -15.9608 | + | 0
1F-ZN | XL-001F | Nồng độ Zn 鋅 (1 pcs Zn=25kg) | g/L | 8~12 | (10±2) | 10 | 0 | 0 | 199.51 | + | 199.51 | kg | 8.7 | 11.31 | -26.13581 | + | 0 | kg | 8.6 | 11.18 | -23.54218 | + | 0 | kg | 7.9 | 10.27 | -5.38677 | + | 0 | kg | 7.7 | 10.01 | -0.19951 | + | 0 | kg | 7.8 | 10.14 | -2.79314 | + | 0 | kg |  |  |  | 0 | + | 0
1F-CR3I | XL-001F | Nồng độ Cr2O3 三價鉻 | % | 6~10 | (7±1) | 7 | 0 | -1.0461 | 46.265075 | + | 46.265075 | L | 18.5 | 6.79235 | 1.1939875 | + | 1.1939875 | L | 17.9 | 6.53813 | 2.6557525 | + | 2.6557525 | L | 17 | 6.1568 | 4.8484 | + | 4.8484 | L | 17.4 | 6.6 | 2.3 | + | 2.3 | L | 16.8 | 6.8 | 1.15 | + | 1.15 | L |  |  |  | -0.575 | + | 0
1F-CR3IPH | XL-001F | PH | pH | 2~2.5 | (2.3±0.1 ) | 0 |  | 0 | [5 empty] | 1.8 | [5 empty] | 1.7 | [5 empty] | 2.2 | [5 empty] | 2.2 | [5 empty] | 2.2
1F-HCL1 | XL-001F | Nồng độ acid đặc 鹽酸 濃度 | %V/V | 40~50 | (45±5) | 45% | 0 | 0% | 954.9 | + | 954.9 | L | 3.85 | 43.91% | 23.04359375 | + | 23.04359375 | L | 4.15 | 47.34% | -49.56859375 | + | 0 | L | 4 | 45.62% | -13.2625 | + | 0 | L | 4.1 | 45% | 0 | + | 0 | L | 4 | 44.6% | 8.488 | + | 8.488 | L |  |  |  | 0 | + | 0
1F-HCL2 | XL-001F | Nồng độ acid loãng 稀酸 濃度 | %V/V | (22±5) =17~27 | (22±5) | 22% | 0 | 0% | 134.64 | + | 134.64 | L | 0 | 0% | 134.64 | + | 134.64 | L | 0 | 0% | 134.64 | + | 134.64 | L | 0 | 0% | 134.64 | + | 134.64 | L | 0 | 0% | 134.64 | + | 134.64 | L | 0 | 0% | 134.64 | + | 134.64 | L |  |  |  | -4.9725 | + | 0
1F-HCL3 | XL-001F | Nồng độ HCl hoạt hóa 稀酸活化 濃度 | %V/V | 5~15 | (10±3) | 10% | 0 | 0% | 57.5 | + | 57.5 | L | 6.6 | 15.06% | -29.0734375 | + | 0 | L | 5.9 | 13.46% | -19.89140625 | + | 0 | L | 4.1 | 9.353% | 3.71953125 | + | 3.71953125 | L | 5.3 | 12.09% | -12.02109375 | + | 0 | L | 4.9 | 11.18% | -6.77421875 | + | 0 | L |  |  |  | 3.71953125 | + | 3.71953125
1F-HNO3 | XL-001F | Nồng độ HNO3 硝酸濃度 | % | 0.5~1.5 | (1±0.4) | 1% | 0 | 0% | 3.779929 | + | 3.779929 | L | 7.7 | 0.9702% | -1.459052 | + | 0 | L | 7.8 | 0.9828% | -1.527091 | + | 0 | L | 8.1 | 1.021% | -1.731207 | + | 0 | L | 6.7 | 0.8442% | -0.7786653 | + | 0 | L | 9.9 | 1.247% | -2.955904 | + | 0 | L |  |  |  | -1.505102 | + | 0
1F-CR3K | XL-001F | Nồng độ Cr2O3 （K) 三價鉻 FINIDIP 124 | % | 5~8 | (6±0.5) | 6 | 0 | 1.4 | 27.84211 | + | 27.84211 | L | 6.7 | 6.76 | -4.6 | + | 0 | L | 0 | ko sx | #VALUE! | + |  | L | 7 | 6.4 | -2.421053 | + | 0 | L | 0 | ko sx | #VALUE! | + |  | L | 0 | ko sx | #VALUE! | + |  | L |  |  |  | 29.65789 | + | 29.65789
1F-CR3KPH | XL-001F | PH | pH | 1.8~2.4 | (2.1±0.1 ) |  |  | 0 | [5 empty] | 1.8 | [5 empty] | ko sx | [5 empty] | 2 | [5 empty] | ko sx | [5 empty] | ko sx
Hạng mục kiểm tra nhiệt độ 檢查溫度
MÃ | MÃ MÁY | Hạng mục kiểm tra nhiệt độ 溫度檢查項目 | nhiệt độ 溫度 | Phạm vi kiểm soát 範圍值 | Giới hạn kiểm soát 管控值 |  |  | Nhiệt kế 温度計 |  |  | Nhiệt tự động 自動温控 |  |  | Nhiệt kế 温度計 |  |  | Nhiệt tự động 自動温控 |  |  | Nhiệt kế 温度計 |  |  | Nhiệt tự động 自動温控 |  |  | Nhiệt kế 温度計 |  |  | Nhiệt tự động 自動温控 |  |  | Nhiệt kế 温度計 |  |  | Nhiệt tự động 自動温控 |  |  | Nhiệt kế 温度計 |  |  | Nhiệt tự động 自動温控 | [6 empty] | Nhiệt tự động 自動温控
1F-TEMXB1 | XL-001F | Nhiệt độ xà bông nóng (1) 熱脫脂溫度(1) | 0C | 50~70 | (60±5) | [8 empty] | 42 |  |  | 41 |  |  | 43 |  |  | 41 |  |  | 39 |  |  | 37 |  |  | 44 |  |  | 43 |  |  | 46 |  |  | 44 | [6 empty] | 62
1F-TEMXB2 | XL-001F | Nhiệt độ xà bông nóng (2) 熱脫脂溫度(2) | 0C | 50~70 | (60±5) | [8 empty] | 59 |  |  | 58 |  |  | 60 |  |  | 59 |  |  | 59 |  |  | 58 |  |  | 60 |  |  | 59 |  |  | 59 |  |  | 58 | [6 empty] | 61
1F-TEMDG1 | XL-001F | Nhiệt độ điện giải (1) 電解1 溫度 | 0C | 40~60 | (50±5) | [8 empty] | 53 |  |  | 52 |  |  | 52 |  |  | 51 |  |  | 53 |  |  | 52 |  |  | 53 |  |  | 52 |  |  | 53 |  |  | 52 | [6 empty] | 56
1F-TEMDG2 | XL-001F | Nhiệt độ điện giải (2) 電解 2 溫度 | 0C | 40~60 | (50±5) | [8 empty] | 50 |  |  | 50 |  |  | 50 |  |  | 50 |  |  | 48 |  |  | 47 |  |  | 48 |  |  | 47 |  |  | 50 |  |  | 49 | [6 empty] | 50
1F-TEMBX | XL-001F | Nhiệt độ bồn xi 鍍鋅槽溫度 | 0C | 20~35 | (30±4) | [8 empty] | 29 |  |  | 29 |  |  | 28 |  |  | 28 |  |  | 29 |  |  | 28 |  |  | 31 |  |  | 30 |  |  | 31 |  |  | 30 | [6 empty] | 27
1F-TEMCR3I | XL-001F | Nhiệt độ bồn màu Cr2O3 三價鉻 溫度 | 0C | 30-38 | (34±2) | [8 empty] | 31 |  |  | 30 |  |  | 38 |  |  | 38 |  |  | 37 |  |  | 37 |  |  | 38 |  |  | 38 |  |  | 37 |  |  | 37 | [6 empty] | 32
1F-TEMH2O | XL-001F | Nhiệt độ bồn nước nóng 熱水溫度 | 0C | 50~70 | (60±10) | [8 empty] | 44 |  |  | 43 |  |  | 60 |  |  | 60 |  |  | 60 |  |  | 59 |  |  | 54 |  |  | 53 |  |  | 57 |  |  | 56 | [6 empty] | 58
1F-TEMSAY | XL-001F | Sấy khô 烘乾 | 0C | 80~100 | (90±5) |  |  | \ | [5 empty] | \ | [5 empty] | \ |  |  | 94 |  |  | \ |  |  | 84 |  |  | \ |  |  | 82 |  |  | \ |  |  | 86 | [6 empty] | 72
Hạng mục kiểm tra bơm thuốc tự động 藥液自動添加
1F-MEM | XL-001F | 開缸劑 250 Base | ml/1000 AH | 100-200 | 100-200 | [14 empty] | 150 | [5 empty] | 165 | [5 empty] | 160 | [5 empty] | 155
1F-BONG | XL-001F | 光亮劑 250 Brightener | ml/1000 AH | 20-50 | 20-50 | [14 empty] | 37 | [5 empty] | 32 | [5 empty] | 35 | [5 empty] | 35
生產線別：無氰鹼吊電C線 (XT-000C) |  |  |  |  | Thứ 2, |  |  | 2024/08/26 | [23 empty] | 生產線別：無氰鹼吊電C線 (XT-000C)
MÃ |  | Hạng mục kiểm tra nồng độ 化驗檢查項目 | Đơn vị 單位 | Phạm vi kiểm soát 範圍值 | Giới hạn kiểm soát 管控值 | tiêu chuẩn khống chế để bổ sung |  | 採樣時間 thời gian lấy mẫu 第一次-Lần 1 (7:15~7:35) | [5 empty] | 採樣時間 thời gian lấy mẫu 第一次 Lần 2 (10:00~10:20) | [5 empty] | 採樣時間 thời gian lấy mẫu 第三次 Lần 3 (13:50~14:10) | [5 empty] | 採樣時間 thời gian lấy mẫu 第四次 Lần 4 (19:15~19:35) | [5 empty] | 採樣時間 thời gian lấy mẫu 第年次 Lần 5 (22:00~22:20) | [5 empty] | 採樣時間 thời gian lấy mẫu 第六次 Lần 6 (1:50~2:10)
| MÃ MÁY | [6 empty] | 濃度 NĐ | 補充 BS | 補充 BS |  |  |  | 濃度 NĐ | 補充 BS | 補充 BS |  |  |  | 濃度 NĐ | 補充 BS | 補充 BS |  |  |  | 濃度 NĐ | 補充 BS | 補充 BS |  |  |  | 濃度 NĐ | 補充 BS | 補充 BS |  |  |  | 濃度 NĐ | 補充 BS | 補充 BS | [5 empty] | 補充 BS | 補充 BS
XT-XB1 | XT-000C | Xà bông 脫脂 (2,3,4) CT-21A | g/L | 40~60 | (50±5) | 50 | 0 | 0 | 775.85 | + | 775.85 | kg | 0 | 0 | 775.85 | + | 775.85 | kg | 7.8 | 50.622 | -9.651574 | + | 0 | kg | 7.8 | 50.622 | -9.651574 | + | 0 | kg | 7.7 | 49.973 | 0.418959 | + | 0.418959 | kg | 7.6 | 49.324 | 10.489492 | + | 10.489492 | kg |  |  |  | -39.863173 | + | 0
|  | CT-21B |  | CT-21A: 25kg/CT-21B: 7-10L | [5 empty] | + | 263.789 | L |  |  |  | + | 263.789 | L |  |  |  | + | 0 | L |  |  |  | + | 0 | L |  |  |  | + | 0.1424461 | L |  |  |  | + | 3.56642728 | L |  |  |  |  | + | 0
XT-XB2 | XT-000C | Xà bông 脫脂 (5,6) CT-21A | g/L | 40~60 | (50±5) | 50 | 0 | 0 | 573.75 | + | 573.75 | kg | 0 | 0 | 573.75 | + | 573.75 | kg | 8.4 | 54.516 | -51.8211 | + | 0 | kg | 8.7 | 55 | -57.375 | + | 0 | kg | 8.3 | 53.867 | -44.373825 | + | 0 | kg | 8.3 | 53 | -34.425 | + | 0 | kg |  |  |  | -6.885 | + | 0
|  | CT-21B |  | CT-21A: 25kg/CT-21B: 7-10L | [5 empty] | + | 195.075 | L |  |  |  | + | 195.075 | L |  |  |  | + | 0 | L |  |  |  | + | 0 | L |  |  |  | + | 0 | L |  |  |  | + | 0 | L |  |  |  |  | + | 0
XT-DG1 | XT-000C | Điện giải 電解 (8) EC-508A | g/L | 50~70 | (60±5) | 60 | 0 | 0 | 492 | + | 492 | kg | 0 | 0 | 492 | + | 492 | kg | 12.76 | 58.9512 | 8.60016 | + | 8.60016 | kg | 13.3 | 61.446 | -11.8572 | + | 0 | kg | 13.2 | 60.984 | -8.0688 | + | 0 | kg | 13.2 | 60.6 | -4.92 | + | 0 | kg |  |  |  | 0 | + | 0
|  | EC-508B |  | EC-508A: 25kg/EC-508B:6-10L | [5 empty] | + |  | L |  |  |  | + |  | L |  |  |  | + |  | L |  |  |  | + |  | L |  |  |  | + |  | L |  |  |  | + |  | L |  |  |  |  | +
XT-DG2 | XT-000C | Điện giải 電解 (20,21) EC-508A | g/L | 50~70 | (60±5) | 60 | 0 | 0 | 520.08 | + | 520.08 | kg | 0 | 0 | 520.08 | + | 520.08 | kg | 13.65 | 63.063 | -26.550084 | + | 0 | kg | 13.1 | 60.522 | -4.524696 | + | 0 | kg | 13.1 | 60 | 0 | + | 0 | kg | 13 | 59.6 | 3.4672 | + | 3.4672 | kg |  |  |  | 0 | + | 0
|  | EC-508B |  | EC-508A: 25kg/EC-508B:6-10L | [5 empty] | + |  | L |  |  |  | + |  | L |  |  |  | + |  | L |  |  |  | + |  | L |  |  |  | + |  | L |  |  |  | + |  | L |  |  |  |  | +
XT-NAOH | XT-000C | NaOH (26-35) 氫氧化鈉 | g/L | 135~ 145 | (140±5) | 140 | 0 | 0 | 7429.24 | + | 7429.24 | kg | 0 | 0 | 7429.24 | + | 7429.24 | kg | 18.1 | 144.8 | -254.7168 | + | 0 | kg | 17.5 | 140 | 0 | + | 0 | kg | 17.4 | 139.2 | 42.4528 | + | 42.4528 | kg | 17.4 | 139.2 | 42.4528 | + | 42.4528 | kg |  |  |  | 42.4528 | + | 42.4528
XT-ZN | XT-000C | Zn 鋅 (26-35) (1 pcs Zn=25kg) | g/L | 7~10 | (8.5±1) | 8.5 | 0 | 0 | 451.061 | + | 451.061 | kg | 0 | 0 | 451.061 | + | 451.061 | kg | 6.3 | 8.19 | 16.45046 | + | 16.45046 | kg | 6.1 | 7.93 | 30.24762 | + | 30.24762 | kg | 5.9 | 7.67 | 44.04478 | + | 44.04478 | kg | 5.9 | 7.67 | 44.04478 | + | 44.04478 | kg |  |  |  | 0 | + | 0
XT-CR3I | XT-000C | Nồng độ Cr2O3 三價鉻(46) LANTHANE 318 (HALO) | % | 5~8 | (6±1) | 6 | 0 | -1.0461 | 236.74896 | + | 236.74896 | L | 0 | -1.0461 | 236.74896 | + | 236.74896 | L | 17.85 | 6.516945 | -17.369352 | + | 0 | L | 17.4 | 6.32628 | -10.963008 | + | 0 | L | 17.3 | 6.28391 | -9.539376 | + | 0 | L | 18.1 | 6.2 | -6.72 | + | 0 | L |  |  |  | 3.36 | + | 3.36
XT-CR3IPH | XT-000C | Pha mới: 2024/08/02 | pH | 2.0~2.4 | (2.2±0.1) | 0 |  | 0 | [5 empty] | 0 | [5 empty] | 2.1 | [5 empty] | 2.1 | [5 empty] | 2.2 | [5 empty] | 2.2
XT-HCL3 | XT-000C | Nồng độ acid loãng (12) 稀酸 濃度 | %V/V | 40~50 | (45±5) | 45% | 0 | 0% | 1455.3 | + | 1455.3 | L | 0 | 0% | 1455.3 | + | 1455.3 | L | 1.9 | 43.34% | 53.563125 | + | 53.563125 | L | 1.86 | 42.43% | 83.073375 | + | 83.073375 | L | 1.84 | 46.2% | -38.808 | + | 0 | L | 1.82 | 45.6% | -19.404 | + | 0 | L
XT-HCL1 | XT-000C | Nồng độ acid đặc (13) 鹽酸 濃度 | %V/V | 10~20 | (15±5) | 15% | 0 | 0% | 504.15 | + | 504.15 | L | 0 | 0% | 504.15 | + | 504.15 | L | 0 | 0% | 504.15 | + | 504.15 | L | 0 | 16.3% | -43.693 | + | 0 | L | 0 | 16.1% | -36.971 | + | 0 | L | 0 | 15.8% | -26.888 | + | 0 | L |  |  |  | 10.34308 | + | 10.34308
|  | Nồng độ acid đặc (14) 鹽酸 濃度 | %V/V | 40~50 | (45±5) | 45% | 0 | 0% | 1512.45 | + | 1512.45 | L | 0 | 0% | 1512.45 | + | 1512.45 | L | 2.12 | 48.36% | -113.013625 | + | 0 | L | 2.02 | 46.08% | -36.3408125 | + | 0 | L | 2 | 45.62% | -21.00625 | + | 0 | L | 2 | 45.2% | -6.722 | + | 0 | L
XT-HCL2 | XT-000C | Nồng độ acid đặc (15,16,17) 鹽酸 濃度 | %V/V | 40~50 | (45±5) | 45% | 0 | 0% | 4729.05 | + | 4729.05 | L | 0 | 0% | 4729.05 | + | 4729.05 | L | 2.08 | 47.45% | -257.4705 | + | 0 | L | 1.98 | 45.17% | -17.73394 | + | 0 | L | 1.98 | 45.17% | -17.73394 | + | 0 | L | 1.94 | 45% | 0 | + | 0 | L |  |  |  | 0 | + | 0
XT-HNO3 | XT-000C | Nồng độ HNO3 (42) 硝酸濃度 | %V/V | 0.5~1.0 | (0.7±0.1) | 0.7% | 0 | 0% | 20.02649 | + | 20.02649 | L | 0 | 0% | 20.02649 | + | 20.02649 | L | 5.6 | 0.7056% | -0.1602119 | + | 0 | L | 5.4 | 0.6804% | 0.5607417 | + | 0.5607417 | L | 5 | 0.7% | 0 | + | 0 | L | 5.1 | 0.6426% | 1.642172 | + | 1.642172 | L |  |  |  | -0.127296 | + | 0
XT-CR3K | XT-000C | Cr2O3 （K) (49) 三價鉻 FINIDIP 124 | % | 5~8 | (6±0.5) | 6 | 0 | 1.4 | 172.2317 | + | 172.2317 | L | 0 | 1.4 | 172.2317 | + | 172.2317 | L | 5.45 | 5.76 | 8.986004 | + | 8.986004 | L | 5.8 | 6.04 | -1.497667 | + | 0 | L | 5.7 | 5.96 | 1.497667 | + | 1.497667 | L | 5.7 | 6.2 | -7.488337 | + | 0 | L |  |  |  | 262.0918 | + | 262.0918
XT-CR3KPH | XT-000C | PH | pH | 1.8~2.4 | (2.1±0.1) | 0 |  | 0 | [5 empty] | 0 | [5 empty] | 2.1 | [5 empty] | 2.1 | [5 empty] | 2.12 | [5 empty] | 2.13
|  | Nồng độ Cr2O3 三價鉻( JASCO 45) | % | 12~18 % | (14±2%) | 14 | 0 | 0 | 470.4 | + | 470.4 | L | 0 | 0 | 470.4 | + | 470.4 | L | 0 | 0 | 470.4 | + | 470.4 | L | 0 | 14.6 | -20.16 | + | 0 | L | 0 | 14.3 | -10.08 | + | 0 | L | 0 | 14 | 0 | + | 0 | L |  |  |  | -20.16 | + | 0
|  | PH | pH | 1.5~1.9 | (1.7 ±0.1) | 0 |  | 0 | [5 empty] | 0 | [5 empty] | 0 | [5 empty] | 1.75 | [5 empty] | 1.78 | [5 empty] | 1.75
XTNI-ZN | XT-000C | Zn-Niken Plating- Zn | g/L | 5~6 | (5.5± 0.5) | 5.5 | 0 | 0 | 44 | + | 44 | kg | 0 | 0 | 44 | + | 44 | kg | 4.7 | 6.11 | -4.88 | + | 0 | kg | 4.5 | 5.85 | -2.8 | + | 0 |  | 4.4 | 5.72 | -1.76 | + | 0 | kg | 4.4 | 5.72 | -1.76 | + | 0 | kg |  |  |  | -4.88 | + | 0
XTNI-NAOH | XT-000C | Zn-Niken Plating- NaOH | g/L | 130~140 | (135 ± 5) | 135 | 0 | 0 | 1080 | + | 1080 | kg | 0 | 0 | 1080 | + | 1080 | kg | 16.95 | 135.6 | -4.8 | + | 0 | kg | 16.6 | 132.8 | 17.6 | + | 17.6 |  | 16.4 | 135.6 | -4.8 | + | 0 | kg | 16.2 | 134.6 | 3.2 | + | 3.2 | kg |  |  |  | -17.6 | + | 0
XTNI-CR3PH | XT-000C | Cr2O3 三價鉻Ni- PH | PH | 3.0-4.5 | (4.3±0.2) | 0 |  | 0 | [5 empty] | 0 | [5 empty] | 3.8 | [5 empty] | 4.23 | [5 empty] | 4.2 | [5 empty] | 4.16
|  | Nồng độ màu niken 129 partA 三價鉻濃度Ni-Ken 129 partA | ml/l | 0 | 0 | 60 | 0 | 0 | 201.6 | + | 201.6 | kg | 0 | 0 | 201.6 | + | 201.6 | kg | 4.8 | 79.056 | -64.02816 | + | 0 | kg | 4.9 | 80.703 | -69.56208 | + | 0 | kg | 0 | 0 | 201.6 | + | 201.6 | kg | 0 | 0 | 201.6 | + | 201.6 | kg |  |  | lệch +10% so với ICP, do đó CT -10%
Hạng mục kiểm tra nhiệt độ 檢查溫度
MÃ | MÃ MÁY | Hạng mục kiểm tra nhiệt độ 溫度檢查項目 | nhiệt độ 溫度 | Phạm vi kiểm soát 範圍值 | Giới hạn kiểm soát 管控值 |  |  | Nhiệt kế 温度計 |  |  | Nhiệt tự động 自動温控 |  |  | Nhiệt kế 温度計 |  |  | Nhiệt tự động 自動温控 |  |  | Nhiệt kế 温度計 |  |  | Nhiệt tự động 自動温控 |  |  | Nhiệt kế 温度計 |  |  | Nhiệt tự động 自動温控 |  |  | Nhiệt kế 温度計 |  |  | Nhiệt tự động 自動温控 |  |  | Nhiệt kế 温度計 |  |  | Nhiệt tự động 自動温控
XT-TEMXB1 | XT-000C | Nhiệt độ xà bông nóng (1) 熱脫脂溫度(1) | 0C | 50~70 | (60±5) | [14 empty] | 60 |  |  | 59 |  |  | 59 |  |  | 58 |  |  | 59 |  |  | 58 |  |  | 59 |  |  | 58
XT-TEMXB2 | XT-000C | Nhiệt độ xà bông nóng (2) 熱脫脂溫度(2) | 0C | 50~70 | (60±5) | [14 empty] | 62 |  |  | 63 |  |  | 59 |  |  | 58 |  |  | 59 |  |  | 58 |  |  | 59 |  |  | 58
XT-TEMDG1 | XT-000C | Nhiệt độ điện giải (1) 電解1 溫度 | 0C | 50~70 | (60±5) | [14 empty] | 60 |  |  | 60 |  |  | 56 |  |  | 55 |  |  | 59 |  |  | 58 |  |  | 67 |  |  | 66
XT-TEMDG2 | XT-000C | Nhiệt độ điện giải (2) 電解 2 溫度 | 0C | 50~70 | (60±5) | [14 empty] | 59 |  |  | 58 |  |  | 58 |  |  | 57 |  |  | 54 |  |  | 53 |  |  | 57 |  |  | 56
XT-TEMBX | XT-000C | Nhiệt độ bồn xi 鍍鋅槽溫度 | 0C | 22~28 | (25±3) | [14 empty] | 24 |  |  | 23 |  |  | 25 |  |  | 24 |  |  | 25 |  |  | 24 |  |  | 25 |  |  | 24
XT-TEMCR3I | XT-000C | Nhiệt độ bồn màu Cr2O3 三價鉻 溫度 HALO | 0C | 30~40 | (34±3) | [14 empty] | 37 |  |  | 37 |  |  | 37 |  |  | 37 |  |  | 37 |  |  | 37 |  |  | 37 |  |  | 37
XT-TEMH2O | XT-000C | Nhiệt độ bồn nước nóng 熱水溫度 | 0C | 55~65 | (60±5) | [14 empty] | 58 |  |  | 58 |  |  | 61 |  |  | 60 |  |  | 55 |  |  | 54 |  |  | 61 |  |  | 60
XT-TEMSAY | XT-000C | Sấy khô 烘乾 | 0C | 80~100 | (90±5) |  |  | \ | [5 empty] | \ | [5 empty] | \ |  |  | 85 |  |  | \ |  |  | 83 |  |  | \ |  |  | 85 |  |  | \ |  |  | 84
|  | Nhiệt độ sóng siêu âm 超音波水洗槽 (23) | 0C | 40~60 | (50±10) | [14 empty] | 65 |  |  | 63 |  |  | 57 |  |  | 56 |  |  | 55 |  |  | 54 |  |  | 56 |  |  | 55
|  | Nhiệt độ nước nóng siêm âm 超音波熱水洗槽(39) | 0C | 50~70 | (60±10) | [14 empty] | 73 |  |  | 72 |  |  | 56 |  |  | 55 |  |  | 56 |  |  | 55 |  |  | 54 |  |  | 53
|  | Nhiệt độ bồn màu Cr2O3 (K) 三價鉻 溫度 | 0C | 20~30 | 20~30
|  | Nhiệt độ bồn màu Cr2O3 三價鉻 溫度 JASCO | 0C | 30~40 | (34±3)
XTNI-TEMBX | XT-000C | Nhiệt độ bồn xi Zn-Niken Zn-Niken 鍍鋅槽溫度 | 0C | 24~28 | (26±2) | [14 empty] | 25 |  |  | 24 |  |  | 24 |  |  | 23 |  |  | 26 |  |  | 25 |  |  | 26 |  |  | 25
XT-TEMCR3NI | XT-000C | Nhiệt độ bồn màu Cr2O3 (Niken) 三價鉻 溫度 | 0C | 20~30 | (25±5) | [14 empty] | 27 |  |  | 27 |  |  | 29 |  |  | 28 |  |  | 29 |  |  | 28 |  |  | 29 |  |  | 28
Hạng mục kiểm tra bơm thuốc tự động 藥液自動添加
XT-BONG | XT-000C | chất bóng (250 brightener) 光亮劑 | ml/1000 AH | 30~50 (40) | 30~50 (40) | [20 empty] | 42 | [5 empty] | 41 | [5 empty] | 42
XT-MEM | XT-000C | chất mềm (250 base) 開缸劑 | ml/1000 AH | 160~220 (180) | 160~220 (180) | [20 empty] | 190 | [5 empty] | 195 | [5 empty] | 185
|  | Thứ 2, | 2024/08/26 |  | Zn-Ni
|  | Hạng mục kiểm tra nồng độ 化驗檢查項目 | Đơn vị 單位 | Phạm vi kiểm soát 範圍值 | Giới hạn kiểm soát 管控值 |  |  | 採樣時間 thời gian lấy mẫu 第一次-Lần 1 (7:15~7:35) | [5 empty] | 採樣時間 thời gian lấy mẫu 第一次 Lần 2 (10:00~10:20) | [5 empty] | 採樣時間 thời gian lấy mẫu 第三次 Lần 3 (13:50~14:10) | [5 empty] | 採樣時間 thời gian lấy mẫu 第四次 Lần 4 (19:15~19:35) | [5 empty] | 採樣時間 thời gian lấy mẫu 第年次 Lần 5 (22:00~22:20) | [5 empty] | 採樣時間 thời gian lấy mẫu 第六次 Lần 6 (1:50~2:10)
[8 empty] | 濃度 NĐ | 補充 BS | 補充 BS |  |  |  | 濃度 NĐ | 補充 BS | 補充 BS |  |  |  | 濃度 NĐ | 補充 BS | 補充 BS |  |  |  | 濃度 NĐ | 補充 BS | 補充 BS |  |  |  | 濃度 NĐ | 補充 BS | 補充 BS |  |  |  | 濃度 NĐ | 補充 BS | 補充 BS
|  | Zn-Niken Plating- Zn | g/L | 5~6 | (5.5± 0.5) |  |  | 0 | 44 | + | 44 | kg |  | 0 | 44 | + | 44 | kg | #REF! | 6.11 | -4.88 | + | 0 | kg |  | 5.85 | -2.8 | + | 0 | kg | #VALUE! | 5.72 | -1.76 | + | 0 | kg |  | 5.72 | -1.76 | + | 0 | kg
|  | Zn-Niken Plating- NaOH | g/L | 130~140 | (135 ± 5) |  |  | 0 | 1080 | + | 1080 | kg |  | 0 |  | + | 1080 | kg |  | 135.6 |  | + | 0 | kg |  | 132.8 | #REF! | + | 17.6 | kg | #VALUE! | 131.2 | #REF! | + | 0 | kg |  | 129.6 | #REF! | + | 3.2 | kg
|  | Cr2O3 三價鉻Ni- PH | PH | 3.0-4.5 | (4.3±0.2) |  |  | 0 | [5 empty] | 0 | [5 empty] | 3.8 | [5 empty] | 3.6 | [5 empty] | 3.65 | [5 empty] | 3.65 | 1050.8
|  | Nồng độ màu niken 129 partA 三價鉻濃度Ni-Ken 129 partA | ml/l | 0 | 0 |  |  | -4 | 215.04 | + | 215.04 | kg | 0 | -4 | 215.04 | + | 215.04 | kg | 0 | 83.84 | -80.1024 | + | 0 | kg | 0 | 85.67 | -86.2512 | + | 0 | kg | 0 | -4 | 215.04 | + | 215.04 | kg | 0 | -4 | 215.04 | + | 215.04 | kg
|  | Hạng mục kiểm tra nhiệt độ 溫度檢查項目 | nhiệt độ 溫度 | Phạm vi kiểm soát 範圍值 | Giới hạn kiểm soát 管控值 |  |  | Nhiệt kế 温度計 |  |  | Nhiệt tự động 自動温控 |  |  | Nhiệt kế 温度計 |  |  | Nhiệt tự động 自動温控 |  |  | Nhiệt kế 温度計 |  |  | Nhiệt tự động 自動温控 |  |  | Nhiệt kế 温度計 |  |  | Nhiệt tự động 自動温控 |  |  | Nhiệt kế 温度計 |  |  | Nhiệt tự động 自動温控 |  |  | Nhiệt kế 温度計 |  |  | Nhiệt tự động 自動温控
|  | Nhiệt độ bồn xi Zn-Niken Zn-Niken 鍍鋅槽溫度 | 0C | 24~28 | (26±2) |  |  | 0 |  |  | 0 |  |  | 0 |  |  | 0 |  |  | 25 |  |  | 24 |  |  | 24 |  |  | 23 |  |  | 26 |  |  | 25 |  |  | 26 |  |  | 25
|  | Nhiệt độ bồn màu Cr2O3 (Niken) 三價鉻 溫度 | 0C | 20~30 | (25±5) |  |  | 0 |  |  | 0 |  |  | 0 |  |  | 0 |  |  | 27 |  |  | 27 |  |  | 29 |  |  | 28 |  |  | 29 |  |  | 28 |  |  | 29 |  |  | 28
|  | Thứ 2, | 2024/08/26 | XT- | XI DEN
|  | Hạng mục kiểm tra nồng độ 化驗檢查項目 | Đơn vị 單位 | Phạm vi kiểm soát 範圍值 | Giới hạn kiểm soát 管控值 |  |  | 採樣時間 thời gian lấy mẫu 第一次-Lần 1 (7:15~7:35) | [5 empty] | 採樣時間 thời gian lấy mẫu 第一次 Lần 2 (10:00~10:20) | [5 empty] | 採樣時間 thời gian lấy mẫu 第三次 Lần 3 (13:50~14:10) | [5 empty] | 採樣時間 thời gian lấy mẫu 第四次 Lần 4 (19:15~19:35) | [5 empty] | 採樣時間 thời gian lấy mẫu 第年次 Lần 5 (22:00~22:20) | [5 empty] | 採樣時間 thời gian lấy mẫu 第六次 Lần 6 (1:50~2:10)
[8 empty] | 濃度 NĐ | 補充 BS | 補充 BS |  |  |  | 濃度 NĐ | 補充 BS | 補充 BS |  |  |  | 濃度 NĐ | 補充 BS | 補充 BS |  |  |  | 濃度 NĐ | 補充 BS | 補充 BS |  |  |  | 濃度 NĐ | 補充 BS | 補充 BS |  |  |  | 濃度 NĐ | 補充 BS | 補充 BS
|  | 三價鉻藍白 皮膜鈍化槽 TR-185J-Trivalent Chromium Passivation (Black)-màu đen | % | 3-7 | 5±1.5 | 5 | 0 | 0 | 168 | + | 168 | L | 0 | 0 | 168 | + | 168 | L | 0 | 0 | 168 | + | 168 | L | 0 | 0 | 168 | + | 168 | L | 0 | 0 | 168 | + | 168 | L | 0 | 0 | 168 | + | 168 | L
|  |  | pH | 1.4 - 2.0 | 1.7±0.2 | 1.7 | 0 | 0 |  |  |  |  | 0 | 0 |  |  |  |  | 0 | 0 |  |  |  |  | 0 | 0 |  |  |  |  | 0 | 0 |  |  |  |  | 0 | 0
|  | 三價鉻黑色封閉槽 皮膜鈍化槽 Sealing (Black)- FT-190G | % | 4-7 | 5.5±0.5 | 5.5 | 0 | 0 | 184.8 | + | 184.8 | L | 0 | 0 | 184.8 | + | 184.8 | L | 0 | 0 | 184.8 | + | 184.8 | L | 0 | 0 | 184.8 | + | 184.8 | L | 0 | 0 | 184.8 | + | 184.8 | L | 0 | 0 | 184.8 | + | 184.8 | L
|  |  | pH | 3.0-5.0 | 3.5±0.5 | 3.5 | 0 | 0 |  |  |  |  | 0 | 0 |  |  |  |  | 0 | 0 |  |  |  |  | 0 | 0 |  |  |  |  | 0 | 0 |  |  |  |  | 0 | 0
BACK

## 1. XL-1E kh
錩新科技股份有限公司 CX TECHNOLOGY CORPORATION
| BÁO CÁO KẾT QUẢ HÓA NGHIỆM HÀNG NGÀY XL-001E 表面處理生產製程管控記錄表 | [27 empty] | Lập biểu 作成 |  | Xác nhận 確認
| XL-001E |  |  |  |  | Ca 1, | Thứ 2, | 2024/08/26 | [20 empty] | Trang |  | Yen
NO | Hạng mục kiểm tra nồng dộ 化驗檢查項目 |  |  |  | Đơn vị 單位 | Phạm vi kiểm soát 範圍值 | Giới hạn kiểm soát 管控值 | 採樣時間 thời gian lấy mẫu 第一次-Lần 1 (7:15~7:35) |  |  |  | KQ bổ sung sau 1H |  |  |  | 採樣時間 thời gian lấy mẫu 第一次 Lần 2 (10:00~10:20) |  |  |  | KQ bổ sung sau 1H |  |  |  | 採樣時間 thời gian lấy mẫu 第三次 Lần 3 (13:50~14:10) |  |  |  | KQ bổ sung sau 1H |  |  |  | Mã số văn kiện 文件編號
[8 empty] | 濃度 | 補充 BS |  |  | 濃度 | 補充 BS |  |  | 濃度 | 補充 BS |  |  | 濃度 | 補充 BS |  |  | 濃度 | 補充 BS |  |  | 濃度 | 補充 BS |  |  | Q3-CXVN -PC01-
1 | Xà bông (1) 脫脂 |  | NaOH |  | g/L | 20~40 | (30±5) | 0 | + | 80.79 | kg |  |  |  |  | 0 | + | 80.79 | kg |  |  |  |  | 0 | + | 80.79 | kg |  |  |  |  | IS06
|  |  | CleanA 840ml/NaOH 25kg |  | ml/L | 按NaOH添加數據添加 |  |  | + | 2.714544 | L | [5 empty] | + | 2.714544 | L | [5 empty] | + | 2.714544 | L
|  |  | CleanB 8400ml/NaOH 25kg |  | ml/L | 按NaOH添加數據添加 |  |  | + | 27.14544 | L | [5 empty] | + | 27.14544 | L | [5 empty] | + | 27.14544 | L
2 | Xà bông (2) 脫脂 |  | NaOH |  | g/L | 20~40 | (30±5) | 0 | + | 99.15 | kg |  |  |  |  | 0 | + | 99.15 | kg |  |  |  |  | 0 | + | 99.15 | kg |  |  |  |  | IS06
|  |  | CleanA 840ml/NaOH 25kg |  | ml/L | 按NaOH添加數據添加 |  |  | + | 3.33144 | L | [5 empty] | + | 3.33144 | L | [5 empty] | + | 3.33144 | L
|  |  | CleanB 8400ml/NaOH 25kg |  | ml/L | 按NaOH添加數據添加 |  |  | + | 33.3144 | L | [5 empty] | + | 33.3144 | L | [5 empty] | + | 33.3144 | L
3 | Điện giải(1) 電解 |  | NaOH |  | g/L | 60~80 | (70±10) | 0 | + | 80.92 | kg |  |  |  |  | 0 | + | 80.92 | kg |  |  |  |  | 0 | + | 80.92 | kg |  |  |  |  | IS06
|  |  | CleanB 7.5L/NaOH 25kg |  | ml/L | 按NaOH添加數據添加 |  |  | + | 24.276 | L | [5 empty] | + | 24.276 | L | [5 empty] | + | 24.276 | L
4 | Điện giải (2) 電解 |  | NaOH |  | g/L | 60~80 | (70±10) | 0 | + | 102.13 | kg |  |  |  |  | 0 | + | 102.13 | kg |  |  |  |  | 0 | + | 102.13 | kg |  |  |  |  | IS06
|  |  | CleanB 7.5L/NaOH 25kg |  | ml/L | 按NaOH添加數據添加 |  |  | + | 30.639 | L | [5 empty] | + | 30.639 | L | [5 empty] | + | 30.639 | L
5 | Nồng độ NaOH 氫氧化鈉 |  |  |  | g/L | 130 - 150 | (140±7) | 0 | + | 2793.14 | kg |  |  |  |  | 0 | + | 2793.14 | kg |  |  |  |  | 0 | + | 2793.14 | kg |  |  |  |  | IS08
| Nồng độ Zn 鋅 (1 pcs Zn=25kg) |  |  |  | g/L | 8~12 | (10±2) | 0 | + | 199.51 | kg |  |  |  |  | 0 | + | 199.51 | kg |  |  |  |  | 0 | + | 199.51 | kg |  |  |  |  | IS07
6 | Nồng độ Cr2O3 三價鉻 |  |  |  | % | 12~18 | (14±2) | 0 | + | 80.5 | L |  |  |  |  | 0 | + | 80.5 | L |  |  |  |  | 0 | + | 80.5 | L |  |  |  |  | IS05
[5 empty] | pH | 1.5~1.9 | (1.7±0.1 ) | 0 |  | 0 | [5 empty] | 0 | [7 empty] | 0
7 | Nồng độ acid đặc 鹽酸 濃度 |  |  |  | %V/V | 40~50 | (45±5) | 0% | + | 954.9 | L |  |  |  |  | 0% | + | 954.9 | L |  |  |  |  | 0% | + | 954.9 | L |  |  |  |  | IS04
8 | Nồng độ acid loãng 稀酸 濃度 |  |  |  | %V/V | (22±5) =17~27 | (22±5) | 0% | + | 134.64 | L |  |  | 134.64 | L | 0% | + | 134.64 | L |  |  | 134.64 | L | 0% | + | 134.64 | L |  |  | 134.64 | L | IS04
9 | Nồng độ HCL hoạt hóa 稀酸活化 濃度 |  |  |  | %V/V | 5~15 | (10±3) | 0% | + | 57.5 | L |  |  | 57.5 | L | 0% | + | 57.5 | L |  |  | 57.5 | L | 0% | + | 57.5 | L |  |  | 57.5 | L | IS15
10 | Nồng độ HNO3 硝酸濃度 |  |  |  | % | 0.5~1.0 | (0.7±0.1) | 0% | + | 3.779929 | L |  |  |  |  | 0% | + | 3.779929 | L |  |  |  |  | 0% | + | 3.779929 | L |  |  |  |  | IS15
| Nồng độ Cr2O3 （K) 三價鉻 |  |  |  | % | 5~10 | (7.5±1) | 0 | + | 45.39474 | L |  |  |  |  | 0 | + | 45.39474 | L |  |  |  |  | 0 | + | 45.39474 | L |  |  |  |  | IS16
[5 empty] | pH | 2.0~2.4 | (2.2±0.1) | 0 | [7 empty] | 0 | [7 empty] | 0 | [7 empty] | IS17
Hạng mục kiểm tra nhiệt độ 檢查溫度
NO | Hạng mục kiểm tra nhiệt độ 溫度檢查項目 |  |  |  | nhiệt độ 溫度 | Phạm vi kiểm soát 範圍值 | Giới hạn kiểm soát 管控值 | Nhiệt kế 温度計 |  | Nhiệt tự động 自動温控 | [5 empty] | Nhiệt kế 温度計 |  | Nhiệt tự động 自動温控 | [5 empty] | Nhiệt kế 温度計 |  | Nhiệt tự động 自動温控
1 | Nhiệt độ xà bông nóng (1) 熱脫脂溫度(1) |  |  |  | 0C | 50~70 | (60±5) | 0 |  | 0 | [5 empty] | 0 |  | 0 | [5 empty] | 0 |  | 0
2 | Nhiệt độ xà bông nóng (2) 熱脫脂溫度(2) | Nhiệt độ xà bông nóng (2) 熱脫脂溫度(2) | Nhiệt độ xà bông nóng (2) 熱脫脂溫度(2) | Nhiệt độ xà bông nóng (2) 熱脫脂溫度(2) | 0C | 50~70 | (60±5) | 0 |  | 0 | [5 empty] | 0 |  | 0 | [5 empty] | 0 |  | 0
3 | Nhiệt độ điện giải (1) 電解1 溫度 | Nhiệt độ điện giải (1) 電解1 溫度 | Nhiệt độ điện giải (1) 電解1 溫度 | Nhiệt độ điện giải (1) 電解1 溫度 | 0C | 40~60 | (50±5) | 0 |  | 0 | [5 empty] | 0 |  | 0 | [5 empty] | 0 |  | 0
4 | Nhiệt độ điện giải (2) 電解 2 溫度 | Nhiệt độ điện giải (2) 電解 2 溫度 | Nhiệt độ điện giải (2) 電解 2 溫度 | Nhiệt độ điện giải (2) 電解 2 溫度 | 0C | 40~60 | (50±5) | 0 |  | 0 | [5 empty] | 0 |  | 0 | [5 empty] | 0 |  | 0
5 | Nhiệt độ bồn xi 鍍鋅槽溫度 | Nhiệt độ bồn xi 鍍鋅槽溫度 | Nhiệt độ bồn xi 鍍鋅槽溫度 | Nhiệt độ bồn xi 鍍鋅槽溫度 | 0C | 20~35 | (30±4) | 0 |  | 0 | [5 empty] | 0 |  | 0 | [5 empty] | 0 |  | 0
6 | Nhiệt độ bồn màu Cr2O3 三價鉻 溫度 | Nhiệt độ bồn màu Cr2O3 三價鉻 溫度 | Nhiệt độ bồn màu Cr2O3 三價鉻 溫度 | Nhiệt độ bồn màu Cr2O3 三價鉻 溫度 | 0C | 30~40 | (34±3) | 0 |  | 0 | [5 empty] | 0 |  | 0 | [5 empty] | 0 |  | 0
7 | Nhiệt độ bồn nước nóng 熱水溫度 | Nhiệt độ bồn nước nóng 熱水溫度 | Nhiệt độ bồn nước nóng 熱水溫度 | Nhiệt độ bồn nước nóng 熱水溫度 | 0C | 50~70 | (60±10) | 0 |  | 0 | [5 empty] | 0 |  | 0 | [5 empty] | 0 |  | 0
8 | Sấy khô 烘乾 | Sấy khô 烘乾 | Sấy khô 烘乾 | Sấy khô 烘乾 | 0C | 80~100 | (90±5) | \ |  | 0 | [5 empty] | \ |  | 0 | [5 empty] | \ |  | 0
Hạng mục kiểm tra bơm thuốc tự động 藥液自動添加
NO | Hạng mục bơm thuốc 自動添加檢查項目 |  |  |  | Đơn vị 單位 | Phạm vi kiểm soát 範圍值 | Giới hạn kiểm soát 管控值 | Lượng bơm 添加量 | [7 empty] | Lượng bơm 添加量 | [7 empty] | Lượng bơm 添加量
1 | Chất mềm 開缸劑 |  |  |  | ml/1000 AH | 300-360 | 300-360 | 0 | [7 empty] | 0 | [7 empty] | 0
2 | Chất bóng 光亮劑 |  |  |  | ml/1000 AH | 30-50 | 30-50 | 0 | [7 empty] | 0 | [7 empty] | 0
錩新科技股份有限公司 CX TECHNOLOGY CORPORATION
| BÁO CÁO KẾT QUẢ HÓA NGHIỆM HÀNG NGÀY XL-001E 表面處理生產製程管控記錄表 | [27 empty] | Lập biểu 作成 |  | Xác nhận 確認
| XL-001E |  |  |  |  | Ca 2, | Thứ 2, | 2024/08/26 | [20 empty] | L.Yen |  | Yen
NO | Hạng mục kiểm tra nồng dộ 化驗檢查項目 |  |  |  | Đơn vị 單位 | Phạm vi kiểm soát 範圍值 | Giới hạn kiểm soát 管控值 | 採樣時間 thời gian lấy mẫu 第四次 Lần 4 (19:15~19:35) |  |  |  | KQ bổ sung sau 1H |  |  |  | 採樣時間 thời gian lấy mẫu 第年次 Lần 5 (22:00~22:20) |  |  |  | KQ bổ sung sau 1H |  |  |  | 採樣時間 thời gian lấy mẫu 第六次 Lần 6 (1:50~2:10) |  |  |  | KQ bổ sung sau 1H |  |  |  | Mã số văn kiện 文件編號
[8 empty] | 濃度 | 補充 BS |  |  | 濃度 | 補充 BS |  |  | 濃度 | 補充 BS |  |  | 濃度 | 補充 BS |  |  | 濃度 | 補充 BS |  |  | 濃度 | 補充 BS |  |  | Q3-CXVN -PC01-
1 | Xà bông (1) 脫脂 |  | NaOH |  | g/L | 20~40 | (30±5) | 0 | + | 80.79 | kg |  |  |  |  | 0 | + | 80.79 | kg |  |  |  |  | 0 | + | 80.79 | kg |  |  |  |  | IS06
|  |  | CleanA 840ml/NaOH 25kg |  | ml/L | 按NaOH添加數據添加 |  |  | + | 2.714544 | L | [5 empty] | + | 2.714544 | L | [5 empty] | + | 2.714544 | L
|  |  | CleanB 8400ml/NaOH 25kg |  | ml/L | 按NaOH添加數據添加 |  |  | + | 27.14544 | L | [5 empty] | + | 27.14544 | L | [5 empty] | + | 27.14544 | L
2 | Xà bông (2) 脫脂 |  | NaOH |  | g/L | 20~40 | (30±5) | 0 | + | 99.15 | kg |  |  |  |  | 0 | + | 99.15 | kg |  |  |  |  | 0 | + | 99.15 | kg |  |  |  |  | IS06
|  |  | CleanA 840ml/NaOH 25kg |  | ml/L | 按NaOH添加數據添加 |  |  | + | 3.33144 | L | [5 empty] | + | 3.33144 | L | [5 empty] | + | 3.33144 | L
|  |  | CleanB 8400ml/NaOH 25kg |  | ml/L | 按NaOH添加數據添加 |  |  | + | 33.3144 | L | [5 empty] | + | 33.3144 | L | [5 empty] | + | 33.3144 | L
3 | Điện giải(1) 電解 |  | NaOH |  | g/L | 60~80 | (70±10) | 0 | + | 80.92 | kg |  |  |  |  | 0 | + | 80.92 | kg |  |  |  |  | 0 | + | 80.92 | kg |  |  |  |  | IS06
|  |  | CleanB 7.5L/NaOH 25kg |  | ml/L | 按NaOH添加數據添加 |  |  | + | 24.276 | L | [5 empty] | + | 24.276 | L | [5 empty] | + | 24.276 | L
4 | Điện giải (2) 電解 |  | NaOH |  | g/L | 60~80 | (70±10) | 0 | + | 102.13 | kg |  |  |  |  | 0 | + | 102.13 | kg |  |  |  |  | 0 | + | 102.13 | kg |  |  |  |  | IS06
|  |  | CleanB 7.5L/NaOH 25kg |  | ml/L | 按NaOH添加數據添加 |  |  | + | 30.639 | L | [5 empty] | + | 30.639 | L | [5 empty] | + | 30.639 | L
5 | Nồng độ NaOH 氫氧化鈉 |  |  |  | g/L | 130 - 150 | (140±7) | 0 | + | 2793.14 | kg |  |  |  |  | 0 | + | 2793.14 | kg |  |  |  |  | 0 | + | 2793.14 | kg |  |  |  |  | IS08
| Nồng độ Zn 鋅 (1 pcs Zn=25kg) |  |  |  | g/L | 8~12 | (10±2) | 0 | + | 199.51 | kg |  |  |  |  | 0 | + | 199.51 | kg |  |  |  |  | 0 | + | 199.51 | kg |  |  |  |  | IS07
6 | Nồng độ Cr2O3 三價鉻 |  |  |  | % | 12~18 | (14±2) | 0 | + | 80.5 | L |  |  |  |  | 0 | + | 80.5 | L |  |  |  |  | 0 | + | 80.5 | L |  |  |  |  | IS05
[5 empty] | pH | 1.5~1.9 | (1.7±0.1 ) | 0 |  | 0 | [5 empty] | 0 |  | 0 | [5 empty] | 0 |  | 0
7 | Nồng độ acid đặc 鹽酸 濃度 |  |  |  | %V/V | 40~50 | (45±5) | 0% | + | 954.9 | L |  |  |  |  | 0% | + | 954.9 | L |  |  |  |  | 0% | + | 954.9 | L |  |  |  |  | IS04
8 | Nồng độ acid loãng 稀酸 濃度 |  |  |  | %V/V | (22±5) =17~27 | (22±5) | 0% | + | 134.64 | L |  |  | 134.64 | L | 0% | + | 134.64 | L |  |  | 134.64 | L | 0% | + | 134.64 | L |  |  | 134.64 | L | IS04
9 | Nồng độ HCL hoạt hóa 稀酸活化 濃度 |  |  |  | %V/V | 5~15 | (10±3) | 0% | + | 57.5 | L |  |  | 57.5 | L | 0% | + | 57.5 | L |  |  | 57.5 | L | 0% | + | 57.5 | L |  |  | 57.5 | L | IS15
10 | Nồng độ HNO3 硝酸濃度 |  |  |  | % | 0.5~1.0 | (0.7±0.1) | 0% | + | 3.779929 | L |  |  |  |  | 0% | + | 3.779929 | L |  |  |  |  | 0% | + | 3.779929 | L |  |  |  |  | IS15
| Nồng độ Cr2O3 （K) 三價鉻 |  |  |  | % | 5~10 | (7.5±1) | 0 | + | 45.39474 | L |  |  |  |  | 0 | + | 45.39474 | L |  |  |  |  | 0 | + | 45.39474 | L
[5 empty] | pH | 2.0~2.4 | (2.2±0.1) | 0 | [7 empty] | 0 | [7 empty] | 0
Hạng mục kiểm tra nhiệt độ 檢查溫度
NO | Hạng mục kiểm tra nhiệt độ 溫度檢查項目 |  |  |  | nhiệt độ 溫度 | Phạm vi kiểm soát 範圍值 | Giới hạn kiểm soát 管控值 | Nhiệt kế 温度計 |  | Nhiệt tự động 自動温控 | [5 empty] | Nhiệt kế 温度計 |  | Nhiệt tự động 自動温控 | [5 empty] | Nhiệt kế 温度計 |  | Nhiệt tự động 自動温控
1 | Nhiệt độ xà bông nóng (1) 熱脫脂溫度(1) |  |  |  | 0C | 50~70 | (60±5) | 0 |  | 0 | [5 empty] | 0 |  | 0 | [5 empty] | 0 |  | 0
2 | Nhiệt độ xà bông nóng (2) 熱脫脂溫度(2) | Nhiệt độ xà bông nóng (2) 熱脫脂溫度(2) | Nhiệt độ xà bông nóng (2) 熱脫脂溫度(2) | Nhiệt độ xà bông nóng (2) 熱脫脂溫度(2) | 0C | 50~70 | (60±5) | 0 |  | 0 | [5 empty] | 0 |  | 0 | [5 empty] | 0 |  | 0
3 | Nhiệt độ điện giải (1) 電解1 溫度 | Nhiệt độ điện giải (1) 電解1 溫度 | Nhiệt độ điện giải (1) 電解1 溫度 | Nhiệt độ điện giải (1) 電解1 溫度 | 0C | 40~60 | (50±5) | 0 |  | 0 | [5 empty] | 0 |  | 0 | [5 empty] | 0 |  | 0
4 | Nhiệt độ điện giải (2) 電解 2 溫度 | Nhiệt độ điện giải (2) 電解 2 溫度 | Nhiệt độ điện giải (2) 電解 2 溫度 | Nhiệt độ điện giải (2) 電解 2 溫度 | 0C | 40~60 | (50±5) | 0 |  | 0 | [5 empty] | 0 |  | 0 | [5 empty] | 0 |  | 0
5 | Nhiệt độ bồn xi 鍍鋅槽溫度 | Nhiệt độ bồn xi 鍍鋅槽溫度 | Nhiệt độ bồn xi 鍍鋅槽溫度 | Nhiệt độ bồn xi 鍍鋅槽溫度 | 0C | 20~35 | (30±4) | 0 |  | 0 | [5 empty] | 0 |  | 0 | [5 empty] | 0 |  | 0
6 | Nhiệt độ bồn màu Cr2O3 三價鉻 溫度 | Nhiệt độ bồn màu Cr2O3 三價鉻 溫度 | Nhiệt độ bồn màu Cr2O3 三價鉻 溫度 | Nhiệt độ bồn màu Cr2O3 三價鉻 溫度 | 0C | 30~40 | (34±3) | 0 |  | 0 | [5 empty] | 0 |  | 0 | [5 empty] | 0 |  | 0
7 | Nhiệt độ bồn nước nóng 熱水溫度 | Nhiệt độ bồn nước nóng 熱水溫度 | Nhiệt độ bồn nước nóng 熱水溫度 | Nhiệt độ bồn nước nóng 熱水溫度 | 0C | 50~70 | (60±10) | 0 |  | 0 | [5 empty] | 0 |  | 0 | [5 empty] | 0 |  | 0
8 | Sấy khô 烘乾 | Sấy khô 烘乾 | Sấy khô 烘乾 | Sấy khô 烘乾 | 0C | 80~100 | (90±5) | \ |  | 0 | [5 empty] | \ |  | 0 | [5 empty] | \ |  | 0
Hạng mục kiểm tra bơm thuốc tự động 藥液自動添加
NO | Hạng mục bơm thuốc 自動添加檢查項目 |  |  |  | Đơn vị 單位 | Phạm vi kiểm soát 範圍值 | Giới hạn kiểm soát 管控值 | Lượng bơm 添加量 | [7 empty] | Lượng bơm 添加量 | [7 empty] | Lượng bơm 添加量
1 | Chất mềm 開缸劑 |  |  |  | ml/1000 AH | 300-360 | 300-360 | 0 | [7 empty] | 0 | [7 empty] | 0
2 | Chất bóng 光亮劑 |  |  |  | ml/1000 AH | 30-50 | 30-50 | 0 | [7 empty] | 0 | [7 empty] | 0
TRO VE MENU
TRO VE MENU
TRO VE MENU
TRO VE MENU
TRO VE MENU

## 2. XL-1F kh
錩新科技股份有限公司 CX TECHNOLOGY CORPORATION
| BÁO CÁO KẾT QUẢ HÓA NGHIỆM HÀNG NGÀY XL-001F 表面處理生產製程管控記錄表 | [27 empty] | Lập biểu 作成 |  | Xác nhận 確認
| XL-001F |  |  |  |  | Ca 1, | Thứ 2, | 2024/08/26 | [20 empty] | Trang |  | Yen
NO | Hạng mục kiểm tra nồng dộ 化驗檢查項目 |  |  |  | Đơn vị 單位 | Phạm vi kiểm soát 範圍值 | Giới hạn kiểm soát 管控值 | 採樣時間 thời gian lấy mẫu 第一次-Lần 1 (7:15~7:35) |  |  |  | KQ bổ sung sau 1H |  |  |  | 採樣時間 thời gian lấy mẫu 第一次 Lần 2 (10:00~10:20) |  |  |  | KQ bổ sung sau 1H |  |  |  | 採樣時間 thời gian lấy mẫu 第三次 Lần 3 (13:50~14:10) |  |  |  | KQ bổ sung sau 1H |  |  |  | Mã số văn kiện 文件編號
[8 empty] | 濃度 | 補充 BS |  |  | 濃度 | 補充 BS |  |  | 濃度 | 補充 BS |  |  | 濃度 | 補充 BS |  |  | 濃度 | 補充 BS |  |  | 濃度 | 補充 BS
1 | Xà bông (1) 脫脂 |  | CT-21A |  | g/L | 60~80 | (70±5) | 0 | + | 188.51 | kg |  |  |  |  | 64.9 | + | 13.7343 | kg |  |  |  |  | 68.794 | + | 3.247758 | kg |  |  |  |  | Q3-CXVN-PC01-IS06
|  |  | CT-21B |  |  | CT-21A: 25kg/CT-21B: 5-10Lit |  |  |  | 56.553 | L | [6 empty] | 4.12029 | L | [6 empty] | 0.9743274 | L
2 | Xà bông (2) 脫脂 |  | CT-21A |  | g/L | 60~80 | (70±5) | 0 | + | 231.35 | kg |  |  |  |  | 71.39 | + | 0 | kg |  |  |  |  | 71.39 | + | 0 | kg |  |  |  |  | Q3-CXVN-PC01-IS06
|  |  | CT-21B |  |  | CT-21A: 25kg/CT-21B: 5-10Lit |  |  |  | 69.405 | L | [6 empty] | 0 | L | [6 empty] | 0 | L
3 | Điện giải(1) 電解 |  | EC-508A | EC-508A | g/L | 50~70 | (60±10) | 0 | + | 69.36 | kg |  |  |  |  | 56.133 | + | 4.470252 | kg |  |  |  |  | 60.984 | + | 0 | kg |  |  |  |  | Q3-CXVN-PC01-IS06
|  |  | EC-508B | EC-508B |  | EC-508A: 25kg/EC-508B:4-10Lit |  |  |  | 19.4208 | L | [6 empty] | 1.25167056 | L | [6 empty] | 0 | L
4 | Điện giải (2) 電解 |  | EC-508A | EC-508A | g/L | 50~70 | (60±10) | 0 | + | 87.54 | kg |  |  |  |  | 66.528 | + | 0 | kg |  |  |  |  | 67.683 | + | 0 | kg |  |  |  |  | Q3-CXVN-PC01-IS06
|  |  | EC-508B | EC-508B |  | EC-508A: 25kg/EC-508B:4-10Lit |  |  |  | 24.5112 | L | [6 empty] | 0 | L | [6 empty] | 0 | L
5 | Nồng độ NaOH 氫氧化鈉 |  |  |  | g/L | 130 - 150 | (140±7) | 0 | + | 2793.14 | kg |  |  |  |  | 146.4 | + | 0 | kg |  |  |  |  | 144.4 | + | 0 | kg |  |  |  |  | Q3-CXVN-PC01-IS08
6 | Nồng độ Zn 鋅 (1 pcs Zn=25kg) |  |  |  | g/L | 8~12 | (10±2) | 0 | + | 199.51 | kg |  |  |  |  | 11.31 | + | 0 | kg |  |  |  |  | 11.18 | + | 0 | kg |  |  |  |  | Q3-CXVN-PC01-IS07
7 | Nồng độ Cr2O3 三價鉻 |  |  |  | % | 6~10 | (7±1) | -1.0461 | + | 46.265075 | [5 empty] | 6.79235 | + | 1.1939875 | L |  |  |  |  | 6.53813 | + | 2.6557525 | L
[5 empty] | pH | 2~2.5 | (2.3±0.1 ) | 0 |  | 0 | [5 empty] | 1.8 |  | 0 | [5 empty] | 1.7 |  | 0
8 | Nồng độ acid đặc 鹽酸 濃度 |  |  |  | %V/V | 40~50 | (45±5) | 0% | + | 954.9 | L |  |  |  |  | 43.91% | + | 23.04359375 | L |  |  |  |  | 47.34% | + | 0 | L |  |  |  |  | Q3-CXVN-PC01-IS04
9 | Nồng độ acid loãng 稀酸 濃度 |  |  |  | %V/V | (22±5) =17~27 | (22±5) | 0% | + | 134.64 | L |  |  | 134.64 | L | 0% | + | 134.64 | L |  |  | 134.64 | L | 0% | + | 134.64 | L |  |  | 134.64 | L | Q3-CXVN-PC01-IS04
11 | Nồng độ HCL hoạt hóa 稀酸活化 濃度 |  |  |  | %V/V | 5~15 | (10±3) | 0% | + | 57.5 | L |  |  | 57.5 | L | 15.06% | + | 0 | L |  |  | 57.5 | L | 13.46% | + | 0 | L |  |  | 57.5 | L | Q3-CXVN-PC01-IS15
9 | Nồng độ HNO3 硝酸濃度 |  |  |  | % | 0.5~1.5 | (1±0.4) | 0% | + | 3.779929 | L |  |  |  |  | 0.9702% | + | 0 | L |  |  |  |  | 0.9828% | + | 0 | L |  |  |  |  | Q3-CXVN-PC01-IS15
10 | Nồng độ Cr2O3 （K) 三價鉻 FINIDIP 124 |  |  |  | % | 5~8 | (6±0.5) | 1.4 | + | 27.84211 | L |  |  |  |  | 6.76 | + | 0 | L |  |  |  |  | ko sx | + | 0 | L
[5 empty] | pH | 1.8~2.4 | (2.1±0.1 ) | 0 | + | 0 | L |  |  |  |  | 1.8 | + | 0 | L |  |  |  |  | ko sx | + | 0 | L
Hạng mục kiểm tra nhiệt độ 檢查溫度
NO | Hạng mục kiểm tra nhiệt độ 溫度檢查項目 |  |  |  | nhiệt độ 溫度 | Phạm vi kiểm soát 範圍值 | Giới hạn kiểm soát 管控值 | Nhiệt kế 温度計 |  | Nhiệt tự động 自動温控 | [5 empty] | Nhiệt kế 温度計 |  | Nhiệt tự động 自動温控 | [5 empty] | Nhiệt kế 温度計 |  | Nhiệt tự động 自動温控
1 | Nhiệt độ xà bông nóng (1) 熱脫脂溫度(1) |  |  |  | 0C | 50~70 | (60±5) | 0 |  | 0 | [5 empty] | 42 |  | 41 | [5 empty] | 43 |  | 41
2 | Nhiệt độ xà bông nóng (2) 熱脫脂溫度(2) | Nhiệt độ xà bông nóng (2) 熱脫脂溫度(2) | Nhiệt độ xà bông nóng (2) 熱脫脂溫度(2) | Nhiệt độ xà bông nóng (2) 熱脫脂溫度(2) | 0C | 50~70 | (60±5) | 0 |  | 0 | [5 empty] | 59 |  | 58 | [5 empty] | 60 |  | 59
3 | Nhiệt độ điện giải (1) 電解1 溫度 | Nhiệt độ điện giải (1) 電解1 溫度 | Nhiệt độ điện giải (1) 電解1 溫度 | Nhiệt độ điện giải (1) 電解1 溫度 | 0C | 40~60 | (50±5) | 0 |  | 0 | [5 empty] | 53 |  | 52 | [5 empty] | 52 |  | 51
4 | Nhiệt độ điện giải (2) 電解 2 溫度 | Nhiệt độ điện giải (2) 電解 2 溫度 | Nhiệt độ điện giải (2) 電解 2 溫度 | Nhiệt độ điện giải (2) 電解 2 溫度 | 0C | 40~60 | (50±5) | 0 |  | 0 | [5 empty] | 50 |  | 50 | [5 empty] | 50 |  | 50
5 | Nhiệt độ bồn xi 鍍鋅槽溫度 | Nhiệt độ bồn xi 鍍鋅槽溫度 | Nhiệt độ bồn xi 鍍鋅槽溫度 | Nhiệt độ bồn xi 鍍鋅槽溫度 | 0C | 20~35 | (30±4) | 0 |  | 0 | [5 empty] | 29 |  | 29 | [5 empty] | 28 |  | 28
6 | Nhiệt độ bồn màu Cr2O3 三價鉻 溫度 | Nhiệt độ bồn màu Cr2O3 三價鉻 溫度 | Nhiệt độ bồn màu Cr2O3 三價鉻 溫度 | Nhiệt độ bồn màu Cr2O3 三價鉻 溫度 | 0C | 30-38 | (34±2) | 0 |  | 0 | [5 empty] | 31 |  | 30 | [5 empty] | 38 |  | 38
7 | Nhiệt độ bồn nước nóng 熱水溫度 | Nhiệt độ bồn nước nóng 熱水溫度 | Nhiệt độ bồn nước nóng 熱水溫度 | Nhiệt độ bồn nước nóng 熱水溫度 | 0C | 50~70 | (60±10) | 0 |  | 0 | [5 empty] | 44 |  | 43 | [5 empty] | 60 |  | 60
8 | Sấy khô 烘乾 | Sấy khô 烘乾 | Sấy khô 烘乾 | Sấy khô 烘乾 | 0C | 80~100 | (90±5) | \ |  | 0 | [5 empty] | \ |  | 0 | [5 empty] | \ |  | 94
Hạng mục kiểm tra bơm thuốc tự động 藥液自動添加
NO | Hạng mục bơm thuốc 自動添加檢查項目 |  |  |  | Đơn vị 單位 | Phạm vi kiểm soát 範圍值 | Giới hạn kiểm soát 管控值 | Lượng bơm 添加量 | [7 empty] | Lượng bơm 添加量 | [7 empty] | Lượng bơm 添加量
1 | Chất mềm 開缸劑 |  |  |  | ml/1000 AH | 100-200 | 100-200 | 0 | [7 empty] | 0 | [7 empty] | 150
2 | Chất bóng 光亮劑 |  |  |  | ml/1000 AH | 20-50 | 20-50 | 0 | [7 empty] | 0 | [7 empty] | 37
錩新科技股份有限公司 CX TECHNOLOGY CORPORATION
| BÁO CÁO KẾT QUẢ HÓA NGHIỆM HÀNG NGÀY XL-001F 表面處理生產製程管控記錄表 | [27 empty] | Lập biểu 作成 |  | Xác nhận 確認
| XL-001F |  |  |  |  | Ca 2, | Thứ 2, | 2024/08/26 | [20 empty] | L.Yen |  | Yen
NO | Hạng mục kiểm tra nồng dộ 化驗檢查項目 |  |  |  | Đơn vị 單位 | Phạm vi kiểm soát 範圍值 | Giới hạn kiểm soát 管控值 | 採樣時間 thời gian lấy mẫu 第四次 Lần 4 (19:15~19:35) |  |  |  | KQ bổ sung sau 1H |  |  |  | 採樣時間 thời gian lấy mẫu 第年次 Lần 5 (22:00~22:20) |  |  |  | KQ bổ sung sau 1H |  |  |  | 採樣時間 thời gian lấy mẫu 第六次 Lần 6 (1:50~2:10) |  |  |  | KQ bổ sung sau 1H |  |  |  | Mã số văn kiện 文件編號
[8 empty] | 濃度 | 補充 BS |  |  | 濃度 | 補充 BS |  |  | 濃度 | 補充 BS |  |  | 濃度 | 補充 BS |  |  | 濃度 | 補充 BS |  |  | 濃度 | 補充 BS
1 | Xà bông (1) 脫脂 |  | CT-21A |  | g/L | 60~80 | (70±5) | 70.092 | + | 0 | kg |  |  |  |  | 69.3 | + | 1.8851 | kg | 71.6 | + | -4.3088 | kg | 71.3 | + | 0 | kg |  |  |  |  | Q3-CXVN-PC01-IS06
|  |  | CT-21B |  |  | CT-21A: 25kg/CT-21B: 5-10Lit |  |  |  | 0 | L | [6 empty] | 0.56553 | L |  | + | -1.29264 | L |  |  | 0 | L
2 | Xà bông (2) 脫脂 |  | CT-21A |  | g/L | 60~80 | (70±5) | 73.337 | + | 0 | kg |  |  |  |  | 72.039 | + | 0 | kg |  |  |  |  | 71.8 | + | 0 | kg |  |  |  |  | Q3-CXVN-PC01-IS06
|  |  | CT-21B |  |  | CT-21A: 25kg/CT-21B: 5-10Lit |  |  |  | 0 | L | [6 empty] | 0 | L | [6 empty] | 0 | L
3 | Điện giải(1) 電解 |  | EC-508A | EC-508A | g/L | 50~70 | (60±10) | 60.06 | + | 0 | kg |  |  |  |  | 59.598 | + | 0.464712 | kg |  |  |  |  | 60.984 | + | 0 | kg |  |  |  |  | Q3-CXVN-PC01-IS06
|  |  | EC-508B | EC-508B |  | EC-508A: 25kg/EC-508B:4-10Lit |  |  |  | 0 | L | [6 empty] | 0.1301194 | L | [6 empty] | 0 | L
4 | Điện giải (2) 電解 |  | EC-508A | EC-508A | g/L | 50~70 | (60±10) | 60.06 | + | 0 | kg |  |  |  |  | 58.674 | + | 1.934634 | kg | 62.3 | + | -3.3557 | kg | 63.756 | + | 0 | kg |  |  |  |  | Q3-CXVN-PC01-IS06
|  |  | EC-508B | EC-508B |  | EC-508A: 25kg/EC-508B:4-10Lit |  |  |  | 0 | L | [6 empty] | 0.54169752 | L |  | + | -0.939596 | L |  |  | 0 | L
5 | Nồng độ NaOH 氫氧化鈉 |  |  |  | g/L | 130 - 150 | (140±7) | 142.4 | + | 0 | kg |  |  |  |  | 141.6 | + | 0 | kg |  |  |  |  | 140.8 | + | 0 | kg |  |  |  |  | Q3-CXVN-PC01-IS08
6 | Nồng độ Zn 鋅 (1 pcs Zn=25kg) |  |  |  | g/L | 8~12 | (10±2) | 10.27 | + | 0 | kg |  |  |  |  | 10.01 | + | 0 | kg |  |  |  |  | 10.14 | + | 0 | kg |  |  |  |  | Q3-CXVN-PC01-IS07
7 | Nồng độ Cr2O3 三價鉻 |  |  |  | % | 6~10 | (7±1) | 6.1568 | + | 4.8484 | L | 6.6 | + | 2.12963 | L | 6.6 | + | 2.3 | L | 7 | + | 0 | L | 6.8 | + | 1.15 | L | 7 | + | 0 | L
[5 empty] | pH | 2~2.5 | (2.3±0.1 ) | 2.2 |  | 0 | [5 empty] | 2.2 |  | 0 | [5 empty] | 2.2 |  | 0
8 | Nồng độ acid đặc 鹽酸 濃度 |  |  |  | %V/V | 40~50 | (45±5) | 45.62% | + | 0 | L |  |  |  |  | 45% | + | 0 | L |  |  |  |  | 44.6% | + | 8.488 | L | 45.6% | + | -12.732 | L | Q3-CXVN-PC01-IS04
9 | Nồng độ acid loãng 稀酸 濃度 |  |  |  | %V/V | (22±5) =17~27 | (22±5) | 0% | + | 134.64 | L |  |  | 134.64 | L | 0% | + | 134.64 | L |  |  | 134.64 | L | 0% | + | 134.64 | L |  |  | 134.64 | L | Q3-CXVN-PC01-IS04
11 | Nồng độ HCL hoạt hóa 稀酸活化 濃度 |  |  |  | %V/V | 5~15 | (10±3) | 9.353% | + | 3.71953125 | L |  |  | 57.5 | L | 12.09% | + | 0 | L |  |  | 57.5 | L | 11.18% | + | 0 | L |  |  | 57.5 | L | Q3-CXVN-PC01-IS15
9 | Nồng độ HNO3 硝酸濃度 |  |  |  | % | 0.5~1.5 | (1±0.4) | 1.021% | + | 0 | L |  |  |  |  | 0.8442% | + | 0 | L |  |  |  |  | 1.247% | + | 0 | L |  |  |  |  | Q3-CXVN-PC01-IS15
10 | Nồng độ Cr2O3 （K) 三價鉻 FINIDIP 124 |  |  |  | % | 5~8 | (6±0.5) | 6.4 | + | 0 | L |  |  |  |  | ko sx | + | 0 | L |  |  |  |  | ko sx | + | 0 | L
[5 empty] | pH | 1.8~2.4 | (2.1±0.1 ) | 2 | [7 empty] | ko sx | [7 empty] | ko sx
Hạng mục kiểm tra nhiệt độ 檢查溫度
NO | Hạng mục kiểm tra nhiệt độ 溫度檢查項目 |  |  |  | nhiệt độ 溫度 | Phạm vi kiểm soát 範圍值 | Giới hạn kiểm soát 管控值 | Nhiệt kế 温度計 |  | Nhiệt tự động 自動温控 | [5 empty] | Nhiệt kế 温度計 |  | Nhiệt tự động 自動温控 | [5 empty] | Nhiệt kế 温度計 |  | Nhiệt tự động 自動温控
1 | Nhiệt độ xà bông nóng (1) 熱脫脂溫度(1) |  |  |  | 0C | 50~70 | (60±5) | 57 |  | 56 | [5 empty] | 56 |  | 55 | [5 empty] | 57 |  | 56
2 | Nhiệt độ xà bông nóng (2) 熱脫脂溫度(2) | Nhiệt độ xà bông nóng (2) 熱脫脂溫度(2) | Nhiệt độ xà bông nóng (2) 熱脫脂溫度(2) | Nhiệt độ xà bông nóng (2) 熱脫脂溫度(2) | 0C | 50~70 | (60±5) | 59 |  | 58 | [5 empty] | 60 |  | 59 | [5 empty] | 59 |  | 58
3 | Nhiệt độ điện giải (1) 電解1 溫度 | Nhiệt độ điện giải (1) 電解1 溫度 | Nhiệt độ điện giải (1) 電解1 溫度 | Nhiệt độ điện giải (1) 電解1 溫度 | 0C | 40~60 | (50±5) | 53 |  | 52 | [5 empty] | 53 |  | 52 | [5 empty] | 53 |  | 52
4 | Nhiệt độ điện giải (2) 電解 2 溫度 | Nhiệt độ điện giải (2) 電解 2 溫度 | Nhiệt độ điện giải (2) 電解 2 溫度 | Nhiệt độ điện giải (2) 電解 2 溫度 | 0C | 40~60 | (50±5) | 48 |  | 47 | [5 empty] | 48 |  | 47 | [5 empty] | 50 |  | 49
5 | Nhiệt độ bồn xi 鍍鋅槽溫度 | Nhiệt độ bồn xi 鍍鋅槽溫度 | Nhiệt độ bồn xi 鍍鋅槽溫度 | Nhiệt độ bồn xi 鍍鋅槽溫度 | 0C | 20~35 | (30±4) | 29 |  | 28 | [5 empty] | 31 |  | 30 | [5 empty] | 31 |  | 30
6 | Nhiệt độ bồn màu Cr2O3 三價鉻 溫度 | Nhiệt độ bồn màu Cr2O3 三價鉻 溫度 | Nhiệt độ bồn màu Cr2O3 三價鉻 溫度 | Nhiệt độ bồn màu Cr2O3 三價鉻 溫度 | 0C | 30-38 | (34±2) | 36 |  | 35 | [5 empty] | 36 |  | 36 | [5 empty] | 35 |  | 36
7 | Nhiệt độ bồn nước nóng 熱水溫度 | Nhiệt độ bồn nước nóng 熱水溫度 | Nhiệt độ bồn nước nóng 熱水溫度 | Nhiệt độ bồn nước nóng 熱水溫度 | 0C | 50~70 | (60±10) | 60 |  | 59 | [5 empty] | 54 |  | 53 | [5 empty] | 57 |  | 56
8 | Sấy khô 烘乾 | Sấy khô 烘乾 | Sấy khô 烘乾 | Sấy khô 烘乾 | 0C | 80~100 | (90±5) | \ |  | 86 | [5 empty] | \ |  | 85 | [5 empty] | \ |  | 86
Hạng mục kiểm tra bơm thuốc tự động 藥液自動添加
NO | Hạng mục bơm thuốc 自動添加檢查項目 |  |  |  | Đơn vị 單位 | Phạm vi kiểm soát 範圍值 | Giới hạn kiểm soát 管控值 | Lượng bơm 添加量 | [7 empty] | Lượng bơm 添加量 | [7 empty] | Lượng bơm 添加量
1 | Chất mềm 開缸劑 |  |  |  | ml/1000 AH | 100-200 | 100-200 | 165 | [7 empty] | 160 | [7 empty] | 155
2 | Chất bóng 光亮劑 |  |  |  | ml/1000 AH | 20-50 | 20-50 | 32 | [7 empty] | 35 | [7 empty] | 35
TRO VE MENU
TRO VE MENU
TRO VE MENU
TRO VE MENU

## 3.XT-C KH-1
| 錩新科技股份有限公司 CX TECHNOLOGY CORPORATION | [28 empty] | mẫu 1 |  |  |  | 錩新科技股份有限公司 CX TECHNOLOGY CORPORATION
| BAÙO CAÙO KEÁT QUAÛ HOÙA NGHIEÄM HAÈNG NGAØY XT- 000C 吊電化驗結果報告 | [27 empty] | Lập biểu 作成 |  | Xác nhận 確認 |  |  | BAÙO CAÙO KEÁT QUAÛ HOÙA NGHIEÄM HAÈNG NGAØY- Zn-Ni (XT- 000C) 吊電化驗結果報告 - Zn-Ni(XT-000C) | [23 empty] | Lập biểu 作成 |  | Xác nhận 確認
| XT-000C |  |  |  |  | Ca 1, | Thứ 2, | 2024/08/26 | [20 empty] | Trang |  | Yen |  |  | XT-000C |  |  | Ca 1, | Thứ 2, | 2024/08/26 | [18 empty] | Trang |  | Yen
NO | Hạng mục kiểm tra nồng dộ 化驗檢查項目 |  |  |  | Đơn vị 單位 | Phạm vi kiểm soát 範圍值 | Giới hạn kiểm soát 管控值 | 採樣時間 thời gian lấy mẫu 第一次-Lần 1 (7:15~7:35) |  |  |  | KQ bổ sung sau 1H |  |  |  | 採樣時間 thời gian lấy mẫu 第一次 Lần 2 (10:00~10:20) |  |  |  | KQ bổ sung sau 1H |  |  |  | 採樣時間 thời gian lấy mẫu 第三次 Lần 3 (13:50~14:10) |  |  |  | KQ bổ sung sau 1H |  |  |  | Mã số văn kiện 文件編號 Q3-CXVN-PC01- | NO | Hạng mục kiểm tra nồng dộ 化驗檢查項目 |  | Đơn vị 單位 | Phạm vi kiểm soát 範圍值 | Giới hạn kiểm soát 管控值 | 採樣時間 thời gian lấy mẫu 第一次-Lần 1 (7:15~7:35) |  |  |  | KQ bổ sung sau 1H |  |  |  | 採樣時間 thời gian lấy mẫu 第一次 Lần 2 (10:00~10:20) |  |  |  | KQ bổ sung sau 1H |  | 採樣時間 thời gian lấy mẫu 第三次 Lần 3 (13:50~14:10) |  |  |  | KQ bổ sung sau 1H |  |  |  | Mã số văn kiện 文件編號 Q3-CXVN-PC01-
[8 empty] | 濃度 | 補充 BS |  |  | 濃度 | 補充 BS |  |  | 濃度 | 補充 BS |  |  | 濃度 | 補充 BS |  |  | 濃度 | 補充 BS |  |  | 濃度 | 補充 BS | [9 empty] | 濃度 | 補充 BS |  |  | 濃度 | 補充 BS |  |  | 濃度 | 補充 BS |  |  | 濃度 | 補充 BS | 濃度 | 補充 BS |  |  | 濃度 | 補充 BS
1 | Xaø boâng 脫脂 (2,3,4) |  | CT-21A |  | g/L | 40~60 | (50±5) | 0 | + | 775.85 | kg |  |  |  |  | 0 | + | 775.85 | kg |  |  |  |  | 50.622 | + | 0 | kg |  |  |  |  | IS06 | 1 | 鋅鎳合金電鍍槽 Zn-Niken Plating (36-37) | Zn | g/L | 5~6 | (5.5± 0.5) | 0 | + | 44 | kg |  |  |  |  | 0 | + | 44 | kg |  |  | 6.11 | + | 0 | kg |  |  |  |  | IS08
|  |  | CT-21B |  |  | CT-21A: 25kg/CT-21B: 7-10L |  |  |  | 263.789 | L | [6 empty] | 263.789 | L | [6 empty] | 0 | L | [5 empty] | 2 |  | NaOH | g/L | 130~140 | (135 ± 5) | 0 | + | 1080 | kg |  |  |  |  | 0 | + | 1080 | kg |  |  | 135.6 | + | 0 | kg |  |  |  |  | IS07
2 | Xaø boâng 脫脂 (5,6) |  | CT-21A |  | g/L | 40~60 | (50±5) | 0 | + | 573.75 | kg |  |  |  |  | 0 | + | 573.75 | kg |  |  |  |  | 54.516 | + | 0 | kg |  |  |  |  | IS06 | 3 | Noàng ñoä Cr2O3 (Niken) 三價鉻 (49) |  | pH | 3.0-4.5 | (4.3±0.2) | 0 | [7 empty] | 0 | [5 empty] | 3.8 | [7 empty] | IS05
|  |  | CT-21B |  |  | CT-21A: 25kg/CT-21B: 7-10L |  |  |  | 195.075 | L | [6 empty] | 195.075 | L | [6 empty] | 0 | L | [5 empty] | 4 | Nồng độ màu Ni 129 partA 三價鉻濃度Ni-Ken 129 partA |  | ml/L | 0 | 0 | 0 | + | 201.6 | kg |  |  |  |  | 0 | + | 201.6 | kg |  |  | 79.056 | + | 0 | kg
3 | Điện giải 電解 (8) |  | EC-508A | EC-508A | g/L | 50~70 | (60±5) | 0 | + | 492 | kg |  |  |  |  | 0 | + | 492 | kg |  |  |  |  | 58.9512 | + | 8.60016 | kg |  |  |  |  | IS06 |  | Haïng muïc kieåm tra nhieät ñoä 檢查溫度
|  |  | EC-508B | EC-508B |  | EC-508A: 25kg/EC-508B:6-10L |  |  |  | 157.44 | L | [6 empty] | 157.44 | L | [6 empty] | 2.7520512 | L | [6 empty] | Haïng muïc kieåm tra nhieät ñoä 溫度檢查項目 |  | nhieät ñoä 溫度 | Phạm vi kiểm soát 範圍值 | Giới hạn kiểm soát 管控值 | Nhiệt kế 温度計 |  | nhieät töï ñoäng 自動温控 | [5 empty] | Nhiệt kế 温度計 |  | nhieät töï ñoäng 自動温控 |  |  |  | Nhiệt kế 温度計 |  | nhieät töï ñoäng 自動温控
4 | Điện giải 電解 (20,21) |  | EC-508A | EC-508A | g/L | 50~70 | (60±5) | 0 | + | 520.08 | kg |  |  |  |  | 0 | + | 520.08 | kg |  |  |  |  | 63.063 | + | 0 | kg |  |  |  |  | IS06 | 5 | Nhiệt độ bồn xi Zn-Niken Zn-Niken 鍍鋅槽溫度 |  | 0C | 24~28 | (26±2) | 0 |  | 0 | [5 empty] | 0 |  | 0 |  |  |  | 25 |  | 24
|  |  | EC-508B | EC-508B |  | EC-508A: 25kg/EC-508B:6-10L |  |  |  | 166.4256 | L | [6 empty] | 166.4256 | L | [6 empty] | 0 | L | [5 empty] | 6 | Màu Cr2O3 (Niken) 三價鉻 溫度 |  | 0C | 20~30 | (25±5) | 0 |  | 0 | [5 empty] | 0 |  | 0 |  |  |  | 27 |  | 27
5 | Boàn xi (26-35) 鋅電鍍槽 Zinc Plating | NaOH 氫氧化鈉 |  |  | g/L | 135~ 145 | (140±5) | 0 | + | 7429.24 | kg |  |  |  |  | 0 | + | 7429.24 | kg |  |  |  |  | 144.8 | + | 0 | kg |  |  |  |  | IS08
|  | Noàng ñoä Zn 鋅 (1 pcs Zn=25kg) |  |  | g/L | 7~10 | (8.5±1) | 0 | + | 451.061 | kg |  |  |  |  | 0 | + | 451.061 | kg |  |  |  |  | 8.19 | + | 16.45046 | kg |  |  |  |  | IS07
6 | Noàng ñoä Cr2O3 (46) 三價鉻 |  |  |  | % | 5~8 | (6±1) | -1.0461 | + | 236.74896 | L |  |  |  |  | -1.0461 | + | 236.74896 | L |  |  |  |  | 6.516945 | + | 0 | L |  |  |  |  | IS05
[5 empty] | pH | 2.0~2.4 | (2.2±0.1) | 0 | [7 empty] | 0 | [7 empty] | 2.1
7 | Noàng ñoä axit ñaëc (12) 鹽酸 濃度 |  |  |  | %V/V | 40~50 | (45±5) | 0% | + | 1455.3 | L |  |  |  |  | 0% | + | 1455.3 | L |  |  |  |  | 43.34% | + | 53.563125 | L |  |  |  |  | IS15
8 | Nồng độ acid loãng (13) 稀酸 濃度 |  |  |  | %V/V | 10~20 | (15±5) | 0% | + | 504.15 | L |  |  |  |  | 0% | + | 504.15 | L |  |  |  |  | 0% | + | 504.15 | L |  |  |  |  | IS04
9 | Noàng ñoä axit ñaëc (14) 鹽酸 濃度 |  |  |  | %V/V | 40~50 | (45±5) | 0% | + | 1512.45 | L |  |  |  |  | 0% | + | 1512.45 | L |  |  |  |  | 48.36% | + | 0 | L |  |  |  |  | IS04
10 | Noàng ñoä axit ñaëc 鹽酸 濃度 (15,16,17) |  |  |  | %V/V | 40~50 | (45±5) | 0% | + | 4729.05 | L |  |  |  |  | 0% | + | 4729.05 | L |  |  |  |  | 47.45% | + | 0 | L |  |  |  |  | IS04
11 | Nồng độ HNO3 (42) 硝酸濃度 | Nồng độ HNO3 (42) 硝酸濃度 | Nồng độ HNO3 (42) 硝酸濃度 | Nồng độ HNO3 (42) 硝酸濃度 | %V/V | 0.5~1.0 | (0.7±0.1) | 0% | + | 20.02649 | L |  |  |  |  | 0% | + | 20.02649 | L |  |  |  |  | 0.7056% | + | 0 | L |  |  |  |  | IS15
12 | Nồng độ Cr2O3 （K) 三價鉻 (49) |  |  |  | % | 5~8 | (6±0.5) | 1.4 | + | 172.2317 | L |  |  |  |  | 1.4 | + | 172.2317 | L |  |  |  |  | 5.76 | + | 8.986004 | L
13 |  |  |  |  | pH | 1.8~2.4 | (2.1±0.1) | 0 | [7 empty] | 0 | + | 0 | L |  |  |  |  | 2.1 | + | 0 | L
14 | Nồng độ Cr2O3 三價鉻( 45) |  |  |  | % | 12~18 % | (14±2%) | 0 | + | 470.4 | L |  |  |  |  | 0 | + | 470.4 | L |  |  |  |  | 0 | + | 470.4 | L
15 |  |  |  |  | pH | 1.5~1.9 | (1.7 ±0.1) | 0 | [7 empty] | 0 | + |  | L |  |  |  |  | 0 | + | 0 | L
Haïng muïc kieåm tra nhieät ñoä 檢查溫度
NO | Haïng muïc kieåm tra nhieät ñoä 溫度檢查項目 |  |  |  | nhieät ñoä 溫度 | Phạm vi kiểm soát 範圍值 | Giới hạn kiểm soát 管控值 | Nhiệt kế 温度計 |  | nhieät töï ñoäng 自動温控 | [5 empty] | Nhiệt kế 温度計 |  | nhieät töï ñoäng 自動温控 | [5 empty] | Nhiệt kế 温度計 |  | nhieät töï ñoäng 自動温控
1 | Nhieät ñoä xaø boâng noùng 1 熱脫脂溫度 |  |  |  | 0C | 50~70 | (60±5) | 0 |  | 0 | [5 empty] | 0 |  | 0 | [5 empty] | 60 |  | 59
2 | Nhieät ñoä xaø boâng noùng 2 熱脫脂溫度 |  |  |  | 0C | 50~70 | (60±5) | 0 |  | 0 | [5 empty] | 0 |  | 0 | [5 empty] | 62 |  | 63
3 | Nhieät ñoä boàn ñieän giaûi (-) 電解 溫度 |  |  |  | 0C | 50~70 | (60±5) | 0 |  | 0 | [5 empty] | 0 |  | 0 | [5 empty] | 60 |  | 60
4 | Nhieät ñoä ñieän giaûi (+) 電解 + 溫度 |  |  |  | 0C | 50~70 | (60±5) | 0 |  | 0 | [5 empty] | 0 |  | 0 | [5 empty] | 59 |  | 58
5 | Nhieät ñoä boàn xi 鍍鋅槽溫度 |  |  |  | 0C | 22~28 | (25±3) | 0 |  | 0 | [5 empty] | 0 |  | 0 | [5 empty] | 24 |  | 23
6 | Nhieät ñoä maøu Cr2O3 三價鉻 溫度 (46) |  |  |  | 0C | 30~40 | (34±3) | 0 |  | 0 | [5 empty] | 0 |  | 0 | [5 empty] | 37 |  | 37
7 | Nhieät ñoä nöôùc noùng 熱水溫度 |  |  |  | 0C | 55~65 | (60±5) | 0 |  | 0 | [5 empty] | 0 |  | 0 | [5 empty] | 58 |  | 58
8 | saáy khoâ 烘乾 |  |  |  | 0C | 80~100 | (90±5) | \ |  | 0 | [5 empty] | \ |  | 0 | [5 empty] | \ |  | 85
9 | Nhiệt độ sóng siêu âm 超音波水洗槽 (23) |  |  |  | 0C | 40~60 | (50±10) | 0 |  | 0 | [5 empty] | 0 |  | 0 | [5 empty] | 65 |  | 63
10 | Nước nóng siêm âm 超音波熱水洗槽(39) |  |  |  | 0C | 50~70 | (60±10) | 0 |  | 0 | [5 empty] | 0 |  | 0 | [5 empty] | 73 |  | 72
11 | Nhiệt độ màu Cr2O3 三價鉻 溫度 (45) |  |  |  | 0C | 30~40 | (34±3) | 0 |  | 0 | [5 empty] | 0 |  | 0 | [5 empty] | 0 |  | 0
12 | Nhieät ñoä boàn maøu Cr2O3 (K) 三價鉻 溫度 |  |  |  | 0C | 20~30 | 20~30 | 0 |  | 0 | [5 empty] | 0 |  | 0 | [5 empty] | 0 |  | 0
Haïng muïc kieåm tra bôm thuoác töï ñoäng 藥液自動添加
NO | Haïng muïc kieåm tra bôm thuoác 藥液自動添加檢查項目 |  |  |  | Ñôn vò 單位 | Phạm vi kiểm soát 範圍值 | Giới hạn kiểm soát 管控值 | löôïng bôm 加數量 | [7 empty] | löôïng bôm 加數量 | [7 empty] | löôïng bôm 加數量
1 | Chất bóng 光亮劑 |  |  |  | ml/1000 AH | 30~50 (40) | 30~50 (40) | 0 | [7 empty] | 0 | [7 empty] | 0
2 | Chất mềm 開缸劑 |  |  |  | ml/1000 AH | 160~220 (180) | 160~220 (180) | 0 | [7 empty] | 0 | [7 empty] | 0
| 錩新科技股份有限公司 CX TECHNOLOGY CORPORATION | [28 empty] | mẫu 1 |  |  |  | 錩新科技股份有限公司 CX TECHNOLOGY CORPORATION
| BAÙO CAÙO KEÁT QUAÛ HOÙA NGHIEÄM HAÈNG NGAØY XT- 000C 吊電化驗結果報告 | [27 empty] | Lập biểu 作成 |  | Xác nhận 確認 |  |  | BAÙO CAÙO KEÁT QUAÛ HOÙA NGHIEÄM HAÈNG NGAØY- Zn-Ni (XT- 000C) 吊電化驗結果報告 - Zn-Ni(XT-000C) | [23 empty] | Lập biểu 作成 |  | Xác nhận 確認
| XT-000C |  |  |  |  | Ca 2, | Thứ 2, | 2024/08/26 | [20 empty] | L.Yen |  | Yen |  |  | XT-000C |  |  | Ca 2, | Thứ 2, | 2024/08/26 | [18 empty] | L.Yen |  | Yen
NO | Hạng mục kiểm tra nồng dộ 化驗檢查項目 |  |  |  | Đơn vị 單位 | Phạm vi kiểm soát 範圍值 | Giới hạn kiểm soát 管控值 | 採樣時間 thời gian lấy mẫu 第四次 Lần 4 (19:15~19:35) |  |  |  | KQ bổ sung sau 1H |  |  |  | 採樣時間 thời gian lấy mẫu 第年次 Lần 5 (22:00~22:20) |  |  |  | KQ bổ sung sau 1H |  |  |  | 採樣時間 thời gian lấy mẫu 第六次 Lần 6 (1:50~2:10) |  |  |  | KQ bổ sung sau 1H |  |  |  | Mã số văn kiện 文件編號 Q3-CXVN-PC01- | NO | Hạng mục kiểm tra nồng dộ 化驗檢查項目 |  | Đơn vị 單位 | Phạm vi kiểm soát 範圍值 | Giới hạn kiểm soát 管控值 | 採樣時間 thời gian lấy mẫu 第四次 Lần 4 (19:15~19:35) |  |  |  | KQ bổ sung sau 1H |  |  |  | 採樣時間 thời gian lấy mẫu 第年次 Lần 5 (22:00~22:20) |  |  |  | KQ bổ sung sau 1H |  | 採樣時間 thời gian lấy mẫu 第六次 Lần 6 (1:50~2:10) |  |  |  | KQ bổ sung sau 1H |  |  |  | Mã số văn kiện 文件編號 Q3-CXVN-PC01-
[8 empty] | 濃度 | 補充 BS |  |  | 濃度 | 補充 BS |  |  | 濃度 | 補充 BS |  |  | 濃度 | 補充 BS |  |  | 濃度 | 補充 BS |  |  | 濃度 | 補充 BS | [9 empty] | 濃度 | 補充 BS |  |  | 濃度 | 補充 BS |  |  | 濃度 | 補充 BS |  |  | 濃度 | 補充 BS | 濃度 | 補充 BS |  |  | 濃度 | 補充 BS
1 | Xaø boâng 脫脂 (2,3,4) |  | CT-21A |  | g/L | 40~60 | (50±5) | 50.622 | + | 0 | kg |  |  |  |  | 49.973 | + | 0.418959 | kg |  |  |  |  | 49.324 | + | 10.489492 | kg | 51.2 | + | -18.6204 | kg | IS06 | 1 | 鋅鎳合金電鍍槽 Zn-Niken Plating (36-37) | Zn | g/L | 5~6 | (5.5± 0.5) | 5.85 | + | 0 | kg |  |  |  |  | 5.72 | + | 0 | kg |  |  | 5.72 | + | 0 | kg |  |  |  |  | IS08
|  |  | CT-21B |  |  | CT-21A: 25kg/CT-21B: 7-10L |  |  |  | 0 | L | [6 empty] | 0.1424461 | L | [6 empty] | 3.56642728 | L |  | + | -6.330936 | L |  | 2 |  | NaOH | g/L | 130~140 | (135 ± 5) | 132.8 | + | 17.6 | kg | 135.6 | + | -4.8 | kg | 135.6 | + | 0 | kg |  |  | 134.6 | + | 3.2 | kg | 135.3 | + | -2.4 | kg | IS07
2 | Xaø boâng 脫脂 (5,6) |  | CT-21A |  | g/L | 40~60 | (50±5) | 55 | + | 0 | kg |  |  |  |  | 53.867 | + | 0 | kg |  |  |  |  | 53 | + | 0 | kg |  |  |  |  | IS06 | 3 | Noàng ñoä Cr2O3 (Niken) 三價鉻 (49) |  | pH | 3.0-4.5 | (4.3±0.2) | 4.23 | [7 empty] | 4.2 | [5 empty] | 4.16 | [7 empty] | IS05
|  |  | CT-21B |  |  | CT-21A: 25kg/CT-21B: 7-10L |  |  |  | 0 | L | [6 empty] | 0 | L | [6 empty] | 0 | L | [5 empty] | 4 | Nồng độ màu Ni 129 partA 三價鉻濃度Ni-Ken 129 partA |  | ml/L | 0 | 0 | 80.703 | + | 0 | kg |  |  |  |  | 0 | + | 201.6 | kg |  |  | 0 | + | 201.6 | kg
3 | Điện giải 電解 (8) |  | EC-508A | EC-508A | g/L | 50~70 | (60±5) | 61.446 | + | 0 | kg |  |  |  |  | 60.984 | + | 0 | kg |  |  |  |  | 60.6 | + | 0 | kg |  |  |  |  | IS06 |  | Haïng muïc kieåm tra nhieät ñoä 檢查溫度
|  |  | EC-508B | EC-508B |  | EC-508A: 25kg/EC-508B:6-10L |  |  |  | 0 | L | [6 empty] | 0 | L | [6 empty] | 0 | L | [6 empty] | Haïng muïc kieåm tra nhieät ñoä 溫度檢查項目 |  | nhieät ñoä 溫度 | Phạm vi kiểm soát 範圍值 | Giới hạn kiểm soát 管控值 | Nhiệt kế 温度計 |  | nhieät töï ñoäng 自動温控 | [5 empty] | Nhiệt kế 温度計 |  | nhieät töï ñoäng 自動温控 |  |  |  | Nhiệt kế 温度計 |  | nhieät töï ñoäng 自動温控
4 | Điện giải 電解 (20,21) |  | EC-508A | EC-508A | g/L | 50~70 | (60±5) | 60.522 | + | 0 | kg |  |  |  |  | 60 | + | 0 | kg |  |  |  |  | 59.6 | + | 3.4672 | kg | 61.3 | + | -11.2684 | kg | IS06 | 5 | Nhiệt độ bồn xi Zn-Niken Zn-Niken 鍍鋅槽溫度 |  | 0C | 24~28 | (26±2) | 24 |  | 24 | [5 empty] | 26 |  | 25 |  |  |  | 26 |  | 25
|  |  | EC-508B | EC-508B |  | EC-508A: 25kg/EC-508B:6-10L |  |  |  | 0 | L | [6 empty] | 0 | L | [6 empty] | 1.109504 | L |  | + | -3.605888 | L |  | 6 | Màu Cr2O3 (Niken) 三價鉻 溫度 |  | 0C | 20~30 | (25±5) | 29 |  | 28 | [5 empty] | 29 |  | 28 |  |  |  | 29 |  | 28
5 | Boàn xi (26-35) 鋅電鍍槽 Zinc Plating | Noàng ñoä NaOH 氫氧化鈉 |  |  | g/L | 135~ 145 | (140±5) | 140 | + | 0 | kg |  |  |  |  | 139.2 | + | 42.4528 | kg | 140 | + | 0 | kg | 139.2 | + | 42.4528 | kg | 140 | + | 0 | kg | IS08
|  | Noàng ñoä Zn 鋅 (1 pcs Zn=25kg) |  |  | g/L | 7~10 | (8.5±1) | 7.93 | + | 30.24762 | kg | 7.9 | + | 31.8396 | kg | 7.67 | + | 44.04478 | kg | 7.7 | + | 42.4528 | kg | 7.67 | + | 44.04478 | kg | 7.7 | + | 42.4528 | kg | IS07
6 | Noàng ñoä Cr2O3 (46) 三價鉻 |  |  |  | % | 5~8 | (6±1) | 6.32628 | + | 0 | L |  |  |  |  | 6.28391 | + | 0 | L |  |  |  |  | 6.2 | + | 0 | L |  |  |  |  | IS05
[5 empty] | pH | 2.0~2.4 | (2.2±0.1) | 2.1 | [7 empty] | 2.2 | [7 empty] | 2.2
7 | Noàng ñoä axit ñaëc (12) 鹽酸 濃度 |  |  |  | %V/V | 40~50 | (45±5) | 42.43% | + | 83.073375 | L | 45.6% | + | -19.404 | L | 46.2% | + | 0 | L |  |  |  |  | 45.6% | + | 0 | L |  |  |  |  | IS15
8 | Nồng độ acid loãng (13) 稀酸 濃度 |  |  |  | %V/V | 10~20 | (15±5) | 16.3% | + | 0 | L |  |  |  |  | 16.1% | + | 0 | L |  |  |  |  | 15.8% | + | 0 | L |  |  |  |  | IS04
9 | Noàng ñoä axit ñaëc (14) 鹽酸 濃度 |  |  |  | %V/V | 40~50 | (45±5) | 46.08% | + | 0 | L |  |  |  |  | 45.62% | + | 0 | L |  |  |  |  | 45.2% | + | 0 | L |  |  |  |  | IS04
10 | Noàng ñoä axit ñaëc 鹽酸 濃度 (15,16,17) |  |  |  | %V/V | 40~50 | (45±5) | 45.17% | + | 0 | L |  |  |  |  | 45.17% | + | 0 | L |  |  |  |  | 45% | + | 0 | L |  |  |  |  | IS04
11 | Nồng độ HNO3 (42) 硝酸濃度 | Nồng độ HNO3 (42) 硝酸濃度 | Nồng độ HNO3 (42) 硝酸濃度 | Nồng độ HNO3 (42) 硝酸濃度 | %V/V | 0.5~1.0 | (0.7±0.1) | 0.6804% | + | 0.5607417 | L | 0.7% | + | 0 | L | 0.7% | + | 0 | L |  |  |  |  | 0.6426% | + | 1.642172 | L | 0.8% | + | -2.808 | L | IS15
12 | Nồng độ Cr2O3 （K) 三價鉻 (49) |  |  |  | % | 5~8 | (6±0.5) | 6.04 | + | 0 | L |  |  |  |  | 5.96 | + | 1.497667 | L | 6.1 | + | -4.373869 | L | 6.2 | + | 0 | L
13 |  |  |  |  | pH | 1.8~2.4 | (2.1±0.1) | 2.1 | [7 empty] | 2.12 | [7 empty] | 2.13
14 | Nồng độ Cr2O3 三價鉻( 45) |  |  |  | % | 12~18 % | (14±2%) | 14.6 | + | 0 | L |  |  |  |  | 14.3 | + | 0 | L |  |  |  |  | 14 | + | 0 | L
15 |  |  |  |  | pH | 1.5~1.9 | (1.7 ±0.1) | 1.75 | [7 empty] | 1.78 | [7 empty] | 1.75
Haïng muïc kieåm tra nhieät ñoä 檢查溫度
NO | Haïng muïc kieåm tra nhieät ñoä 溫度檢查項目 |  |  |  | nhieät ñoä 溫度 | Phạm vi kiểm soát 範圍值 | Giới hạn kiểm soát 管控值 | Nhiệt kế 温度計 |  | nhieät töï ñoäng 自動温控 | [5 empty] | Nhiệt kế 温度計 |  | nhieät töï ñoäng 自動温控 | [5 empty] | Nhiệt kế 温度計 |  | nhieät töï ñoäng 自動温控
1 | Nhieät ñoä xaø boâng noùng 1 熱脫脂溫度 |  |  |  | 0C | 50~70 | (60±5) | 59 |  | 58 | [5 empty] | 59 |  | 58 | [5 empty] | 59 |  | 58
2 | Nhieät ñoä xaø boâng noùng 2 熱脫脂溫度 |  |  |  | 0C | 50~70 | (60±5) | 59 |  | 58 | [5 empty] | 59 |  | 58 | [5 empty] | 59 |  | 58
3 | Nhieät ñoä boàn ñieän giaûi (-) 電解 溫度 |  |  |  | 0C | 50~70 | (60±5) | 56 |  | 55 | [5 empty] | 59 |  | 58 | [5 empty] | 62 |  | 63
4 | Nhieät ñoä ñieän giaûi (+) 電解 + 溫度 |  |  |  | 0C | 50~70 | (60±5) | 58 |  | 57 | [5 empty] | 57 |  | 56 | [5 empty] | 57 |  | 56
5 | Nhieät ñoä boàn xi 鍍鋅槽溫度 |  |  |  | 0C | 22~28 | (25±3) | 25 |  | 24 | [5 empty] | 25 |  | 24 | [5 empty] | 25 |  | 24
6 | Nhieät ñoä maøu Cr2O3 三價鉻 溫度 (46) |  |  |  | 0C | 30~40 | (34±3) | 37 |  | 37 | [5 empty] | 37 |  | 37 | [5 empty] | 37 |  | 37
7 | Nhieät ñoä nöôùc noùng 熱水溫度 |  |  |  | 0C | 55~65 | (60±5) | 61 |  | 60 | [5 empty] | 55 |  | 56 | [5 empty] | 61 |  | 60
8 | saáy khoâ 烘乾 |  |  |  | 0C | 80~100 | (90±5) | \ |  | 86 | [5 empty] | \ |  | 85 | [5 empty] | \ |  | 86
9 | Nhiệt độ sóng siêu âm 超音波水洗槽 (23) |  |  |  | 0C | 40~60 | (50±10) | 57 |  | 56 | [5 empty] | 55 |  | 54 | [5 empty] | 56 |  | 55
10 | Nước nóng siêm âm 超音波熱水洗槽(39) |  |  |  | 0C | 50~70 | (60±10) | 56 |  | 55 | [5 empty] | 56 |  | 55 | [5 empty] | 54 |  | 53
11 | Nhiệt độ màu Cr2O3 三價鉻 溫度 (45) |  |  |  | 0C | 30~40 | (34±3) | 35 |  | 34 | [5 empty] | 35 |  | 34 | [5 empty] | 35 |  | 34
12 | Nhieät ñoä boàn maøu Cr2O3 (K) 三價鉻 溫度 |  |  |  | 0C | 20~30 | 20~30 | 0 |  | 0 | [5 empty] | 0 |  | 0 | [5 empty] | 0 |  | 0
Haïng muïc kieåm tra bôm thuoác töï ñoäng 藥液自動添加
NO | Haïng muïc kieåm tra bôm thuoác 藥液自動添加檢查項目 |  |  |  | Ñôn vò 單位 | Phạm vi kiểm soát 範圍值 | Giới hạn kiểm soát 管控值 | löôïng bôm 加數量 | [7 empty] | löôïng bôm 加數量 | [7 empty] | löôïng bôm 加數量
1 | Chất bóng 光亮劑 |  |  |  | ml/1000 AH | 30~50 (40) | 30~50 (40) | 42 | [7 empty] | 41 | [7 empty] | 42
2 | Chất mềm 開缸劑 |  |  |  | ml/1000 AH | 160~220 (180) | 160~220 (180) | 190 | [7 empty] | 195 | [7 empty] | 185
BACK

## 3.XT-C KH-2
| 錩新科技股份有限公司 CX TECHNOLOGY CORPORATION | [28 empty] | mẫu 2 |  |  |  | 錩新科技股份有限公司 CX TECHNOLOGY CORPORATION
| BAÙO CAÙO KEÁT QUAÛ HOÙA NGHIEÄM HAÈNG NGAØY XT- 000C 吊電化驗結果報告 | [27 empty] | Lập biểu 作成 |  | Xác nhận 確認 |  |  | BAÙO CAÙO KEÁT QUAÛ HOÙA NGHIEÄM HAÈNG NGAØY- Zn-Ni (XT- 000C) 吊電化驗結果報告 - Zn-Ni(XT-000C) | [24 empty] | Lập biểu 作成 |  | Xác nhận 確認
| XT-000C |  |  |  |  | Ca 1, | Thứ 2, | 2024/08/26 | [20 empty] | Trang |  | Yen |  |  | XT-000C |  |  | Ca 1, | Thứ 2, | 2024/08/26 | [19 empty] | Trang |  | Yen
NO | Hạng mục kiểm tra nồng dộ 化驗檢查項目 |  |  |  | Đơn vị 單位 | Phạm vi kiểm soát 範圍值 | Giới hạn kiểm soát 管控值 | 採樣時間 thời gian lấy mẫu 第一次-Lần 1 (7:15~7:35) |  |  |  | KQ bổ sung sau 1H |  |  |  | 採樣時間 thời gian lấy mẫu 第一次 Lần 2 (10:00~10:20) |  |  |  | KQ bổ sung sau 1H |  |  |  | 採樣時間 thời gian lấy mẫu 第三次 Lần 3 (13:50~14:10) |  |  |  | KQ bổ sung sau 1H |  |  |  | Mã số văn kiện 文件編號 Q3-CXVN-PC01- | NO | Hạng mục kiểm tra nồng dộ 化驗檢查項目 |  | Đơn vị 單位 | Phạm vi kiểm soát 範圍值 | Giới hạn kiểm soát 管控值 | 採樣時間 thời gian lấy mẫu 第一次-Lần 1 (7:15~7:35) |  |  |  | KQ bổ sung sau 1H |  |  |  | 採樣時間 thời gian lấy mẫu 第一次 Lần 2 (10:00~10:20) |  |  |  | KQ bổ sung sau 1H |  |  | 採樣時間 thời gian lấy mẫu 第三次 Lần 3 (13:50~14:10) |  |  |  | KQ bổ sung sau 1H |  |  |  | Mã số văn kiện 文件編號 Q3-CXVN-PC01-
[8 empty] | 濃度 | 補充 BS |  |  | 濃度 | 補充 BS |  |  | 濃度 | 補充 BS |  |  | 濃度 | 補充 BS |  |  | 濃度 | 補充 BS |  |  | 濃度 | 補充 BS | [9 empty] | 濃度 | 補充 BS |  |  | 濃度 | 補充 BS |  |  | 濃度 | 補充 BS |  |  | 濃度 | 補充 BS |  | 濃度 | 補充 BS |  |  | 濃度 | 補充 BS
1 | Xaø boâng 脫脂 (2,3,4) |  | Clean A |  | g/L | 40~60 | (50±5) | 0 | + | 775.85 | kg | 0 | + |  | kg | 0 | + | 775.85 | kg | 0 | + |  | kg | 50.622 | + | 0 | kg | 0 | + |  | kg | IS06 | 1 | 鋅鎳合金電鍍槽 Zn-Niken Plating (36-37) | Zn | g/L | 5~6 | (5.5± 0.5) | 0 | + | 44 | kg | 0 | + |  | kg | 0 | + | 44 | kg | 0 | + | kg | 6.11 | + | 0 | kg | 0 | + |  | kg | IS08
|  |  | Clean B |  |  | Clean A: 25kg/Clean B: 7-10L |  |  |  | 263.789 | L | 0 | + |  | L |  |  | 263.789 | L | 0 | + |  | L |  |  | 0 | L | 0 | + |  | L |  | 2 |  | NaOH | g/L | 130~140 | (135 ± 5) | 0 | + | 1080 | kg | 0 | + |  | kg | 0 | + | 1080 | kg | 0 | + | kg | 135.6 | + | 0 | kg | 0 | + |  | kg | IS07
2 | Xaø boâng 脫脂 (5,6) |  | Clean A |  | g/L | 40~60 | (50±5) | 0 | + | 573.75 | kg | 0 | + |  | kg | 0 | + | 573.75 | kg | 0 | + |  | kg | 54.516 | + | 0 | kg | 0 | + |  | kg | IS06 | 3 | Noàng ñoä Cr2O3 (Niken) 三價鉻 (49) |  | pH | 3.0-4.5 | (4.3±0.2) | 0 |  |  |  | 0 |  |  |  | 0 |  |  |  | 0 |  |  | 3.8 |  |  |  | 0 |  |  |  | IS05
|  |  | Clean B |  |  | Clean A: 25kg/Clean B: 7-10L |  |  |  | 195.075 | L | 0 | + |  | L |  |  | 195.075 | L | 0 | + |  | L |  |  | 0 | L | 0 | + |  | L |  | 4 | Nồng độ màu Ni 129 partA 三價鉻濃度Ni-Ken 129 partA |  | ml/L | 0 | 0 | 0 | + | 201.6 | kg | 0 | + |  | kg | 0 | + | 201.6 | kg | 0 | + | kg | 79.056 | + | 0 | kg | 0 | + |  | kg
3 | Điện giải 電解 (8) |  | NaOH | EC-508A | g/L | 50~70 | (60±5) | 0 | + | 492 | kg | 0 | + |  | kg | 0 | + | 492 | kg | 0 | + |  | kg | 58.9512 | + | 8.60016 | kg | 0 | + |  | kg | IS06 |  | Haïng muïc kieåm tra nhieät ñoä 檢查溫度
|  |  | Clean B | EC-508B |  | NaOH: 25kg/Clean B:6-10L |  |  |  | 157.44 | L | 0 | + |  | L |  |  | 157.44 | L | 0 | + |  | L |  |  | 2.7520512 | L | 0 | + |  | L |  |  | Haïng muïc kieåm tra nhieät ñoä 溫度檢查項目 |  | nhieät ñoä 溫度 | Phạm vi kiểm soát 範圍值 | Giới hạn kiểm soát 管控值 | Nhiệt kế 温度計 |  | nhieät töï ñoäng 自動温控 | [5 empty] | Nhiệt kế 温度計 |  | nhieät töï ñoäng 自動温控 |  |  |  |  | Nhiệt kế 温度計 |  | nhieät töï ñoäng 自動温控
4 | Điện giải 電解 (20,21) |  | NaOH | EC-508A | g/L | 50~70 | (60±5) | 0 | + | 520.08 | kg | 0 | + |  | kg | 0 | + | 520.08 | kg | 0 | + |  | kg | 63.063 | + | 0 | kg | 0 | + |  | kg | IS06 | 5 | Nhiệt độ bồn xi Zn-Niken Zn-Niken 鍍鋅槽溫度 |  | 0C | 24~28 | (26±2) | 0 |  | 0 | [5 empty] | 0 |  | 0 |  |  |  |  | 25 |  | 24
|  |  | Clean B | EC-508B |  | NaOH: 25kg/Clean B:6-10L |  |  |  | 166.4256 | L | 0 | + |  | L |  |  | 166.4256 | L | 0 | + |  | L |  |  | 0 | L | 0 | + |  | L |  | 6 | Màu Cr2O3 (Niken) 三價鉻 溫度 |  | 0C | 20~30 | (25±5) | 0 |  | 0 | [5 empty] | 0 |  | 0 |  |  |  |  | 27 |  | 27
5 | Boàn xi (26-37) 鋅電鍍槽 Zinc Plating | Noàng ñoä NaOH 氫氧化鈉 |  |  | g/L | 135~ 145 | (140±5) | 0 | + | 7429.24 | kg | 0 | + |  | kg | 0 | + | 7429.24 | kg | 0 | + |  | kg | 144.8 | + | 0 | kg | 0 | + |  | kg | IS08
|  | Noàng ñoä Zn 鋅 (1 pcs Zn=25kg) |  |  | g/L | 7~10 | (8.5±1) | 0 | + | 451.061 | kg | 0 | + |  | kg | 0 | + | 451.061 | kg | 0 | + |  | kg | 8.19 | + | 16.45046 | kg | 0 | + |  | kg | IS07
6 | Noàng ñoä Cr2O3 (46) 三價鉻 |  |  |  | % | 5~8 | (6±1) | -1.0461 |  | 236.74896 | L | 0 | + |  | L | -1.0461 |  | 236.74896 | L | 0 | + |  | L | 6.516945 |  | 0 | L | 0 | + |  | L | IS05
[5 empty] | pH | 2.0~2.4 | (2.2±0.1) | 0 | [7 empty] | 0 | [7 empty] | 2.1
7 | Noàng ñoä axit ñaëc (12) 鹽酸 濃度 |  |  |  | %V/V | 40~50 | (45±5) | 0% | + | 1455.3 | L | 0% | + | 1455.3 | L | 0% | + | 504.15 | L | 0% | + | 1455.3 | L | 43.34% | + | 504.15 | L | 0% | + | 1455.3 | L
8 | Nồng độ acid loãng (13) 稀酸 濃度 |  |  |  | %V/V | 10~20 | (15±5) | 0% | + | 504.15 | L | 0% | + | 504.15 | L | 0% | + | 504.15 | L | 0% | + | 504.15 | L | 0% | + | 504.15 | L | 0% | + | 504.15 | L | IS04
9 | Noàng ñoä axit ñaëc (14) 鹽酸 濃度 |  |  |  | %V/V | 40~50 | (45±5) | 0% | + | 1512.45 | L | 0% | + | 1512.45 | L | 0% | + | 1512.45 | L | 0% | + | 1512.45 | L | 48.36% | + | 0 | L |  | + |  | L
10 | Noàng ñoä axit ñaëc 鹽酸 濃度 (15,16,17) |  |  |  | %V/V | 40~50 | (45±5) | 0% | + | 4729.05 | L | 0% | + | 4729.05 | L | 0% | + | 4729.05 | L | 0% | + | 4729.05 | L | 47.45% | + | 0 | L |  | + |  | L | IS04
11 | Nồng độ HNO3 (42) 硝酸濃度 | Nồng độ HNO3 (42) 硝酸濃度 | Nồng độ HNO3 (42) 硝酸濃度 | Nồng độ HNO3 (42) 硝酸濃度 | %V/V | 0.5~1.0 | (0.7±0.1) | 0% | + | 20.02649 | L | 0% | + | 19.656 | L | 0% | + | 20.02649 | L | 0% | + | 19.656 | L | 0.7056% | + | 0 | L |  | + |  | L | IS15
12 | Nồng độ Cr2O3 （K) 三價鉻 (49) |  |  |  | % | 5~8 | (6±0.5) | 1.4 | + | 172.2317 | L | 0 | + | 262.4322 | L | 1.4 | + | 172.2317 | L | 0 | + | 262.4322 | L | 5.76 | + | 8.986004 | L | 0 | + | 262.4322 | L
13 |  |  |  |  | pH | 1.8~2.4 | (2.1±0.1) | 0 | + | 0 | L |  |  |  |  | 0 | + | 0 | L |  |  |  |  | 2.1 | + | 0 | L
Haïng muïc kieåm tra nhieät ñoä 檢查溫度
NO | Haïng muïc kieåm tra nhieät ñoä 溫度檢查項目 |  |  |  | nhieät ñoä 溫度 | Phạm vi kiểm soát 範圍值 | Giới hạn kiểm soát 管控值 | Nhiệt kế 温度計 |  | nhieät töï ñoäng 自動温控 | [5 empty] | Nhiệt kế 温度計 |  | nhieät töï ñoäng 自動温控 | [5 empty] | Nhiệt kế 温度計 |  | nhieät töï ñoäng 自動温控
1 | Nhieät ñoä boàn xaø boâng noùng 1 熱脫脂溫度 |  |  |  | 0C | 50~70 | (60±5) | 0 |  | 0 | [5 empty] | 0 |  | 0 | [5 empty] | 60 |  | 59
2 | Nhieät ñoä boàn xaø boâng noùng 2 熱脫脂溫度 |  |  |  | 0C | 50~70 | (60±5) | 0 |  | 0 | [5 empty] | 0 |  | 0 | [5 empty] | 62 |  | 63
3 | Nhieät ñoä boàn ñieän giaûi (-) 電解 溫度 |  |  |  | 0C | 50~70 | (60±5) | 0 |  | 0 | [5 empty] | 0 |  | 0 | [5 empty] | 60 |  | 60
4 | Nhieät ñoä boàn ñieän giaûi (+) 電解 + 溫度 |  |  |  | 0C | 50~70 | (60±5) | 0 |  | 0 | [5 empty] | 0 |  | 0 | [5 empty] | 59 |  | 58
5 | Nhieät ñoä boàn xi 鍍鋅槽溫度 |  |  |  | 0C | 22~28 | (25±3) | 0 |  | 0 | [5 empty] | 0 |  | 0 | [5 empty] | 24 |  | 23
6 | Nhieät ñoä boàn maøu Cr2O3 三價鉻 溫度 |  |  |  | 0C | 30~40 | (34±3) | 0 |  | 0 | [5 empty] | 0 |  | 0 | [5 empty] | 37 |  | 37
7 | Nhieät ñoä boàn nöôùc noùng 熱水溫度 |  |  |  | 0C | 55~65 | (60±5) | 0 |  | 0 | [5 empty] | 0 |  | 0 | [5 empty] | 58 |  | 58
8 | saáy khoâ 烘乾 |  |  |  | 0C | 80~100 | (90±5) | \ |  | 0 | [5 empty] | \ |  | 0 | [5 empty] | \ |  | 85
9 | Nhiệt độ sóng siêu âm 超音波水洗槽 (23) |  |  |  | 0C | 40~60 | (50±10) | 0 |  | 0 | [5 empty] | 0 |  | 0 | [5 empty] | 65 |  | 63
10 | Nhiệt độ nước nóng siêm âm 超音波熱水洗槽(39) |  |  |  | 0C | 50~70 | (60±10) | 0 |  | 0 | [5 empty] | 0 |  | 0 | [5 empty] | 73 |  | 72
Haïng muïc kieåm tra bôm thuoác töï ñoäng 藥液自動添加
NO | Haïng muïc kieåm tra bôm thuoác 藥液自動添加檢查項目 |  |  |  | Ñôn vò 單位 | Phạm vi kiểm soát 範圍值 | Giới hạn kiểm soát 管控值 | löôïng bôm 加數量 | [7 empty] | löôïng bôm 加數量 | [7 empty] | löôïng bôm 加數量
1 | Chất bóng 光亮劑 |  |  |  | ml/KAH | 30~50 (40) | 30~50 (40) | 0 | [7 empty] | 0 | [7 empty] | 0
2 | Chất mềm 開缸劑 |  |  |  | ml/KAH | 160~220 (180) | 160~220 (180) | 0 | [7 empty] | 0 | [7 empty] | 0
| 錩新科技股份有限公司 CX TECHNOLOGY CORPORATION | [28 empty] | mẫu 2 |  |  |  | 錩新科技股份有限公司 CX TECHNOLOGY CORPORATION
| BAÙO CAÙO KEÁT QUAÛ HOÙA NGHIEÄM HAÈNG NGAØY XT- 000C 吊電化驗結果報告 | [27 empty] | Lập biểu 作成 |  | Xác nhận 確認 |  |  | BAÙO CAÙO KEÁT QUAÛ HOÙA NGHIEÄM HAÈNG NGAØY- Zn-Ni (XT- 000C) 吊電化驗結果報告 - Zn-Ni(XT-000C) | [24 empty] | Lập biểu 作成 |  | Xác nhận 確認
| XT-000C |  |  |  |  | Ca 2, | Thứ 2, | 2024/08/26 | [20 empty] | L.Yen |  | Yen |  |  | XT-000C |  |  | Ca 2, | Thứ 2, | 2024/08/26 | [19 empty] | L.Yen |  | Yen
NO | Hạng mục kiểm tra nồng dộ 化驗檢查項目 |  |  |  | Đơn vị 單位 | Phạm vi kiểm soát 範圍值 | Giới hạn kiểm soát 管控值 | 採樣時間 thời gian lấy mẫu 第四次 Lần 4 (19:15~19:35) |  |  |  | KQ bổ sung sau 1H |  |  |  | 採樣時間 thời gian lấy mẫu 第年次 Lần 5 (22:00~22:20) |  |  |  | KQ bổ sung sau 1H |  |  |  | 採樣時間 thời gian lấy mẫu 第六次 Lần 6 (1:50~2:10) |  |  |  | KQ bổ sung sau 1H |  |  |  | Mã số văn kiện 文件編號 Q3-CXVN-PC01- | NO | Hạng mục kiểm tra nồng dộ 化驗檢查項目 |  | Đơn vị 單位 | Phạm vi kiểm soát 範圍值 | Giới hạn kiểm soát 管控值 | 採樣時間 thời gian lấy mẫu 第四次 Lần 4 (19:15~19:35) |  |  |  | KQ bổ sung sau 1H |  |  |  | 採樣時間 thời gian lấy mẫu 第年次 Lần 5 (22:00~22:20) |  |  |  | KQ bổ sung sau 1H |  |  | 採樣時間 thời gian lấy mẫu 第六次 Lần 6 (1:50~2:10) |  |  |  | KQ bổ sung sau 1H |  |  |  | Mã số văn kiện 文件編號 Q3-CXVN-PC01-
[8 empty] | 濃度 | 補充 BS |  |  | 濃度 | 補充 BS |  |  | 濃度 | 補充 BS |  |  | 濃度 | 補充 BS |  |  | 濃度 | 補充 BS |  |  | 濃度 | 補充 BS | [9 empty] | 濃度 | 補充 BS |  |  | 濃度 | 補充 BS |  |  | 濃度 | 補充 BS |  |  | 濃度 | 補充 BS |  | 濃度 | 補充 BS |  |  | 濃度 | 補充 BS
1 | Xaø boâng 脫脂 (2,3,4) |  | Clean A |  | g/L | 40~60 | (50±5) | 50.622 | + | 0 | kg | 0 | + |  | kg | 49.973 | + | 0.418959 | kg | 0 | + |  | kg | 49.324 | + | 10.489492 | kg | 51.2 | + | -18.6204 | kg | IS06 | 1 | 鋅鎳合金電鍍槽 Zn-Niken Plating (36-37) | Zn | g/L | 5~6 | (5.5± 0.5) | 5.85 | + | 0 | kg | 0 | + |  | kg | 5.72 | + | 0 | kg | 0 | + | kg | 5.72 | + | 0 | kg | 0 | + |  | kg | IS08
|  |  | Clean B |  |  | Clean A: 25kg/Clean B: 7-10L |  |  |  | 0 | L | 0 | + |  | L |  |  | 0.1424461 | L | 0 | + |  | L |  |  | 3.56642728 | L | 0 | + | -6.330936 | L |  | 2 |  | NaOH | g/L | 130~140 | (135 ± 5) | 132.8 | + | 17.6 | kg | 135.6 | + | -4.8 | kg | 135.6 | + | 0 | kg | 0 | + | kg | 134.6 | + | 3.2 | kg | 135.3 | + | -2.4 | kg | IS07
2 | Xaø boâng 脫脂 (5,6) |  | Clean A |  | g/L | 40~60 | (50±5) | 55 | + | 0 | kg | 0 | + |  | kg | 53.867 | + | 0 | kg | 0 | + |  | kg | 53 | + | 0 | kg | 0 | + |  | kg | IS06 | 3 | Noàng ñoä Cr2O3 (Niken) 三價鉻 (49) |  | pH | 3.0-4.5 | (4.3±0.2) | 4.23 |  |  |  | 0 |  |  |  | 4.2 |  |  |  | 0 |  |  | 4.16 |  |  |  | 0 |  |  |  | IS05
|  |  | Clean B |  |  | Clean A: 25kg/Clean B: 7-10L |  |  |  | 0 | L | 0 | + |  | L |  |  | 0 | L | 0 | + |  | L |  |  | 0 | L | 0 | + |  | L |  | 4 | Nồng độ màu Ni 129 partA 三價鉻濃度Ni-Ken 129 partA |  | ml/L | 0 | 0 | 80.703 | + | 0 | kg | 0 | + |  | kg | 0 | + | 201.6 | kg | 0 | + | kg | 0 | + | 201.6 | kg | 0 | + |  | kg
3 | Điện giải 電解 (8) |  | NaOH | EC-508A | g/L | 50~70 | (60±5) | 61.446 | + | 0 | kg | 0 | + |  | kg | 60.984 | + | 0 | kg | 0 | + |  | kg | 60.6 | + | 0 | kg | 0 | + |  | kg | IS06 |  | Haïng muïc kieåm tra nhieät ñoä 檢查溫度
|  |  | Clean B | EC-508B |  | NaOH: 25kg/Clean B:6-10L |  |  |  | 0 | L | 0 | + |  | L |  |  | 0 | L | 0 | + |  | L |  |  | 0 | L | 0 | + |  | L |  |  | Haïng muïc kieåm tra nhieät ñoä 溫度檢查項目 |  | nhieät ñoä 溫度 | Phạm vi kiểm soát 範圍值 | Giới hạn kiểm soát 管控值 | Nhiệt kế 温度計 |  | nhieät töï ñoäng 自動温控 | [5 empty] | Nhiệt kế 温度計 |  | nhieät töï ñoäng 自動温控 |  |  |  |  | Nhiệt kế 温度計 |  | nhieät töï ñoäng 自動温控
4 | Điện giải 電解 (20,21) |  | NaOH | EC-508A | g/L | 50~70 | (60±5) | 60.522 | + | 0 | kg | 0 | + |  | kg | 60 | + | 0 | kg | 0 | + |  | kg | 59.6 | + | 3.4672 | kg | 61.3 | + | -11.2684 | kg | IS06 | 5 | Nhiệt độ bồn xi Zn-Niken Zn-Niken 鍍鋅槽溫度 |  | 0C | 24~28 | (26±2) | 24 |  | 24 | [5 empty] | 26 |  | 25 |  |  |  |  | 26 |  | 25
|  |  | Clean B | EC-508B |  | NaOH: 25kg/Clean B:6-10L |  |  |  | 0 | L | 0 | + |  | L |  |  | 0 | L | 0 | + |  | L |  |  | 1.109504 | L | 0 | + | -3.605888 | L |  | 6 | Màu Cr2O3 (Niken) 三價鉻 溫度 |  | 0C | 20~30 | (25±5) | 29 |  | 28 | [5 empty] | 29 |  | 28 |  |  |  |  | 29 |  | 28
5 | Boàn xi (26-37) 鋅電鍍槽 Zinc Plating | Noàng ñoä NaOH 氫氧化鈉 |  |  | g/L | 135~ 145 | (140±5) | 140 | + | 0 | kg | 0 | + |  | kg | 139.2 | + | 42.4528 | kg | 140 | + | 0 | kg | 139.2 | + | 42.4528 | kg | 140 | + | 0 | kg | IS08
|  | Noàng ñoä Zn 鋅 (1 pcs Zn=25kg) |  |  | g/L | 7~10 | (8.5±1) | 7.93 | + | 30.24762 | kg | 7.9 | + | 31.8396 | kg | 7.67 | + | 44.04478 | kg | 7.7 | + | 42.4528 | kg | 7.67 | + | 44.04478 | kg | 7.7 | + | 42.4528 | kg | IS07
6 | Noàng ñoä Cr2O3 (46) 三價鉻 |  |  |  | % | 5~8 | (6±1) | 6.32628 |  | 0 | L | 0 | + |  | L | 6.28391 |  | 0 | L | 0 | + |  | L | 6.2 |  | 0 | L | 0 | + |  | L | IS05
[5 empty] | pH | 2.0~2.4 | (2.2±0.1) | 2.1 | [7 empty] | 2.2 | [7 empty] | 2.2
7 | Noàng ñoä axit ñaëc (12) 鹽酸 濃度 |  |  |  | %V/V | 40~50 | (45±5) | 42.43% |  | 83.073375 | L | 45.6% | + | -19.404 | L | 46.2% |  | 0 | L |  | + |  | L | 45.6% |  | 0 | L |  | + |  | L
8 | Nồng độ acid loãng (13) 稀酸 濃度 |  |  |  | %V/V | 10~20 | (15±5) | 16.3% |  | 0 | L |  | + |  | L | 16.1% |  | 0 | L |  | + |  | L | 15.8% |  | 0 | L |  | + |  | L | IS04
9 | Noàng ñoä axit ñaëc (14) 鹽酸 濃度 |  |  |  | %V/V | 40~50 | (45±5) | 46.08% |  | 0 | L |  | + |  | L | 45.62% |  | 0 | L |  | + |  | L | 45.2% |  | 0 | L |  | + |  | L
10 | Noàng ñoä axit ñaëc 鹽酸 濃度 (15,16,17) |  |  |  | %V/V | 40~50 | (45±5) | 45.17% |  | 0 | L |  | + |  | L | 45.17% |  | 0 | L |  | + |  | L | 45% |  | 0 | L |  | + |  | L | IS04
11 | Nồng độ HNO3 (42) 硝酸濃度 | Nồng độ HNO3 (42) 硝酸濃度 | Nồng độ HNO3 (42) 硝酸濃度 | Nồng độ HNO3 (42) 硝酸濃度 | %V/V | 0.5~1.0 | (0.7±0.1) | 0.6804% | + | 0.5607417 | L | 0.7% | + | 0 | L | 0.7% | + | 0 | L |  | + |  | L | 0.6426% | + | 1.642172 | L | 0.8% | + | -2.808 | L | IS15
12 | Nồng độ Cr2O3 （K) 三價鉻 (49) |  |  |  | % | 5~8 | (6±0.5) | 6.04 | + | 0 | L |  | + |  | L | 5.96 | + | 1.497667 | L | 6.1 | + | -4.373869 | L | 6.2 | + | 0 | L |  | + |  | L
13 |  |  |  |  | pH | 1.8~2.4 | (2.1±0.1) | 2.1 | + | [6 empty] | 2.12 | + | 0 | L |  |  |  |  | 2.13 | + | 0 | L
Haïng muïc kieåm tra nhieät ñoä 檢查溫度
NO | Haïng muïc kieåm tra nhieät ñoä 溫度檢查項目 |  |  |  | nhieät ñoä 溫度 | Phạm vi kiểm soát 範圍值 | Giới hạn kiểm soát 管控值 | Nhiệt kế 温度計 |  | nhieät töï ñoäng 自動温控 | [5 empty] | Nhiệt kế 温度計 |  | nhieät töï ñoäng 自動温控 | [5 empty] | Nhiệt kế 温度計 |  | nhieät töï ñoäng 自動温控
1 | Nhieät ñoä boàn xaø boâng noùng 1 熱脫脂溫度 |  |  |  | 0C | 50~70 | (60±5) | 59 |  | 58 | [5 empty] | 59 |  | 58 | [5 empty] | 59 |  | 58
2 | Nhieät ñoä boàn xaø boâng noùng 2 熱脫脂溫度 |  |  |  | 0C | 50~70 | (60±5) | 59 |  | 58 | [5 empty] | 59 |  | 58 | [5 empty] | 59 |  | 58
3 | Nhieät ñoä boàn ñieän giaûi (-) 電解 溫度 |  |  |  | 0C | 50~70 | (60±5) | 56 |  | 55 | [5 empty] | 59 |  | 58 | [5 empty] | 62 |  | 63
4 | Nhieät ñoä boàn ñieän giaûi (+) 電解 + 溫度 |  |  |  | 0C | 50~70 | (60±5) | 58 |  | 57 | [5 empty] | 57 |  | 56 | [5 empty] | 57 |  | 56
5 | Nhieät ñoä boàn xi 鍍鋅槽溫度 |  |  |  | 0C | 22~28 | (25±3) | 25 |  | 24 | [5 empty] | 25 |  | 24 | [5 empty] | 25 |  | 24
6 | Nhieät ñoä boàn maøu Cr2O3 三價鉻 溫度 |  |  |  | 0C | 30~40 | (34±3) | 37 |  | 37 | [5 empty] | 37 |  | 37 | [5 empty] | 37 |  | 37
7 | Nhieät ñoä boàn nöôùc noùng 熱水溫度 |  |  |  | 0C | 55~65 | (60±5) | 61 |  | 60 | [5 empty] | 55 |  | 56 | [5 empty] | 61 |  | 60
8 | saáy khoâ 烘乾 |  |  |  | 0C | 80~100 | (90±5) | \ |  | 86 | [5 empty] | \ |  | 85 | [5 empty] | \ |  | 86
9 | Nhiệt độ sóng siêu âm 超音波水洗槽 (23) |  |  |  | 0C | 40~60 | (50±10) | 57 |  | 56 | [5 empty] | 55 |  | 54 | [5 empty] | 56 |  | 55
10 | Nhiệt độ nước nóng siêm âm 超音波熱水洗槽(39) |  |  |  | 0C | 50~70 | (60±10) | 56 |  | 55 | [5 empty] | 56 |  | 55 | [5 empty] | 54 |  | 53
Haïng muïc kieåm tra bôm thuoác töï ñoäng 藥液自動添加
NO | Haïng muïc kieåm tra bôm thuoác 藥液自動添加檢查項目 |  |  |  | Ñôn vò 單位 | Phạm vi kiểm soát 範圍值 | Giới hạn kiểm soát 管控值 | löôïng bôm 加數量 | [7 empty] | löôïng bôm 加數量 | [7 empty] | löôïng bôm 加數量
1 | Chất bóng 光亮劑 |  |  |  | ml/KAH | 30~50 (40) | 30~50 (40) | 42 | [7 empty] | 41 | [7 empty] | 42
2 | Chất mềm 開缸劑 |  |  |  | ml/KAH | 160~220 (180) | 160~220 (180) | 190 | [7 empty] | 195 | [7 empty] | 185
BACK

## 3.XT-C KH-3-Đ
| 錩新科技股份有限公司 CX TECHNOLOGY CORPORATION | [28 empty] | mẫu 3
| BAÙO CAÙO KEÁT QUAÛ HOÙA NGHIEÄM HAÈNG NGAØY XT- 000C 吊電化驗結果報告 | [27 empty] | Lập biểu 作成 |  | Xác nhận 確認
| XT-000C |  |  |  |  | Ca 1, | Thứ 2, | 2024/08/26 | [20 empty] | Trang |  | Yen
NO | Hạng mục kiểm tra nồng dộ 化驗檢查項目 |  |  |  | Đơn vị 單位 | Phạm vi kiểm soát 範圍值 | Giới hạn kiểm soát 管控值 | 採樣時間 thời gian lấy mẫu 第一次-Lần 1 (7:15~7:35) |  |  |  | KQ bổ sung sau 1H |  |  |  | 採樣時間 thời gian lấy mẫu 第一次 Lần 2 (10:00~10:20) |  |  |  | KQ bổ sung sau 1H |  |  |  | 採樣時間 thời gian lấy mẫu 第三次 Lần 3 (13:50~14:10) |  |  |  | KQ bổ sung sau 1H |  |  |  | Mã số văn kiện 文件編號 Q3-CXVN-PC01-
[8 empty] | 濃度 | 補充 BS |  |  | 濃度 | 補充 BS |  |  | 濃度 | 補充 BS |  |  | 濃度 | 補充 BS |  |  | 濃度 | 補充 BS |  |  | 濃度 | 補充 BS
1 | Xaø boâng 脫脂 (2,3,4) |  | CT-21A |  | g/L | 40~60 | (50±5) | 0 | + | 775.85 | kg | 0 | + |  | kg | 0 | + | 775.85 | kg | 0 | + |  | kg | 50.622 | + | 0 | kg | 0 | + |  | kg | IS06
|  |  | CT-21B |  |  | CT-21A: 25kg/CT-21B: 7-10L |  |  |  | 263.789 | L | 0 | + |  | L |  |  | 263.789 | L | 0 | + |  | L |  |  | 0 | L | 0 | + |  | L
2 | Xaø boâng 脫脂 (5,6) |  | CT-21A |  | g/L | 40~60 | (50±5) | 0 | + | 573.75 | kg | 0 | + |  | kg | 0 | + | 573.75 | kg | 0 | + |  | kg | 54.516 | + | 0 | kg | 0 | + |  | kg | IS06
|  |  | CT-21B |  |  | CT-21A: 25kg/CT-21B: 7-10L |  |  |  | 195.075 | L | 0 | + |  | L |  |  | 195.075 | L | 0 | + |  | L |  |  | 0 | L | 0 | + |  | L
3 | Điện giải 電解 (8) |  | EC-508A | EC-508A | g/L | 50~70 | (60±5) | 0 | + | 492 | kg | 0 | + |  | kg | 0 | + | 492 | kg | 0 | + |  | kg | 58.9512 | + | 8.60016 | kg | 0 | + |  | kg | IS06
|  |  | EC-508B | EC-508B |  | EC-508A: 25kg/EC-508B:6-10L |  |  |  | 157.44 | L | 0 | + |  | L |  |  | 157.44 | L | 0 | + |  | L |  |  | 2.7520512 | L | 0 | + |  | L
4 | Điện giải 電解 (20,21) |  | EC-508A | EC-508A | g/L | 50~70 | (60±5) | 0 | + | 520.08 | kg | 0 | + |  | kg | 0 | + | 520.08 | kg | 0 | + |  | kg | 63.063 | + | 0 | kg | 0 | + |  | kg | IS06
|  |  | EC-508B | EC-508B |  | EC-508A: 25kg/EC-508B:6-10L |  |  |  | 166.4256 | L | 0 | + |  | L |  |  | 166.4256 | L | 0 | + |  | L |  |  | 0 | L | 0 | + |  | L
5 | Boàn xi (26-37) 鋅電鍍槽 Zinc Plating | Noàng ñoä NaOH 氫氧化鈉 |  |  | g/L | 135~ 145 | (140±5) | 0 | + | 7429.24 | kg | 0 | + |  | kg | 0 | + | 7429.24 | kg | 0 | + |  | kg | 144.8 | + | 0 | kg | 0 | + |  | kg | IS08
|  | Noàng ñoä Zn 鋅 (1 pcs Zn=25kg) |  |  | g/L | 7~10 | (8.5±1) | 0 | + | 451.061 | kg | 0 | + |  | kg | 0 | + | 451.061 | kg | 0 | + |  | kg | 8.19 | + | 16.45046 | kg | 0 | + |  | kg | IS07
6 | Noàng ñoä axit ñaëc (12) 鹽酸 濃度 |  |  |  | %V/V | 40~50 | (45±5) | 0% | + | 1455.3 | L | 0% | + | 1455.3 | L | 0% | + | 504.15 | L | 0% | + | 1455.3 | L | 43.34% | + | 504.15 | L | 0% | + | 1455.3 | L
7 | Nồng độ acid loãng (13) 稀酸 濃度 |  |  |  | %V/V | 10~20 | (15±5) | 0% | + | 504.15 | L | 0% | + | 504.15 | L | 0% | + | 504.15 | L | 0% | + | 504.15 | L | 0% | + | 504.15 | L | 0% | + | 504.15 | L | IS04
8 | Noàng ñoä axit ñaëc (14) 鹽酸 濃度 |  |  |  | %V/V | 40~50 | (45±5) | 0% | + | 1512.45 | L | 0% | + | 1512.45 | L | 0% | + | 1512.45 | L | 0% | + | 1512.45 | L | 48.36% | + | 0 | L |  | + |  | L
9 | Noàng ñoä axit ñaëc 鹽酸 濃度 (15,16,17) |  |  |  | %V/V | 40~50 | (45±5) | 0% | + | 4729.05 | L | 0% | + | 4729.05 | L | 0% | + | 4729.05 | L | 0% | + | 4729.05 | L | 47.45% | + | 0 | L |  | + |  | L | IS04
10 | Nồng độ HNO3 (42) 硝酸濃度 | Nồng độ HNO3 (42) 硝酸濃度 | Nồng độ HNO3 (42) 硝酸濃度 | Nồng độ HNO3 (42) 硝酸濃度 | %V/V | 0.5~1.0 | (0.7±0.1) | 0% | + | 20.02649 | L | 0% | + | 19.656 | L | 0% | + | 20.02649 | L | 0% | + | 19.656 | L | 0.7056% | + | 0 | L |  | + |  | L | IS15
11 | 三價鉻藍白 皮膜鈍化槽 TR-185J-Trivalent Chromium Passivation (Black)-màu đen |  |  |  | % | 3-7 | 5±1.5 | 0 | + | 168 | L |  | + |  | L | 0 | + | 168 | L |  | + |  | L | 0 | + | 168 | L |  | + |  | L
11 |  |  |  |  | pH | 1.4 - 2.0 | 1.7±0.2 | 0 | [7 empty] | 0 | [7 empty] | 0
12 | 三價鉻黑色封閉槽 皮膜鈍化槽 Sealing (Black)- FT-190G |  |  |  | % | 4-7 | 5.5±0.5 | 0 | + | 184.8 | L |  | + |  | L | 0 | + | 184.8 | L |  | + |  | L | 0 | + | 184.8 | L |  | + |  | L
12 |  |  |  |  | pH | 3.0-5.0 | 3.5±0.5 | 0 | [7 empty] | 0 | [7 empty] | 0
Haïng muïc kieåm tra nhieät ñoä 檢查溫度
NO | Haïng muïc kieåm tra nhieät ñoä 溫度檢查項目 |  |  |  | nhieät ñoä 溫度 | Phạm vi kiểm soát 範圍值 | Giới hạn kiểm soát 管控值 | Nhiệt kế 温度計 |  | nhieät töï ñoäng 自動温控 | [5 empty] | Nhiệt kế 温度計 |  | nhieät töï ñoäng 自動温控 | [5 empty] | Nhiệt kế 温度計 |  | nhieät töï ñoäng 自動温控
1 | Nhieät ñoä boàn xaø boâng noùng 1 熱脫脂溫度 |  |  |  | 0C | 50~70 | (60±5) | 0 |  | 0 | [5 empty] | 0 |  | 0 | [5 empty] | 60 |  | 59
2 | Nhieät ñoä boàn xaø boâng noùng 2 熱脫脂溫度 |  |  |  | 0C | 50~70 | (60±5) | 0 |  | 0 | [5 empty] | 0 |  | 0 | [5 empty] | 62 |  | 63
3 | Nhieät ñoä boàn ñieän giaûi (-) 電解 溫度 |  |  |  | 0C | 50~70 | (60±5) | 0 |  | 0 | [5 empty] | 0 |  | 0 | [5 empty] | 60 |  | 60
4 | Nhieät ñoä boàn ñieän giaûi (+) 電解 + 溫度 |  |  |  | 0C | 50~70 | (60±5) | 0 |  | 0 | [5 empty] | 0 |  | 0 | [5 empty] | 59 |  | 58
5 | Nhieät ñoä boàn xi 鍍鋅槽溫度 |  |  |  | 0C | 22~28 | (25±3) | 0 |  | 0 | [5 empty] | 0 |  | 0 | [5 empty] | 24 |  | 23
6 | Nhieät ñoä boàn nöôùc noùng 熱水溫度 |  |  |  | 0C | 55~65 | (60±5) | 0 |  | 0 | [5 empty] | 0 |  | 0 | [5 empty] | 58 |  | 58
7 | saáy khoâ 烘乾 |  |  |  | 0C | 80~100 | (90±5) | \ |  | 0 | [5 empty] | \ |  | 0 | [5 empty] | \ |  | 85
8 | Nhiệt độ sóng siêu âm 超音波水洗槽 (23) |  |  |  | 0C | 40~60 | (50±10) | 0 |  | 0 | [5 empty] | 0 |  | 0 | [5 empty] | 65 |  | 63
9 | Nhiệt độ nước nóng siêm âm 超音波熱水洗槽(39) |  |  |  | 0C | 50~70 | (60±10) | 0 |  | 0 | [5 empty] | 0 |  | 0 | [5 empty] | 73 |  | 72
Haïng muïc kieåm tra bôm thuoác töï ñoäng 藥液自動添加
NO | Haïng muïc kieåm tra bôm thuoác 藥液自動添加檢查項目 |  |  |  | Ñôn vò 單位 | Phạm vi kiểm soát 範圍值 | Giới hạn kiểm soát 管控值 | löôïng bôm 加數量 | [7 empty] | löôïng bôm 加數量 | [7 empty] | löôïng bôm 加數量
1 | Chất bóng 光亮劑 |  |  |  | ml/KAH | 30~50 (40) | 30~50 (40) | 0 | [7 empty] | 0 | [7 empty] | 0
2 | Chất mềm 開缸劑 |  |  |  | ml/KAH | 160~220 (180) | 160~220 (180) | 0 | [7 empty] | 0 | [7 empty] | 0
| 錩新科技股份有限公司 CX TECHNOLOGY CORPORATION | [28 empty] | mẫu 3
| BAÙO CAÙO KEÁT QUAÛ HOÙA NGHIEÄM HAÈNG NGAØY XT- 000C 吊電化驗結果報告 | [27 empty] | Lập biểu 作成 |  | Xác nhận 確認
| XT-000C |  |  |  |  | Ca 2, | Thứ 2, | 2024/08/26 | [20 empty] | L.Yen |  | Yen
NO | Hạng mục kiểm tra nồng dộ 化驗檢查項目 |  |  |  | Đơn vị 單位 | Phạm vi kiểm soát 範圍值 | Giới hạn kiểm soát 管控值 | 採樣時間 thời gian lấy mẫu 第四次 Lần 4 (19:15~19:35) |  |  |  | KQ bổ sung sau 1H |  |  |  | 採樣時間 thời gian lấy mẫu 第年次 Lần 5 (22:00~22:20) |  |  |  | KQ bổ sung sau 1H |  |  |  | 採樣時間 thời gian lấy mẫu 第六次 Lần 6 (1:50~2:10) |  |  |  | KQ bổ sung sau 1H |  |  |  | Mã số văn kiện 文件編號 Q3-CXVN-PC01-
[8 empty] | 濃度 | 補充 BS |  |  | 濃度 | 補充 BS |  |  | 濃度 | 補充 BS |  |  | 濃度 | 補充 BS |  |  | 濃度 | 補充 BS |  |  | 濃度 | 補充 BS
1 | Xaø boâng 脫脂 (2,3,4) |  | CT-21A |  | g/L | 40~60 | (50±5) | 50.622 | + | 0 | kg | 0 | + |  | kg | 49.973 | + | 0.418959 | kg | 0 | + |  | kg | 49.324 | + | 10.489492 | kg | 51.2 | + | -18.6204 | kg | IS06
|  |  | CT-21B |  |  | CT-21A: 25kg/CT-21B: 7-10L |  |  |  | 0 | L | 0 | + |  | L |  |  | 0.1424461 | L | 0 | + |  | L |  |  | 3.56642728 | L | 0 | + | -6.330936 | L
2 | Xaø boâng 脫脂 (5,6) |  | CT-21A |  | g/L | 40~60 | (50±5) | 55 | + | 0 | kg | 0 | + |  | kg | 53.867 | + | 0 | kg | 0 | + |  | kg | 53 | + | 0 | kg | 0 | + |  | kg | IS06
|  |  | CT-21B |  |  | CT-21A: 25kg/CT-21B: 7-10L |  |  |  | 0 | L | 0 | + |  | L |  |  | 0 | L | 0 | + |  | L |  |  | 0 | L | 0 | + |  | L
3 | Điện giải 電解 (8) |  | EC-508A | EC-508A | g/L | 50~70 | (60±5) | 61.446 | + | 0 | kg | 0 | + |  | kg | 60.984 | + | 0 | kg | 0 | + |  | kg | 60.6 | + | 0 | kg | 0 | + |  | kg | IS06
|  |  | EC-508B | EC-508B |  | EC-508A: 25kg/EC-508B:6-10L |  |  |  | 0 | L | 0 | + |  | L |  |  | 0 | L | 0 | + |  | L |  |  | 0 | L | 0 | + |  | L
4 | Điện giải 電解 (20,21) |  | EC-508A | EC-508A | g/L | 50~70 | (60±5) | 60.522 | + | 0 | kg | 0 | + |  | kg | 60 | + | 0 | kg | 0 | + |  | kg | 59.6 | + | 3.4672 | kg | 61.3 | + | -11.2684 | kg | IS06
|  |  | EC-508B | EC-508B |  | EC-508A: 25kg/EC-508B:6-10L |  |  |  | 0 | L | 0 | + |  | L |  |  | 0 | L | 0 | + |  | L |  |  | 1.109504 | L | 0 | + | -3.605888 | L
5 | Boàn xi (26-37) 鋅電鍍槽 Zinc Plating | Noàng ñoä NaOH 氫氧化鈉 |  |  | g/L | 135~ 145 | (140±5) | 140 | + | 0 | kg | 0 | + |  | kg | 139.2 | + | 42.4528 | kg | 140 | + | 0 | kg | 139.2 | + | 42.4528 | kg | 140 | + | 0 | kg | IS08
|  | Noàng ñoä Zn 鋅 (1 pcs Zn=25kg) |  |  | g/L | 7~10 | (8.5±1) | 7.93 | + | 30.24762 | kg | 7.9 | + | 31.8396 | kg | 7.67 | + | 44.04478 | kg | 7.7 | + | 42.4528 | kg | 7.67 | + | 44.04478 | kg | 7.7 | + | 42.4528 | kg | IS07
6 | Noàng ñoä axit ñaëc (12) 鹽酸 濃度 |  |  |  | %V/V | 40~50 | (45±5) | 42.43% |  | 83.073375 | L | 45.6% | + | -19.404 | L | 46.2% |  | 0 | L |  | + |  | L | 45.6% |  | 0 | L |  | + |  | L
7 | Nồng độ acid loãng (13) 稀酸 濃度 |  |  |  | %V/V | 10~20 | (15±5) | 16.3% |  | 0 | L |  | + |  | L | 16.1% |  | 0 | L |  | + |  | L | 15.8% |  | 0 | L |  | + |  | L | IS04
8 | Noàng ñoä axit ñaëc (14) 鹽酸 濃度 |  |  |  | %V/V | 40~50 | (45±5) | 46.08% |  | 0 | L |  | + |  | L | 45.62% |  | 0 | L |  | + |  | L | 45.2% |  | 0 | L |  | + |  | L
9 | Noàng ñoä axit ñaëc 鹽酸 濃度 (15,16,17) |  |  |  | %V/V | 40~50 | (45±5) | 45.17% |  | 0 | L |  | + |  | L | 45.17% |  | 0 | L |  | + |  | L | 45% |  | 0 | L |  | + |  | L | IS04
10 | Nồng độ HNO3 (42) 硝酸濃度 | Nồng độ HNO3 (42) 硝酸濃度 | Nồng độ HNO3 (42) 硝酸濃度 | Nồng độ HNO3 (42) 硝酸濃度 | %V/V | 0.5~1.0 | (0.7±0.1) | 0.6804% | + | 0.5607417 | L | 0.7% | + | 0 | L | 0.7% | + | 0 | L |  | + |  | L | 0.6426% | + | 1.642172 | L | 0.8% | + | -2.808 | L | IS15
11 | 三價鉻藍白 皮膜鈍化槽 TR-185J-Trivalent Chromium Passivation (Black)-màu đen |  |  |  | % | 3-7 | 5±1.5 | 0 | + | 168 | L |  | + |  | L | 0 | + | 168 | L |  | + |  | L | 0 | + | 168 | L |  | + |  | L
11 |  |  |  |  | pH | 1.4 - 2.0 | 1.7±0.2 | 0 | [7 empty] | 0 | [7 empty] | 0
12 | 三價鉻黑色封閉槽 皮膜鈍化槽 Sealing (Black)- FT-190G |  |  |  | % | 4-7 | 5.5±0.5 | 0 | + | 184.8 | L |  | + |  | L | 0 | + | 184.8 | L |  | + |  | L | 0 | + | 184.8 | L |  | + |  | L
12 |  |  |  |  | pH | 3.0-5.0 | 3.5±0.5 | 0 | [7 empty] | 0 | [7 empty] | 0
Haïng muïc kieåm tra nhieät ñoä 檢查溫度
NO | Haïng muïc kieåm tra nhieät ñoä 溫度檢查項目 |  |  |  | nhieät ñoä 溫度 | Phạm vi kiểm soát 範圍值 | Giới hạn kiểm soát 管控值 | Nhiệt kế 温度計 |  | nhieät töï ñoäng 自動温控 | [5 empty] | Nhiệt kế 温度計 |  | nhieät töï ñoäng 自動温控 | [5 empty] | Nhiệt kế 温度計 |  | nhieät töï ñoäng 自動温控
1 | Nhieät ñoä boàn xaø boâng noùng 1 熱脫脂溫度 |  |  |  | 0C | 50~70 | (60±5) | 59 |  | 58 | [5 empty] | 59 |  | 58 | [5 empty] | 59 |  | 58
2 | Nhieät ñoä boàn xaø boâng noùng 2 熱脫脂溫度 |  |  |  | 0C | 50~70 | (60±5) | 59 |  | 58 | [5 empty] | 59 |  | 58 | [5 empty] | 59 |  | 58
3 | Nhieät ñoä boàn ñieän giaûi (-) 電解 溫度 |  |  |  | 0C | 50~70 | (60±5) | 56 |  | 55 | [5 empty] | 59 |  | 58 | [5 empty] | 62 |  | 63
4 | Nhieät ñoä boàn ñieän giaûi (+) 電解 + 溫度 |  |  |  | 0C | 50~70 | (60±5) | 58 |  | 57 | [5 empty] | 57 |  | 56 | [5 empty] | 57 |  | 56
5 | Nhieät ñoä boàn xi 鍍鋅槽溫度 |  |  |  | 0C | 22~28 | (25±3) | 25 |  | 24 | [5 empty] | 25 |  | 24 | [5 empty] | 25 |  | 24
6 | Nhieät ñoä boàn nöôùc noùng 熱水溫度 |  |  |  | 0C | 55~65 | (60±5) | 61 |  | 60 | [5 empty] | 55 |  | 56 | [5 empty] | 61 |  | 60
7 | saáy khoâ 烘乾 |  |  |  | 0C | 80~100 | (90±5) | \ |  | 86 | [5 empty] | \ |  | 85 | [5 empty] | \ |  | 86
8 | Nhiệt độ sóng siêu âm 超音波水洗槽 (23) |  |  |  | 0C | 40~60 | (50±10) | 57 |  | 56 | [5 empty] | 55 |  | 54 | [5 empty] | 56 |  | 55
9 | Nhiệt độ nước nóng siêm âm 超音波熱水洗槽(39) |  |  |  | 0C | 50~70 | (60±10) | 56 |  | 55 | [5 empty] | 56 |  | 55 | [5 empty] | 54 |  | 53
Haïng muïc kieåm tra bôm thuoác töï ñoäng 藥液自動添加
NO | Haïng muïc kieåm tra bôm thuoác 藥液自動添加檢查項目 |  |  |  | Ñôn vò 單位 | Phạm vi kiểm soát 範圍值 | Giới hạn kiểm soát 管控值 | löôïng bôm 加數量 | [7 empty] | löôïng bôm 加數量 | [7 empty] | löôïng bôm 加數量
1 | Chất bóng 光亮劑 |  |  |  | ml/KAH | 30~50 (40) | 30~50 (40) | 42 | [7 empty] | 41 | [7 empty] | 42
2 | Chất mềm 開缸劑 |  |  |  | ml/KAH | 160~220 (180) | 160~220 (180) | 190 | [7 empty] | 195 | [7 empty] | 185
BACK

## 4.Zn-Ni KH
| 錩新科技股份有限公司 CX TECHNOLOGY CORPORATION | [28 empty] | mẫu 4
| BAÙO CAÙO KEÁT QUAÛ HOÙA NGHIEÄM HAÈNG NGAØY XT- 000C 吊電化驗結果報告 | [27 empty] | Lập biểu 作成 |  | Xác nhận 確認
| XT-000C |  |  |  |  | Ca 1, | Thứ 2, | 2024/08/26 | [20 empty] | Trang |  | Yen
NO | Hạng mục kiểm tra nồng dộ 化驗檢查項目 |  |  |  | Đơn vị 單位 | Phạm vi kiểm soát 範圍值 | Giới hạn kiểm soát 管控值 | 採樣時間 thời gian lấy mẫu 第一次-Lần 1 (7:15~7:35) |  |  |  | KQ bổ sung sau 1H |  |  |  | 採樣時間 thời gian lấy mẫu 第一次 Lần 2 (10:00~10:20) |  |  |  | KQ bổ sung sau 1H |  |  |  | 採樣時間 thời gian lấy mẫu 第三次 Lần 3 (13:50~14:10) |  |  |  | KQ bổ sung sau 1H |  |  |  | Mã số văn kiện 文件編號 Q3-CXVN-PC01-
[8 empty] | 濃度 | 補充 BS |  |  | 濃度 | 補充 BS |  |  | 濃度 | 補充 BS |  |  | 濃度 | 補充 BS |  |  | 濃度 | 補充 BS |  |  | 濃度 | 補充 BS
1 | Xaø boâng 脫脂 (2,3,4) |  | CT-21A |  | g/L | 40~60 | (50±5) | 0 | + | 775.85 | kg | 0 | + |  | kg | 0 | + | 775.85 | kg | 0 | + |  | kg | 50.622 | + | 0 | kg | 0 | + |  | kg | IS06
|  |  | CT-21B |  |  | CT-21A: 25kg/CT-21B: 7-10L |  |  |  | 263.789 | L | 0 | + |  | L |  |  | 263.789 | L | 0 | + |  | L |  |  | 0 | L | 0 | + |  | L
2 | Xaø boâng 脫脂 (5,6) |  | CT-21A |  | g/L | 40~60 | (50±5) | 0 | + | 573.75 | kg | 0 | + |  | kg | 0 | + | 573.75 | kg | 0 | + |  | kg | 54.516 | + | 0 | kg | 0 | + |  | kg | IS06
|  |  | CT-21B |  |  | CT-21A: 25kg/CT-21B: 7-10L |  |  |  | 195.075 | L | 0 | + |  | L |  |  | 195.075 | L | 0 | + |  | L |  |  | 0 | L | 0 | + |  | L
3 | Điện giải 電解 (8) |  | EC-508A | EC-508A | g/L | 50~70 | (60±5) | 0 | + | 492 | kg | 0 | + |  | kg | 0 | + | 492 | kg | 0 | + |  | kg | 58.9512 | + | 8.60016 | kg | 0 | + |  | kg | IS06
|  |  | EC-508B | EC-508B |  | EC-508A: 25kg/EC-508B:6-10L |  |  |  | 157.44 | L | 0 | + |  | L |  |  | 157.44 | L | 0 | + |  | L |  |  | 2.7520512 | L | 0 | + |  | L
4 | Điện giải 電解 (20,21) |  | EC-508A | EC-508A | g/L | 50~70 | (60±5) | 0 | + | 520.08 | kg | 0 | + |  | kg | 0 | + | 520.08 | kg | 0 | + |  | kg | 63.063 | + | 0 | kg | 0 | + |  | kg | IS06
|  |  | EC-508B | EC-508B |  | EC-508A: 25kg/EC-508B:6-10L |  |  |  | 166.4256 | L | 0 | + |  | L |  |  | 166.4256 | L | 0 | + |  | L |  |  | 0 | L | 0 | + |  | L
5 | Boàn xi (26-37) 鋅電鍍槽 Zinc Plating | Noàng ñoä NaOH 氫氧化鈉 |  |  | g/L | 135~ 145 | (140±5) | 0 | + | 7429.24 | kg | 0 | + |  | kg | 0 | + | 7429.24 | kg | 0 | + |  | kg | 144.8 | + | 0 | kg | 0 | + |  | kg | IS08
|  | Noàng ñoä Zn 鋅 (1 pcs Zn=25kg) |  |  | g/L | 7~10 | (8.5±1) | 0 | + | 451.061 | kg | 0 | + |  | kg | 0 | + | 451.061 | kg | 0 | + |  | kg | 8.19 | + | 16.45046 | kg | 0 | + |  | kg | IS07
6 | Noàng ñoä Cr2O3 (45,46) 三價鉻 |  |  |  | % | 5~8 | (6±1) | -1.0461 |  | 236.74896 | L | 0 | + |  | L | -1.0461 |  | 236.74896 | L | 0 | + |  | L | 6.516945 |  | 0 | L | 0 | + |  | L | IS05
[5 empty] | pH | 2.0~2.4 | (2.2±0.1) | 0 | [7 empty] | 0 | [7 empty] | 2.1
5 | Noàng ñoä axit ñaëc (12) 鹽酸 濃度 |  |  |  | %V/V | 40~50 | (45±5) | 0% | + | 1455.3 | L | 0% | + | 1455.3 | L | 0% | + | 504.15 | L | 0% | + | 1455.3 | L | 43.34% | + | 504.15 | L | 0% | + | 1455.3 | L
6 | Nồng độ acid loãng (13) 稀酸 濃度 |  |  |  | %V/V | 10~20 | (15±5) | 0% | + | 504.15 | L | 0% | + | 504.15 | L | 0% | + | 504.15 | L | 0% | + | 504.15 | L | 0% | + | 504.15 | L | 0% | + | 504.15 | L | IS04
7 | Noàng ñoä axit ñaëc (14) 鹽酸 濃度 |  |  |  | %V/V | 40~50 | (45±5) | 0% | + | 1512.45 | L | 0% | + | 1512.45 | L | 0% | + | 1512.45 | L | 0% | + | 1512.45 | L | 48.36% | + | 0 | L |  | + |  | L
8 | Noàng ñoä axit ñaëc 鹽酸 濃度 (15,16,17) |  |  |  | %V/V | 40~50 | (45±5) | 0% | + | 4729.05 | L | 0% | + | 4729.05 | L | 0% | + | 4729.05 | L | 0% | + | 4729.05 | L | 47.45% | + | 0 | L |  | + |  | L | IS04
9 | Nồng độ HNO3 (42) 硝酸濃度 | Nồng độ HNO3 (42) 硝酸濃度 | Nồng độ HNO3 (42) 硝酸濃度 | Nồng độ HNO3 (42) 硝酸濃度 | %V/V | 0.5~1.0 | (0.7±0.1) | 0% | + | 20.02649 | L | 0% | + | 19.656 | L | 0% | + | 20.02649 | L | 0% | + | 19.656 | L | 0.7056% | + | 0 | L |  | + |  | L | IS15
10 | 鋅鎳合金電鍍槽 Zn-Niken Plating |  | Zn |  | g/L | 5~6 | (5.5± 0.5) | 0 | + | 44 | kg | 0 | + |  | kg | 0 | + | 44 | kg | 0 | + |  | kg | 6.11 | + | 0 | kg | 0 | + |  | kg | IS08
11 |  |  | NaOH |  | g/L | 130~140 | (135 ± 5) | 0 | + | 1080 | kg | 0 | + |  | kg | 0 | + | 1080 | kg | 0 | + |  | kg | 135.6 | + | 0 | kg | 0 | + |  | kg | IS07
12 | Noàng ñoä Cr2O3 (Niken) 三價鉻 |  |  |  | pH | 3.0-4.5 | (4.3±0.2) | 0 |  |  |  | 0 |  |  |  | 0 |  |  |  | 0 |  |  |  | 3.8 |  |  |  | 0 |  |  |  | IS05
13 | Nồng độ màu niken 129 partA 三價鉻濃度Ni-Ken 129 partA |  |  |  | ml/L | 0 | 0 | 0 | + | 201.6 | kg | 0 | + |  | kg | 0 | + | 201.6 | kg | 0 | + |  | kg | 79.056 | + | 0 | kg | 0 | + |  | kg
Haïng muïc kieåm tra nhieät ñoä 檢查溫度
NO | Haïng muïc kieåm tra nhieät ñoä 溫度檢查項目 |  |  |  | nhieät ñoä 溫度 | Phạm vi kiểm soát 範圍值 | Giới hạn kiểm soát 管控值 | Nhiệt kế 温度計 |  | nhieät töï ñoäng 自動温控 | [5 empty] | Nhiệt kế 温度計 |  | nhieät töï ñoäng 自動温控 | [5 empty] | Nhiệt kế 温度計 |  | nhieät töï ñoäng 自動温控
1 | Nhieät ñoä boàn xaø boâng noùng 1 熱脫脂溫度 |  |  |  | 0C | 50~70 | (60±5) | 0 |  | 0 | [5 empty] | 0 |  | 0 | [5 empty] | 60 |  | 59
2 | Nhieät ñoä boàn xaø boâng noùng 2 熱脫脂溫度 |  |  |  | 0C | 50~70 | (60±5) | 0 |  | 0 | [5 empty] | 0 |  | 0 | [5 empty] | 62 |  | 63
3 | Nhieät ñoä boàn ñieän giaûi (-) 電解 溫度 |  |  |  | 0C | 50~70 | (60±5) | 0 |  | 0 | [5 empty] | 0 |  | 0 | [5 empty] | 60 |  | 60
4 | Nhieät ñoä boàn ñieän giaûi (+) 電解 + 溫度 |  |  |  | 0C | 50~70 | (60±5) | 0 |  | 0 | [5 empty] | 0 |  | 0 | [5 empty] | 59 |  | 58
5 | Nhieät ñoä boàn nöôùc noùng 熱水溫度 |  |  |  | 0C | 55~65 | (60±5) | 0 |  | 0 | [5 empty] | 0 |  | 0 | [5 empty] | 58 |  | 58
6 | saáy khoâ 烘乾 |  |  |  | 0C | 80~100 | (90±5) | \ |  | 0 | [5 empty] | \ |  | 0 | [5 empty] | \ |  | 85
7 | Nhiệt độ sóng siêu âm 超音波水洗槽 (23) |  |  |  | 0C | 40~60 | (50±10) | 0 |  | 0 | [5 empty] | 0 |  | 0 | [5 empty] | 65 |  | 63
8 | Nhiệt độ nước nóng siêm âm 超音波熱水洗槽(39) |  |  |  | 0C | 50~70 | (60±10) | 0 |  | 0 | [5 empty] | 0 |  | 0 | [5 empty] | 73 |  | 72
9 | Nhiệt độ bồn xi Zn-Niken Zn-Niken 鍍鋅槽溫度 |  |  |  | 0C | 24~28 | (26±2) | 0 |  | 0 | [5 empty] | 0 |  | 0 | [5 empty] | 25 |  | 24
10 | Nhiệt độ bồn màu Cr2O3 (Niken) 三價鉻 溫度 |  |  |  | 0C | 20~30 | (25±5) | 0 |  | 0 | [5 empty] | 0 |  | 0 | [5 empty] | 27 |  | 27
| 錩新科技股份有限公司 CX TECHNOLOGY CORPORATION | [28 empty] | mẫu 4
| BAÙO CAÙO KEÁT QUAÛ HOÙA NGHIEÄM HAÈNG NGAØY XT- 000C 吊電化驗結果報告 | [27 empty] | Lập biểu 作成 |  | Xác nhận 確認
| XT-000C |  |  |  |  | Ca 2, | Thứ 2, | 2024/08/26 | [20 empty] | L.Yen |  | Yen
NO | Hạng mục kiểm tra nồng dộ 化驗檢查項目 |  |  |  | Đơn vị 單位 | Phạm vi kiểm soát 範圍值 | Giới hạn kiểm soát 管控值 | 採樣時間 thời gian lấy mẫu 第四次 Lần 4 (19:15~19:35) |  |  |  | KQ bổ sung sau 1H |  |  |  | 採樣時間 thời gian lấy mẫu 第年次 Lần 5 (22:00~22:20) |  |  |  | KQ bổ sung sau 1H |  |  |  | 採樣時間 thời gian lấy mẫu 第六次 Lần 6 (1:50~2:10) |  |  |  | KQ bổ sung sau 1H |  |  |  | Mã số văn kiện 文件編號 Q3-CXVN-PC01-
[8 empty] | 濃度 | 補充 BS |  |  | 濃度 | 補充 BS |  |  | 濃度 | 補充 BS |  |  | 濃度 | 補充 BS |  |  | 濃度 | 補充 BS |  |  | 濃度 | 補充 BS
1 | Xaø boâng 脫脂 (2,3,4) |  | CT-21A |  | g/L | 40~60 | (50±5) | 50.622 | + | 0 | kg | 0 | + |  | kg | 49.973 | + | 0.418959 | kg | 0 | + |  | kg | 49.324 | + | 10.489492 | kg | 51.2 | + | -18.6204 | kg | IS06
|  |  | CT-21B |  |  | CT-21A: 25kg/CT-21B: 7-10L |  |  |  | 0 | L | 0 | + |  | L |  |  | 0.1424461 | L | 0 | + |  | L |  |  | 3.56642728 | L | 0 | + | -6.330936 | L
2 | Xaø boâng 脫脂 (5,6) |  | CT-21A |  | g/L | 40~60 | (50±5) | 55 | + | 0 | kg | 0 | + |  | kg | 53.867 | + | 0 | kg | 0 | + |  | kg | 53 | + | 0 | kg | 0 | + |  | kg | IS06
|  |  | CT-21B |  |  | CT-21A: 25kg/CT-21B: 7-10L |  |  |  | 0 | L | 0 | + |  | L |  |  | 0 | L | 0 | + |  | L |  |  | 0 | L | 0 | + |  | L
3 | Điện giải 電解 (8) |  | EC-508A | EC-508A | g/L | 50~70 | (60±5) | 61.446 | + | 0 | kg | 0 | + |  | kg | 60.984 | + | 0 | kg | 0 | + |  | kg | 60.6 | + | 0 | kg | 0 | + |  | kg | IS06
|  |  | EC-508B | EC-508B |  | EC-508A: 25kg/EC-508B:6-10L |  |  |  | 0 | L | 0 | + |  | L |  |  | 0 | L | 0 | + |  | L |  |  | 0 | L | 0 | + |  | L
4 | Điện giải 電解 (20,21) |  | EC-508A | EC-508A | g/L | 50~70 | (60±5) | 60.522 | + | 0 | kg | 0 | + |  | kg | 60 | + | 0 | kg | 0 | + |  | kg | 59.6 | + | 3.4672 | kg | 61.3 | + | -11.2684 | kg | IS06
|  |  | EC-508B | EC-508B |  | EC-508A: 25kg/EC-508B:6-10L |  |  |  | 0 | L | 0 | + |  | L |  |  | 0 | L | 0 | + |  | L |  |  | 1.109504 | L | 0 | + | -3.605888 | L
5 | Boàn xi (26-37) 鋅電鍍槽 Zinc Plating | Noàng ñoä NaOH 氫氧化鈉 |  |  | g/L | 135~ 145 | (140±5) | 140 | + | 0 | kg | 0 | + |  | kg | 139.2 | + | 42.4528 | kg | 140 | + | 0 | kg | 139.2 | + | 42.4528 | kg | 140 | + | 0 | kg | IS08
|  | Noàng ñoä Zn 鋅 (1 pcs Zn=25kg) |  |  | g/L | 7~10 | (8.5±1) | 7.93 | + | 30.24762 | kg | 7.9 | + | 31.8396 | kg | 7.67 | + | 44.04478 | kg | 7.7 | + | 42.4528 | kg | 7.67 | + | 44.04478 | kg | 7.7 | + | 42.4528 | kg | IS07
6 | Noàng ñoä Cr2O3 (45,46) 三價鉻 |  |  |  | % | 5~8 | (6±1) | 6.32628 |  | 0 | L | 0 | + |  | L | 6.28391 |  | 0 | L | 0 | + |  | L | 6.2 |  | 0 | L | 0 | + |  | L | IS05
[5 empty] | pH | 2.0~2.4 | (2.2±0.1) | 2.1 | [7 empty] | 2.2 | [7 empty] | 2.2
5 | Noàng ñoä axit ñaëc (12) 鹽酸 濃度 |  |  |  | %V/V | 40~50 | (45±5) | 42.43% |  | 83.073375 | L | 45.6% | + | -19.404 | L | 46.2% |  | 0 | L |  | + |  | L | 45.6% |  | 0 | L |  | + |  | L
6 | Nồng độ acid loãng (13) 稀酸 濃度 |  |  |  | %V/V | 10~20 | (15±5) | 16.3% |  | 0 | L |  | + |  | L | 16.1% |  | 0 | L |  | + |  | L | 15.8% |  | 0 | L |  | + |  | L | IS04
7 | Noàng ñoä axit ñaëc (14) 鹽酸 濃度 |  |  |  | %V/V | 40~50 | (45±5) | 46.08% |  | 0 | L |  | + |  | L | 45.62% |  | 0 | L |  | + |  | L | 45.2% |  | 0 | L |  | + |  | L
8 | Noàng ñoä axit ñaëc 鹽酸 濃度 (15,16,17) |  |  |  | %V/V | 40~50 | (45±5) | 45.17% |  | 0 | L |  | + |  | L | 45.17% |  | 0 | L |  | + |  | L | 45% |  | 0 | L |  | + |  | L | IS04
9 | Nồng độ HNO3 (42) 硝酸濃度 | Nồng độ HNO3 (42) 硝酸濃度 | Nồng độ HNO3 (42) 硝酸濃度 | Nồng độ HNO3 (42) 硝酸濃度 | %V/V | 0.5~1.0 | (0.7±0.1) | 0.6804% | + | 0.5607417 | L | 0.7% | + | 0 | L | 0.7% | + | 0 | L |  | + |  | L | 0.6426% | + | 1.642172 | L | 0.8% | + | -2.808 | L | IS15
10 | 鋅鎳合金電鍍槽 Zn-Niken Plating |  | Zn |  | g/L | 5~6 | (5.5± 0.5) | 5.85 | + | 0 | kg | 0 | + |  | kg | 5.72 | + | 0 | kg | 0 | + |  | kg | 5.72 | + | 0 | kg | 0 | + |  | kg
11 |  |  | NaOH |  | g/L | 130~140 | (135 ± 5) | 132.8 | + | 17.6 | kg | 135.6 | + | -4.8 | kg | 135.6 | + | 0 | kg | 0 | + |  | kg | 134.6 | + | 3.2 | kg | 135.3 | + | -2.4 | kg
12 | Noàng ñoä Cr2O3 (Niken) 三價鉻 |  |  |  | pH | 3.0-4.5 | (4.3±0.2) | 4.23 |  |  |  | 0 |  |  |  | 4.2 |  |  |  | 0 |  |  |  | 4.16 |  |  |  | 0
13 | Nồng độ màu niken 129 partA 三價鉻濃度Ni-Ken 129 partA |  |  |  | ml/L | 0 | 0 | 80.703 | + | 0 | kg | 0 | + |  | kg | 0 | + | 201.6 | kg | 0 | + |  | kg | 0 | + | 201.6 | kg | 0 | + |  | kg
Haïng muïc kieåm tra nhieät ñoä 檢查溫度
NO | Haïng muïc kieåm tra nhieät ñoä 溫度檢查項目 |  |  |  | nhieät ñoä 溫度 | Phạm vi kiểm soát 範圍值 | Giới hạn kiểm soát 管控值 | Nhiệt kế 温度計 |  | nhieät töï ñoäng 自動温控 | [5 empty] | Nhiệt kế 温度計 |  | nhieät töï ñoäng 自動温控 | [5 empty] | Nhiệt kế 温度計 |  | nhieät töï ñoäng 自動温控
1 | Nhieät ñoä boàn xaø boâng noùng 1 熱脫脂溫度 |  |  |  | 0C | 50~70 | (60±5) | 59 |  | 58 | [5 empty] | 59 |  | 58 | [5 empty] | 59 |  | 58
2 | Nhieät ñoä boàn xaø boâng noùng 2 熱脫脂溫度 |  |  |  | 0C | 50~70 | (60±5) | 59 |  | 58 | [5 empty] | 59 |  | 58 | [5 empty] | 59 |  | 58
3 | Nhieät ñoä boàn ñieän giaûi (-) 電解 溫度 |  |  |  | 0C | 50~70 | (60±5) | 56 |  | 55 | [5 empty] | 59 |  | 58 | [5 empty] | 62 |  | 63
4 | Nhieät ñoä boàn ñieän giaûi (+) 電解 + 溫度 |  |  |  | 0C | 50~70 | (60±5) | 58 |  | 57 | [5 empty] | 57 |  | 56 | [5 empty] | 57 |  | 56
5 | Nhieät ñoä boàn nöôùc noùng 熱水溫度 |  |  |  | 0C | 55~65 | (60±5) | 61 |  | 60 | [5 empty] | 55 |  | 56 | [5 empty] | 61 |  | 60
6 | saáy khoâ 烘乾 |  |  |  | 0C | 80~100 | (90±5) | \ |  | 86 | [5 empty] | \ |  | 85 | [5 empty] | \ |  | 86
7 | Nhiệt độ sóng siêu âm 超音波水洗槽 (23) |  |  |  | 0C | 40~60 | (50±10) | 57 |  | 56 | [5 empty] | 55 |  | 54 | [5 empty] | 56 |  | 55
8 | Nhiệt độ nước nóng siêm âm 超音波熱水洗槽(39) |  |  |  | 0C | 50~70 | (60±10) | 56 |  | 55 | [5 empty] | 56 |  | 55 | [5 empty] | 54 |  | 53
9 | Nhiệt độ bồn xi Zn-Niken Zn-Niken 鍍鋅槽溫度 |  |  |  | 0C | 24~28 | (26±2) | 24 |  | 24 | [5 empty] | 26 |  | 25 | [5 empty] | 26 |  | 25
10 | Nhiệt độ bồn màu Cr2O3 (Niken) 三價鉻 溫度 |  |  |  | 0C | 20~30 | (25±5) | 29 |  | 28 | [5 empty] | 29 |  | 28 | [5 empty] | 29 |  | 28
BACK

## HULL CELL
錩新科技股份有限公司(VN)
每日哈氏槽測試記錄表 BẢNG KIỂM TRA HULL CELL MỖI NGÀY (Zn-NaOH)
Ca 1 | Thứ 2, | 2024/08/26 | [16 empty] | P
項目 Hạng mục | 測試條件 Điền kiện thí nghiệm |  |  |  | 檢測點 Điểm kiểm tra |  |  |  | 鍍液濃度 Nồng độ bồn xi |  | Kết quả tính |  | 外觀判定 Phán định ngoại quan | 異 常 處 置 Xử lý khác thường | 備注 Ghi chú | 補充 BS | 現場 確認 Hiện trường xác nhận | 化驗室 確認 Hóa nghiệm xác nhận
線別 Chuyền | 電壓 Điện áp (V) | 電流 Điện lưu (A) | 時間 Thời gian (phút) | 溫度 Nhiệt độ | Point 1 (1 cm) A | Point 2 (2 cm) B | Point 3 (8 cm) C | Point 4 (9 cm) D | 氫氧化鈉 NaOH | 鋅 Zn | B/C (1.2-1.5) | Tỷ lệ R (0.8 - 1.0) | 光亮鍍 Độ bóng (ü: OK, û: NG)
滾電1F線 XL- 001F | 4.1 | 1 | 15 | 28 | 6.03 | 5.1 | 3.27 | 3.09 | 146.4 | 11.31 | 1.559633 | 1.066313 | P |  | hiện trường xử lý
吊電 XT - 001C | 4.3 | 1 | 15 | 24 | 4.42 | 3.92 | 2.25 | 2.05 | 144.8 | 8.2 | 1.742222 | 1.078049 | P |  | hiện trường xử lý mở chuyền
Hóa nghiệm lại sau 3h bổ sung:
滾電1F線 XL- 001F
吊電 XT - 001C
項目 Hạng mục | 測試條件 Điền kiện thí nghiệm |  |  |  | 檢測點 Điểm kiểm tra |  |  |  | 鍍液濃度 Nồng độ bồn xi |  | Kết quả tính |  | 外觀判定 Phán định ngoại quan | 異 常 處 置 Xử lý khác thường | 備注 Ghi chú | 補充 BS | 現場 確認 Hiện trường xác nhận | 化驗室 確認 Hóa nghiệm xác nhận
線別 Chuyền | 電壓 Điện áp (V) | 電流 Điện lưu (A) | 時間 Thời gian (phút) | 溫度 Nhiệt độ | A (4ASD) | B (2ASD) | C (0.5 ASD) |  | 氫氧化鈉 NaOH | 鋅 Zn | A/C (1.2~1.5) |  | 光亮鍍 Độ bóng (ü: OK, û: NG)
滾電E線 XL- 001E |  | 1 | 10 | 0 |  |  |  |  | 0 | 0 |  |  |  |  | stop
Hóa nghiệm lại sau 3h bổ sung:
滾電E線 XL- 001E
每日哈氏槽測試記錄表 Baûng Ghi Cheùp Kieåm Tra Boàn Hull Cell (Zn-Ni)
項目 Hạng mục | 測試條件 Điền kiện thí nghiệm |  |  |  | 鍍液濃度 Nồng độ bồn xi |  | Hạng mục kiểm tra | 檢測點 Điểm kiểm tra |  |  |  | 外觀判定 Phán định ngoại quan |  | 異 常 處 置 Xử lý khác thường | 備注 Ghi chú | 補充 BS | 現場 確認 Hiện trường xác nhận | 化驗室 確認 Hóa nghiệm xác nhận
線別 Chuyền | 電壓 Điện áp (V) | 電流 Điện lưu (A) | 時間 Thời gian (phút) | 溫度 Nhiệt độ | 氫氧化鈉 NaOH | 鋅 Zn |  | Point 1 (3 cm) A |  | Point 2 (5.7 cm) B | Point 3 (8 cm) C | 光亮鍍 Độ bóng (ü: OK, û: NG) | 其 它 Khác
[8 empty] | Chiều dày (µm): 2.9-4.4 |  | 1.5-1.7 | 0.7-0.9
[8 empty] | %Ni: 12.5-15.5% |  | 12-15.5% | Không chính xác
吊電 XT - 001C | 6 | 2 | 10 | 25 | 135.6 | 6.1 | µm ZnNi | 3.25 |  | 2.51 | 1.63 | P |  |  | hiện trường xử lý, mở chuyền
[7 empty] | %Zn | 76.19 |  | 75.5 | 72.84
[7 empty] | %Ni | 23.81 |  | 24.5 | 27.15
I. Áp dụng máy Xl-001F, XT-001C (Zn-NaOH)
1. Mỗi ngày tiến hành kiểm tra hull cell 2 lần 1A/15 phút, phải dùng cực âm dương và tấm hull cell tiêu chuẩn
2. Tỷ lệ R=(A*2)/[Zn] phải nằm trong 0.8 - 1.0 Nếu R thấp <0.8 thì tốc độ mạ chậm Nếu R cao>1.0 thì tốc độ mạ nhanh, dễ bị tróc lớp mạ Điều chỉ tỷ lệ R như sau: nếu R >1 để giảm R xuống 0.1 đơn vị thì cần bổ sung 1 ml/l 250 Base, nếu R < 0.8 dừng bổ sung 250 Base cho đến khi đạt tỷ lệ đúng
3. Tỷ lệ B / C phải nằm trong khoảng 1.2 – 1.5 để đảm bảo phân bố chiều dày tốt. Tỷ lệ B / C <1.2 hàm lượng Zn quá thấp, NaOH quá cao, 250 Base quá cao, 250 Brighter không đủ Tỷ lệ B / C >1.5 hàm lượng Zn cao, NaOH thấp, thiếu 250 Base, 250 Brighter nhiều
II. Áp dụng máy XL-00E (Zn-NaOH)
1. 每天對槽液進行兩次1A/10min之哈氏槽測試,必須使用陰陽極和標準的哈試片。 Mỗi ngày tiến hành kiểm tra hull cell 2 lần 1A/10 phút, phải dùng cực âm dương và tấm hull cell tiêu chuẩn
2. 鍍層厚度比例(以um計算),A區和C區的比例應為1.2:1-1.5:1 。 So sánh độ dày lớp mạ (dùng um để tính), so sánh khu A và khu C là 1:2:1-1:5:1.
3. A區出現鋅鍍層偏底:①鋅濃度低(A區與C區的厚度比例﹤1.25) ② 基本添加劑添加過量(A區與C區的厚度比例﹤1.25) 。 Khu A xuất hiện lớp mạ thấp ① nồng độ kẽm thấp (so sánh độ dày khu A và C <1.25) ② thêm chất phụ gia cơ bản quá lượng (so sánh độ dày khu A và C <1.25)
4. A區出現鋅鍍層厚度過高和C區出現鋅鍍層厚度偏底(A:C厚度比例﹥1.5): ①鋅濃度過高 ②基礎添加劑濃度過底 。 Khu A xuất hiện độ dày lớp mạ quá cao và khu C xuất hiện độ dày lớp mạ quá thấp (so sánh độ dày A:C >1.5) ① nồng độ kẽm quá cao ② thêm nồng độ chất phụ gia cơ bản quá thấp.
5. C區厚度低,但是A和B區厚度在範圍內: ①光澤劑添加過量 。 Độ dày khu C thấp, nhưng độ dày A và B trong pham vi giới hạn : ① thêm chất làm bóng quá lượng
6.A,B,和C區厚度低 : Độ dày A,B,C thấp ①光澤劑添加過量(A:C之比例正確) thêm chất làm bóng quá lượng (so sách chính xác A:C) ②基本劑和光澤劑添加過量(A:C比例﹤1.2) thêm chất phụ gia cơ bản và chất làm bóng quá lượng (A:C <1.2) ③碳酸鹽濃度過高(高於80g/L) nồng độ carbonat quá (cao (80g/L) ④ 調整劑濃度高(高於40g/L) nồng độ điều chỉnh cao (cao 40g/L)
III. Áp dụng với xi Zn-Ni
Giải quyết sự cố cơ bản
TT | Hiện tượng |  | Nguyên nhân có thể | [5 empty] | Cách giải quyết
1 | Cháy ở vùng mật độ dòng cao |  | Hàm lượng kẽm quá cao hoặc niken và/hoặc phụ gia tạo phức hoặc phụ gia bóng quá thấp | [5 empty] | NiCPL, Base, Starter. NiCPL, Base, Starter. Brightener Universal
2 | % Niken quá thấp |  | Hàm lượng kẽm quá cao hoặc niken và/hoặc phụ gia tạo phức quá thấp | [5 empty] | Điều chỉnh hàm lượng kẽm và niken NiCPL, Base, Starter.
3 | % Niken quá cao |  | Hàm lượng kẽm quá thấp hoặc niken quá nhiều và /hoặc phức quá cao | [5 empty] | Điều chỉnh hàm lượng kẽm và niken và/hoặc giảm lượng bổ xung Base và NiCPL
4 | Mờ ở vùng dòng điện thấp |  | Thiếu phụ gia Brightener và/hoặc Base và/hoặc Additive K | [5 empty] | ADDITIVE K, BRIGHTENER UNIVERSAL, BASE
5 | Lớp mạ tối ở vùng dòng điện thấp |  | Tạp chất hữu cơ và/hoặc thiếu phụ gia tạo phức hoặc phụ gia bóng | [5 empty] | Additive H hoặc LCD, Brightener Universal
錩新科技股份有限公司(VN)
每日哈氏槽測試記錄表 BẢNG KIỂM TRA HULL CELL MỖI NGÀY (Zn-NaOH)
Ca 2 | Thứ 2, | 2024/08/26
項目 Hạng mục | 測試條件 Điền kiện thí nghiệm |  |  |  | 檢測點 Điểm kiểm tra |  |  |  | 鍍液濃度 Nồng độ bồn xi |  | Kết quả tính |  | 外觀判定 Phán định ngoại quan | 異 常 處 置 Xử lý khác thường | 備注 Ghi chú | 補充 BS | 現場 確認 Hiện trường xác nhận | 化驗室 確認 Hóa nghiệm xác nhận
線別 Chuyền | 電壓 Điện áp (V) | 電流 Điện lưu (A) | 時間 Thời gian (phút) | 溫度 Nhiệt độ | Point 1 (1 cm) A | Point 2 (2 cm) B | Point 3 (8 cm) C | Point 4 (9 cm) D | 氫氧化鈉 NaOH | 鋅 Zn | B/C (1.2-1.5) | Tỷ lệ R (0.8 - 1.0) | 光亮鍍 Độ bóng (ü: OK, û: NG)
滾電1F線 XL- 001F | 4.1 | 1 | 15 | 29 | 5.54 | 4.86 | 3.31 | 3.12 | 142.4 | 10.27 | 1.468278 | 1.07887 | P
吊電 XT - 001C | 4 | 1 | 15 | 25 | 4.36 | 3.95 | 2.26 | 2.13 | 140 | 7.93 | 1.747788 | 1.099622 | P |  | hiện trường xử lý
Hóa nghiệm lại sau 3h bổ sung:
滾電1F線 XL- 001F
吊電 XT - 001C
項目 Hạng mục | 測試條件 Điền kiện thí nghiệm |  |  |  | 檢測點 Điểm kiểm tra |  |  |  | 鍍液濃度 Nồng độ bồn xi |  | Kết quả tính |  | 外觀判定 Phán định ngoại quan | 異 常 處 置 Xử lý khác thường | 備注 Ghi chú | 補充 BS | 現場 確認 Hiện trường xác nhận | 化驗室 確認 Hóa nghiệm xác nhận
線別 Chuyền | 電壓 Điện áp (V) | 電流 Điện lưu (A) | 時間 Thời gian (phút) | 溫度 Nhiệt độ | A (4ASD) | B (2ASD) | C (0.5 ASD) |  | 氫氧化鈉 NaOH | 鋅 Zn | A/C (1.2~1.5) |  | 光亮鍍 Độ bóng (ü: OK, û: NG)
滾電E線 XL- 001E |  | 1 | 10 | 0 |  |  |  |  | 0 | 0
Hóa nghiệm lại sau 3h bổ sung:
滾電E線 XL- 001E
每日哈氏槽測試記錄表 Baûng Ghi Cheùp Kieåm Tra Boàn Hull Cell (Zn-Ni)
項目 Hạng mục | 測試條件 Điền kiện thí nghiệm |  |  |  | 鍍液濃度 Nồng độ bồn xi |  | Hạng mục kiểm tra | 檢測點 Điểm kiểm tra |  |  |  | 外觀判定 Phán định ngoại quan |  | 異 常 處 置 Xử lý khác thường | 備注 Ghi chú | 補充 BS | 現場 確認 Hiện trường xác nhận | 化驗室 確認 Hóa nghiệm xác nhận
線別 Chuyền | 電壓 Điện áp (V) | 電流 Điện lưu (A) | 時間 Thời gian (phút) | 溫度 Nhiệt độ | 氫氧化鈉 NaOH | 鋅 Zn |  | Point 1 (3 cm) A |  | Point 2 (5.7 cm) B | Point 3 (8 cm) C | 光亮鍍 Độ bóng (ü: OK, û: NG) | 其 它 Khác
[8 empty] | Chiều dày (µm): 2.9-4.4 |  | 1.5-1.7 | 0.7-0.9
[8 empty] | %Ni: 12.5-15.5% |  | 12-15.5% | Không chính xác
吊電 XT - 001C | 5.8 | 2 | 10 | 24 | 132.8 | 5.85 | µm ZnNi | 2.91 |  | 2.21 | 1.45 |  | P |  | hiện trường xử lý, mở chuyền
[7 empty] | %Zn | 79.87 |  | 80.11 | 79.21
[7 empty] | %Ni | 20.13 |  | 19.9 | 20.79
I. Áp dụng máy Xl-001F, XT-001C (Zn-NaOH)
1. Mỗi ngày tiến hành kiểm tra hull cell 2 lần 1A/15 phút, phải dùng cực âm dương và tấm hull cell tiêu chuẩn
2. Tỷ lệ R=(A*2)/[Zn] phải nằm trong 0.8 - 1.0 Nếu R thấp <0.8 thì tốc độ mạ chậm Nếu R cao>1.0 thì tốc độ mạ nhanh, dễ bị tróc lớp mạ Điều chỉ tỷ lệ R như sau: nếu R >1 để giảm R xuống 0.1 đơn vị thì cần bổ sung 1 ml/l 250 Base, nếu R < 0.8 dừng bổ sung 250 Base cho đến khi đạt tỷ lệ đúng
3. Tỷ lệ B / C phải nằm trong khoảng 1.2 – 1.5 để đảm bảo phân bố chiều dày tốt. Tỷ lệ B / C <1.2 hàm lượng Zn quá thấp, NaOH quá cao, 250 Base quá cao, 250 Brighter không đủ Tỷ lệ B / C >1.5 hàm lượng Zn cao, NaOH thấp, thiếu 250 Base, 250 Brighter nhiều
II. Áp dụng máy XL-00E (Zn-NaOH)
1. 每天對槽液進行兩次1A/10min之哈氏槽測試,必須使用陰陽極和標準的哈試片。 Mỗi ngày tiến hành kiểm tra hull cell 2 lần 1A/10 phút, phải dùng cực âm dương và tấm hull cell tiêu chuẩn
2. 鍍層厚度比例(以um計算),A區和C區的比例應為1.2:1-1.5:1 。 So sánh độ dày lớp mạ (dùng um để tính), so sánh khu A và khu C là 1:2:1-1:5:1.
3. A區出現鋅鍍層偏底:①鋅濃度低(A區與C區的厚度比例﹤1.25) ② 基本添加劑添加過量(A區與C區的厚度比例﹤1.25) 。 Khu A xuất hiện lớp mạ thấp ① nồng độ kẽm thấp (so sánh độ dày khu A và C <1.25) ② thêm chất phụ gia cơ bản quá lượng (so sánh độ dày khu A và C <1.25)
4. A區出現鋅鍍層厚度過高和C區出現鋅鍍層厚度偏底(A:C厚度比例﹥1.5): ①鋅濃度過高 ②基礎添加劑濃度過底 。 Khu A xuất hiện độ dày lớp mạ quá cao và khu C xuất hiện độ dày lớp mạ quá thấp (so sánh độ dày A:C >1.5) ① nồng độ kẽm quá cao ② thêm nồng độ chất phụ gia cơ bản quá thấp.
5. C區厚度低,但是A和B區厚度在範圍內: ①光澤劑添加過量 。 Độ dày khu C thấp, nhưng độ dày A và B trong pham vi giới hạn : ① thêm chất làm bóng quá lượng
6.A,B,和C區厚度低 : Độ dày A,B,C thấp ①光澤劑添加過量(A:C之比例正確) thêm chất làm bóng quá lượng (so sách chính xác A:C) ②基本劑和光澤劑添加過量(A:C比例﹤1.2) thêm chất phụ gia cơ bản và chất làm bóng quá lượng (A:C <1.2) ③碳酸鹽濃度過高(高於80g/L) nồng độ carbonat quá (cao (80g/L) ④ 調整劑濃度高(高於40g/L) nồng độ điều chỉnh cao (cao 40g/L)
III. Áp dụng với xi Zn-Ni
Giải quyết sự cố cơ bản
TT | Hiện tượng |  | Nguyên nhân có thể | [5 empty] | Cách giải quyết
1 | Cháy ở vùng mật độ dòng cao |  | Hàm lượng kẽm quá cao hoặc niken và/hoặc phụ gia tạo phức hoặc phụ gia bóng quá thấp | [5 empty] | NiCPL, Base, Starter. NiCPL, Base, Starter. Brightener Universal
2 | % Niken quá thấp |  | Hàm lượng kẽm quá cao hoặc niken và/hoặc phụ gia tạo phức quá thấp | [5 empty] | Điều chỉnh hàm lượng kẽm và niken NiCPL, Base, Starter.
3 | % Niken quá cao |  | Hàm lượng kẽm quá thấp hoặc niken quá nhiều và /hoặc phức quá cao | [5 empty] | Điều chỉnh hàm lượng kẽm và niken và/hoặc giảm lượng bổ xung Base và NiCPL
4 | Mờ ở vùng dòng điện thấp |  | Thiếu phụ gia Brightener và/hoặc Base và/hoặc Additive K | [5 empty] | ADDITIVE K, BRIGHTENER UNIVERSAL, BASE
5 | Lớp mạ tối ở vùng dòng điện thấp |  | Tạp chất hữu cơ và/hoặc thiếu phụ gia tạo phức hoặc phụ gia bóng | [5 empty] | Additive H hoặc LCD, Brightener Universal
so sánh ca 1 với ca 2:
項目 Hạng mục | 測試條件 Điền kiện thí nghiệm |  |  |  | 檢測點 Điểm kiểm tra |  |  |  | 鍍液濃度 Nồng độ bồn xi |  | Kết quả tính
線別 Chuyền | 電壓 Điện áp (V) | 電流 Điện lưu (A) | 時間 Thời gian (phút) | 溫度 Nhiệt độ | Point 1 (1 cm) A | Point 2 (2 cm) B | Point 3 (8 cm) C | Point 4 (9 cm) D | 氫氧化鈉 NaOH | 鋅 Zn | B/C (1.2-1.5) | Tỷ lệ R (0.8 - 1.0)
滾電1F線 XL- 001F ca 1 | 4.1 | 1 | 15 | 28 | 6.03 | 5.1 | 3.27 | 3.09 | 146.4 | 11.31 | 1.559633 | 1.066313
滾電1F線 XL- 001F ca 2 | 4.1 | 1 | 15 | 29 | 5.54 | 4.86 | 3.31 | 3.12 | 142.4 | 10.27 | 1.468278 | 1.07887
吊電 XT - 001C -CA 1 | 4.3 | 1 | 15 | 24 | 4.42 | 3.92 | 2.25 | 2.05 | 144.8 | 8.2 | 1.742222 | 1.078049
吊電 XT - 001C -CA 2 | 4 | 1 | 15 | 25 | 4.36 | 3.95 | 2.26 | 2.13 | 140 | 7.93 | 1.747788 | 1.099622
項目 Hạng mục | 測試條件 Điền kiện thí nghiệm |  |  |  | 檢測點 Điểm kiểm tra |  |  |  | 鍍液濃度 Nồng độ bồn xi |  | Kết quả tính
線別 Chuyền | 電壓 Điện áp (V) | 電流 Điện lưu (A) | 時間 Thời gian (phút) | 溫度 Nhiệt độ | A (4ASD) | B (2ASD) | C (0.5 ASD) |  | 氫氧化鈉 NaOH | 鋅 Zn | A/C (1.2~1.5)
滾電E線 XL- 001E -CA 1 | 0 | 1 | 10 | 0 | 0 | 0 | 0 |  | 0 | 0 | #DIV/0! | 0
滾電E線 XL- 001E -CA 2 | 0 | 1 | 10 | 0 | 0 | 0 | 0 | 0 | 0 | 0 | #DIV/0!
項目 Hạng mục | 測試條件 Điền kiện thí nghiệm |  |  |  | 鍍液濃度 Nồng độ bồn xi |  | Hạng mục kiểm tra | 檢測點 Điểm kiểm tra
線別 Chuyền | 電壓 Điện áp (V) | 電流 Điện lưu (A) | 時間 Thời gian (phút) | 溫度 Nhiệt độ | 氫氧化鈉 NaOH | 鋅 Zn |  | Point 1 (1 cm) A |  | Point 2 (5.7 cm) B | Point 3 (8 cm) C
[8 empty] | Chiều dày (µm): 2.9-4.4 |  | 1.5-1.7 | 0.7-0.9
[8 empty] | %Ni: 12.5-15.5% |  | 12-15.5% | Không chính xác
Zn-Ni-CA 1 | 6 | 2 | 10 | 25 | 135.6 | 6.1 | µm ZnNi | 3.25 |  | 2.51 | 1.63
[7 empty] | %Zn | 76.19 |  | 75.5 | 72.84
[7 empty] | %Ni | 23.81 |  | 24.5 | 27.15
Zn-Ni-CA 2 | 0 | 0 | 0 | 0 | 0 | 0 | µm ZnNi | 2.91 |  | 2.21 | 1.45
[7 empty] | %Zn | 79.87 |  | 80.11 | 79.21
[7 empty] | %Ni | 20.13 |  | 19.9 | 20.79
BACK

## XM.GUI MAIL
BÁO CÁO KẾT QUẢ HÓA NGHIỆM HÀNG NGÀY 报告每日化学测试结果
Thứ 2, |  | 2024/08/26
|  | 生產線別：無氰鹼滾電E線 (XL-001E) | [5 empty] | Thứ 2, |  |  | 2024/08/26 | [17 empty] | XL-001E | [19 empty] | Ghi chú 筆記
MÃ |  | Hạng mục kiểm tra nồng độ 化驗檢查項目 | Đơn vị 單位 | Phạm vi kiểm soát 範圍值 | Giới hạn kiểm soát 管控值 | tiêu chuẩn khống chế để bổ sung |  | 採樣時間 thời gian lấy mẫu 第一次-Lần 1 (7:15~7:35) | [6 empty] | 採樣時間 thời gian lấy mẫu 第一次 Lần 2 (10:00~10:20) | [6 empty] | 採樣時間 thời gian lấy mẫu 第三次 Lần 3 (13:50~14:10) | [6 empty] | 採樣時間 thời gian lấy mẫu 第四次 Lần 4 (19:15~19:35) | [6 empty] | 採樣時間 thời gian lấy mẫu 第年次 Lần 5 (22:00~22:20) | [6 empty] | 採樣時間 thời gian lấy mẫu 第六次 Lần 6 (1:50~2:10)
| MÃ MÁY | [6 empty] | Nồng độ 濃度 | 補充 BS | Y/C BS 要求補充量 |  | CÓ (có BS thực tế) 實際補充量 |  |  | Nồng độ 濃度 | 補充 BS | Y/C BS 要求補充量 |  | CÓ (có BS thực tế) 實際補充量 |  |  | Nồng độ 濃度 | 補充 BS | Y/C BS 要求補充量 |  | CÓ (có BS thực tế) 實際補充量 |  |  | Nồng độ 濃度 | 補充 BS | Y/C BS 要求補充量 |  | CÓ (có BS thực tế) 實際補充量 |  |  | Nồng độ 濃度 | 補充 BS | Y/C BS 要求補充量 |  | CÓ (có BS thực tế) 實際補充量 |  |  | Nồng độ 濃度 | 補充 BS | Y/C BS 要求補充量 |  | CÓ (có BS thực tế) 實際補充量
1E-XB1 | XL-001E | Xà bông (1)脫脂 | g/L | 20~40 | (30±5) | 30 | 0 | 0 | 80.79 | + | 0 |  | kg | 0 | 0 | 80.79 | + | 0 |  | kg | 0 | 0 | 80.79 | + | 0 |  | kg | 0 | 0 | 80.79 | + | 0 |  | kg | 0 | 0 | 80.79 | + | 0 |  | kg | 0 | 0 | 80.79 | + | 0 |  | kg | đổi QC ngày 11.11.2023 tất cả 3 chuyền
|  | CleanA 840ml/NaOH 25kg |  | 按NaOH添加數據添加 | [5 empty] | + | 0 |  | L |  |  |  | + | 0 |  | L |  |  |  | + | 0 |  | L |  |  |  | + | 0 |  | L |  |  |  | + | 0 |  | L |  |  |  | + | 0 |  | L
|  | CleanB 8400ml/NaOH 25kg |  | 按NaOH添加數據添加 | [5 empty] | + | 0 |  | L |  |  |  | + | 0 |  | L |  |  |  | + | 0 |  | L |  |  |  | + | 0 |  | L |  |  |  | + | 0 |  | L |  |  |  | + | 0 |  | L
1E-XB2 | XL-001E | Xà bông (2)脫脂 | g/L | 20~40 | (30±5) | 30 | 0 | 0 | 99.15 | + | 0 |  | kg | 0 | 0 | 99.15 | + | 0 |  | kg | 0 | 0 | 99.15 | + | 0 |  | kg | 0 | 0 | 99.15 | + | 0 |  | kg | 0 | 0 | 99.15 | + | 0 |  | kg | 0 | 0 | 99.15 | + | 0 |  | kg
|  | CleanA 840ml/NaOH 25kg |  | 按NaOH添加數據添加 | [5 empty] | + | 0 |  | L |  |  |  | + | 0 |  | L |  |  |  | + | 0 |  | L |  |  |  | + | 0 |  | L |  |  |  | + | 0 |  | L |  |  |  | + | 0 |  | L
|  | CleanB 8400ml/NaOH 25kg |  | 按NaOH添加數據添加 | [5 empty] | + | 0 |  | L |  |  |  | + | 0 |  | L |  |  |  | + | 0 |  | L |  |  |  | + | 0 |  | L |  |  |  | + | 0 |  | L |  |  |  | + | 0 |  | L
1E-DG1 | XL-001E | điện giải(1)+電解 | g/L | 60~80 | (70±10) | 70 | 0 | 0 | 80.92 | + | 0 |  | kg | 0 | 0 | 80.92 | + | 0 |  | kg | 0 | 0 | 80.92 | + | 0 |  | kg | 0 | 0 | 80.92 | + | 0 |  | kg | 0 | 0 | 80.92 | + | 0 |  | kg | 0 | 0 | 80.92 | + | 0 |  | kg
|  | CleanB 7.5L/NaOH 25kg |  | 按NaOH添加數據添加 | [5 empty] | + | 0 |  | L |  |  |  | + | 0 |  | L |  |  |  | + | 0 |  | L |  |  |  | + | 0 |  | L |  |  |  | + | 0 |  | L |  |  |  | + | 0 |  | L
1E-DG2 | XL-001E | điện giải (2)+電解 | g/L | 60~80 | (70±10) | 70 | 0 | 0 | 102.13 | + | 0 |  | kg | 0 | 0 | 102.13 | + | 0 |  | kg | 0 | 0 | 102.13 | + | 0 |  | kg | 0 | 0 | 102.13 | + | 0 |  | kg | 0 | 0 | 102.13 | + | 0 |  | kg | 0 | 0 | 102.13 | + | 0 |  | kg
|  | CleanB 7.5L/NaOH 25kg |  | 按NaOH添加數據添加 | [5 empty] | + | 0 |  | L |  |  |  | + | 0 |  | L |  |  |  | + | 0 |  | L |  |  |  | + | 0 |  | L |  |  |  | + | 0 |  | L |  |  |  | + | 0 |  | L
1E-NAOH | XL-001E | Nồng độ NaOH 氫氧化鈉 | g/L | 130 - 150 | (140±7) | 140 | 0 | 0 | 2793.14 | + | 0 |  | kg | 0 | 0 | 2793.14 | + | 0 |  | kg | 0 | 0 | 2793.14 | + | 0 |  | kg | 0 | 0 | 2793.14 | + | 0 |  | kg | 0 | 0 | 2793.14 | + | 0 |  | kg | 0 | 0 | 2793.14 | + | 0 |  | kg
1E-ZN | XL-001E | Nồng độ Zn 鋅 (1 pcs Zn=25kg) | g/L | 8~12 | (10±2) | 10 | 0 | 0 | 199.51 | + | 0 |  | kg | 0 | 0 | 199.51 | + | 0 |  | kg | 0 | 0 | 199.51 | + | 0 |  | kg | 0 | 0 | 199.51 | + | 0 |  | kg | 0 | 0 | 199.51 | + | 0 |  | kg | 0 | 0 | 199.51 | + | 0 |  | kg
1E-CR3I | XL-001E | Nồng độ Cr2O3 三價鉻 | % | 12~18 | (14±2) | 14 | 0 | 0 | 80.5 | + | 0 |  | L | 0 | 0 | 80.5 | + | 0 |  | L | 0 | 0 | 80.5 | + | 0 |  | L | 0 | 0 | 80.5 | + | 0 |  | L | 0 | 0 | 80.5 | + | 0 |  | L | 0 | 0 | 80.5 | + | 0 |  | L
1E-CR3IPH | XL-001E | Pha mới: 2024/08/12 | pH | 1.5~1.9 | (1.7±0.1 ) |  |  | 0 | [6 empty] | 0 | [6 empty] | 0 | [6 empty] | 0 | [6 empty] | 0 | [6 empty] | 0
1E-HCL1 | XL-001E | Nồng độ acid đặc 鹽酸 濃度 | %V/V | 40~50 | (45±5) | 45% | 0 | 0% | 954.9 | + | 0 |  | L | 0 | 0% | 954.9 | + | 0 |  | L | 0 | 0% | 954.9 | + | 0 |  | L | 0 | 0% | 954.9 | + | 0 |  | L | 0 | 0% | 954.9 | + | 0 |  | L | 0 | 0% | 954.9 | + | 0 |  | L
1E-HCL2 | XL-001E | Nồng độ acid loãng 稀酸 濃度 | %V/V | (22±5) =17~27 | (22±5) | 22% | 0 | 0% | 134.64 | + | 0 |  | L | 0 | 0% | 134.64 | + | 0 |  | L | 0 | 0% | 134.64 | + | 0 |  | L | 0 | 0% | 134.64 | + | 0 |  | L | 0 | 0% | 134.64 | + | 0 |  | L | 0 | 0% | 134.64 | + | 0 |  | L
1E-HCL3 | XL-001E | Nồng độ HCl hoạt hóa 稀酸活化 濃度 | %V/V | 5~15 | (10±3) | 10% | 0 | 0% | 57.5 | + | 0 |  | L | 0 | 0% | 57.5 | + | 0 |  | L | 0 | 0% | 57.5 | + | 0 |  | L | 0 | 0% | 57.5 | + | 0 |  | L | 0 | 0% | 57.5 | + | 0 |  | L | 0 | 0% | 57.5 | + | 0 |  | L
1E-HNO3 | XL-001E | Nồng độ HNO3 硝酸濃度 | % | 0.5~1.0 | (0.7±0.1) | 0.7% | 0 | 0% | 3.779929 | + | 0 |  | L | 0 | 0% | 3.779929 | + | 0 |  | L | 0 | 0% | 3.779929 | + | 0 |  | L | 0 | 0% | 3.779929 | + | 0 |  | L | 0 | 0% | 3.779929 | + | 0 |  | L | 0 | 0% | 3.779929 | + | 0 |  | L | 0.126=(0.1*6.301)/5 CNaOH=0.1 VHCL=5
1E-CR3K | XL-001E | Nồng độ Cr2O3 （K) 三價鉻 | % | 5~10 | (7.5±1) | 7.5 | 0 |  | #VALUE! | + |  |  | L | 0 |  | #VALUE! | + |  |  | L | 0 |  | #VALUE! | + |  |  | L | 0 |  | #VALUE! | + |  |  | L | 0 |  | #VALUE! | + |  |  | L | 0 |  | #VALUE! | + |  |  | L
1E-CR3KPH | XL-001E | Pha mới: 2024/08/12 | pH | 2.0~2.4 | (2.2±0.1) |  |  | 0 | [6 empty] | 0 | [6 empty] | 0 | [6 empty] | 0 | [6 empty] | 0 | [6 empty] | 0
Hạng mục kiểm tra nhiệt độ 檢查溫度
MÃ | MÃ MÁY | Hạng mục kiểm tra nhiệt độ 溫度檢查項目 | nhiệt độ 溫度 | Phạm vi kiểm soát 範圍值 | Giới hạn kiểm soát 管控值 |  |  | Nhiệt kế 温度計 |  |  | Nhiệt tự động 自動温控 |  |  |  | Nhiệt kế 温度計 |  |  | Nhiệt tự động 自動温控 |  |  |  | Nhiệt kế 温度計 |  |  | Nhiệt tự động 自動温控 |  |  |  | Nhiệt kế 温度計 |  |  | Nhiệt tự động 自動温控 |  |  |  | Nhiệt kế 温度計 |  |  | Nhiệt tự động 自動温控 |  |  |  | Nhiệt kế 温度計 |  |  | Nhiệt tự động 自動温控 |  |  | Ghi chú 筆記
1E-TEMXB1 | XL-001E | Nhiệt độ xà bông nóng (1) 熱脫脂溫度(1) | 0C | 50~70 | (60±5) |  |  | 0 |  |  | 0 |  |  |  | 0 |  |  | 0 |  |  |  | 0 |  |  | 0 |  |  |  | 0 |  |  | 0 |  |  |  | 0 |  |  | 0 |  |  |  | 0 |  |  | 0
1E-TEMXB2 | XL-001E | Nhiệt độ xà bông nóng (2) 熱脫脂溫度(2) | 0C | 50~70 | (60±5) |  |  | 0 |  |  | 0 |  |  |  | 0 |  |  | 0 |  |  |  | 0 |  |  | 0 |  |  |  | 0 |  |  | 0 |  |  |  | 0 |  |  | 0 |  |  |  | 0 |  |  | 0
1E-TEMDG1 | XL-001E | Nhiệt độ điện giải (1) 電解1 溫度 | 0C | 40~60 | (50±5) |  |  | 0 |  |  | 0 |  |  |  | 0 |  |  | 0 |  |  |  | 0 |  |  | 0 |  |  |  | 0 |  |  | 0 |  |  |  | 0 |  |  | 0 |  |  |  | 0 |  |  | 0
1E-TEMDG2 | XL-001E | Nhiệt độ điện giải (2) 電解 2 溫度 | 0C | 40~60 | (50±5) |  |  | 0 |  |  | 0 |  |  |  | 0 |  |  | 0 |  |  |  | 0 |  |  | 0 |  |  |  | 0 |  |  | 0 |  |  |  | 0 |  |  | 0 |  |  |  | 0 |  |  | 0
1E-TEMBX | XL-001E | Nhiệt độ bồn xi 鍍鋅槽溫度 | 0C | 20~35 | (30±4) |  |  | 0 |  |  | 0 |  |  |  | 0 |  |  | 0 |  |  |  | 0 |  |  | 0 |  |  |  | 0 |  |  | 0 |  |  |  | 0 |  |  | 0 |  |  |  | 0 |  |  | 0
1E-TEMCR3I | XL-001E | Nhiệt độ bồn màu Cr2O3 三價鉻 溫度 | 0C | 30~40 | (34±3) |  |  | 0 |  |  | 0 |  |  |  | 0 |  |  | 0 |  |  |  | 0 |  |  | 0 |  |  |  | 0 |  |  | 0 |  |  |  | 0 |  |  | 0 |  |  |  | 0 |  |  | 0
1E-TEMH2O | XL-001E | Nhiệt độ bồn nước nóng 熱水溫度 | 0C | 50~70 | (60±10) |  |  | 0 |  |  | 0 |  |  |  | 0 |  |  | 0 |  |  |  | 0 |  |  | 0 |  |  |  | 0 |  |  | 0 |  |  |  | 0 |  |  | 0 |  |  |  | 0 |  |  | 0
1E-TEMSAY | XL-001E | Sấy khô 烘乾 | 0C | 80~100 | (90±5) | [5 empty] | 0 | [6 empty] | 0 | [6 empty] | 0 | [6 empty] | 0 | [6 empty] | 0 | [6 empty] | 0
Hạng mục kiểm tra bơm thuốc tự động 藥液自動添加
1E-MEM | XL-001E | chất mềm (merlin starer) 開缸劑 | ml/1000 AH | 300-360 | 300-360 |  |  | 0 | [6 empty] | 0 | [6 empty] | 0 | [6 empty] | 0 | [6 empty] | 0 | [6 empty] | 0
1E-BONG | XL-001E | chaát boùng (merlin brightener) 光亮劑 | ml/1000 AH | 30-50 | 30-50 |  |  | 0 | [6 empty] | 0 | [6 empty] | 0 | [6 empty] | 0 | [6 empty] | 0 | [6 empty] | 0
|  | 生產線別：無氰鹼滾電F線 (XL-001F) |  |  |  | JASCO Kết quả kiểm tra 檢查結果 |  | Thứ 2, |  |  | 2024/08/26 | [17 empty] | XL-001F | [19 empty] | Ghi chú 筆記
MÃ |  | Hạng mục kiểm tra nồng độ 化驗檢查項目 | Đơn vị 單位 | Phạm vi kiểm soát 範圍值 | Giới hạn kiểm soát 管控值 | tiêu chuẩn khống chế để bổ sung |  | 採樣時間 thời gian lấy mẫu 第一次-Lần 1 (7:15~7:35) | [6 empty] | 採樣時間 thời gian lấy mẫu 第一次 Lần 2 (9:30) | [6 empty] | 採樣時間 thời gian lấy mẫu 第三次 Lần 3 (13:50~14:10) | [6 empty] | 採樣時間 thời gian lấy mẫu 第四次 Lần 4 (19:15~19:35) | [6 empty] | 採樣時間 thời gian lấy mẫu 第年次 Lần 5 (22:00~22:20) | [6 empty] | 採樣時間 thời gian lấy mẫu 第六次 Lần 6 (1:50~2:10)
| MÃ MÁY | [6 empty] | Nồng độ 濃度 | 補充 BS | Y/C BS 要求補充量 |  | CÓ (có BS thực tế) 實際補充量 |  |  | Nồng độ 濃度 | 補充 BS | Y/C BS 要求補充量 |  | CÓ (có BS thực tế) 實際補充量 |  |  | Nồng độ 濃度 | 補充 BS | Y/C BS 要求補充量 |  | CÓ (có BS thực tế) 實際補充量 |  |  | Nồng độ 濃度 | 補充 BS | Y/C BS 要求補充量 |  | CÓ (có BS thực tế) 實際補充量 |  |  | Nồng độ 濃度 | 補充 BS | Y/C BS 要求補充量 |  | CÓ (có BS thực tế) 實際補充量 |  |  | Nồng độ 濃度 | 補充 BS | Y/C BS 要求補充量 |  | CÓ (có BS thực tế) 實際補充量
1F-XB1 | XL-001F | Xà bông (1)脫脂 CT-21A | g/L | 60~80 | (70±5) | 70 | 0 | 0 | 188.51 | + | 0 |  | kg | 10 | 64.9 | 13.7343 | + | 13.7343 |  | kg | 10.6 | 68.794 | 3.247758 | + | 3.247758 | có | kg | 10.8 | 70.092 | -0.247756 | + | 0 |  | kg | 11 | 71.39 | -3.74327 | + | 0 |  | kg | 10.8 | 70.092 | -0.247756 | + | 0 |  | kg
|  | CT-21B |  | CT-21A: 25kg/CT-21B: 5-10Lit | [5 empty] | + | 0 |  | L |  |  |  | + | 4.12029 |  | L |  |  |  | + | 0.9743274 |  | L |  |  |  | + | 0 |  | L |  |  |  | + | 0 |  | L |  |  |  | + | 0 |  | L
1F-XB2 | XL-001F | Xà bông (2)脫脂 CT-21A | g/L | 60~80 | (70±5) | 70 | 0 | 0 | 231.35 | + | 0 |  | kg | 11 | 71.39 | -4.59395 | + | 0 |  | kg | 11 | 71.39 | -4.59395 | + | 0 |  | kg | 11.3 | 73.337 | -11.028785 | + | 0 |  | kg | 11.1 | 72.039 | -6.738895 | + | 0 |  | kg | 11.1 | 72.039 | -6.738895 | + | 0 |  | kg
|  | CT-21B |  | CT-21A: 25kg/CT-21B: 5-10Lit | [5 empty] | + | 0 |  | L |  |  |  | + | 0 |  | L |  |  |  | + | 0 |  | L |  |  |  | + | 0 |  | L |  |  |  | + | 0 |  | L |  |  |  | + | 0 |  | L
1F-DG1 | XL-001F | điện giải(1)+電解 EC-508A | g/L | 50~70 | (60±10) | 60 | 0 | 0 | 69.36 | + | 0 |  | kg | 12.15 | 56.133 | 4.470252 | + | 4.470252 |  | kg | 13.2 | 60.984 | -1.137504 | + | 0 |  | kg | 13 | 60.06 | -0.06936 | + | 0 |  | kg | 12.9 | 59.598 | 0.464712 | + | 0.464712 |  | kg | 13.2 | 60.984 | -1.137504 | + | 0 |  | kg
|  | EC-508B |  | EC-508A: 25kg/EC-508B:4-10Lit | [5 empty] | + | 0 |  | L |  |  |  | + | 1.25167056 |  | L |  |  |  | + | 0 |  | L |  |  |  | + | 0 |  | L |  |  |  | + | 0.1301194 |  | L |  |  |  | + | 0 |  | L
1F-DG2 | XL-001F | điện giải (2)+電解 EC-508A | g/L | 50~70 | (60±10) | 60 | 0 | 0 | 87.54 | + | 0 |  | kg | 14.4 | 66.528 | -9.524352 | + | 0 |  | kg | 14.65 | 67.683 | -11.209497 | + | 0 |  | kg | 13 | 60.06 | -0.08754 | + | 0 |  | kg | 12.7 | 58.674 | 1.934634 | + | 1.934634 | có | kg | 13.8 | 63.756 | -5.480004 | + | 0 |  | kg
|  | EC-508B |  | EC-508A: 25kg/EC-508B:4-10Lit | [5 empty] | + | 0 |  | L |  |  |  |  | 0 |  | L |  |  |  |  | 0 |  | L |  |  |  |  | 0 |  | L |  |  |  |  | 0.54169752 |  | L |  |  |  |  | 0 |  | L
1F-NAOH | XL-001F | Nồng độ NaOH 氫氧化鈉 | g/L | 130 - 150 | (140±7) | 140 | 0 | 0 | 2793.14 | + | 0 |  | kg | 18.3 | 146.4 | -127.6864 | + | 0 |  | kg | 18.05 | 144.4 | -87.7844 | + | 0 |  | kg | 17.8 | 142.4 | -47.8824 | + | 0 |  | kg | 17.7 | 141.6 | -31.9216 | + | 0 |  | kg | 17.6 | 140.8 | -15.9608 | + | 0 |  | kg
1F-ZN | XL-001F | Nồng độ Zn 鋅 (1 pcs Zn=25kg) | g/L | 8~12 | (10±2) | 10 | 0 | 0 | 199.51 | + | 0 |  | kg | 8.7 | 11.31 | -26.13581 | + | 0 |  | kg | 8.6 | 11.18 | -23.54218 | + | 0 |  | kg | 7.9 | 10.27 | -5.38677 | + | 0 |  | kg | 7.7 | 10.01 | -0.19951 | + | 0 |  | kg | 7.8 | 10.14 | -2.79314 | + | 0 |  | kg
1F-CR3I | XL-001F | Nồng độ Cr2O3 三價鉻 LANTHANE 318 | % | 6~10 | (7±1) | 7 | 0 | -1.0461 | 46.265075 | + | 0 |  | L | 18.5 | 6.79235 | 1.1939875 | + | 1.1939875 |  | L | 17.9 | 6.53813 | 2.6557525 | + | 2.6557525 |  | L | 17 | 6.1568 | 4.8484 | + | 4.8484 |  | L | 17.4 | 6.32628 | 3.87389 | + | 3.87389 |  | L | 16.8 | 6.07206 | 5.335655 | + | 5.335655 |  | L
1F-CR3IPH | XL-001F | Pha mới: 2024/08/14 | pH | 2~2.5 | (2.3±0.1 ) |  |  | 0 | [6 empty] | 1.8 | [6 empty] | 1.7 | [6 empty] | 2.2 | [6 empty] | 2.2 | [6 empty] | 2.2
1F-HCL1 | XL-001F | Nồng độ acid đặc 鹽酸 濃度 | %V/V | 40~50 | (45±5) | 45% | 0 | 0% | 954.9 | + | 0 |  | L | 3.85 | 43.91% | 23.04359375 | + | 23.04359375 |  | L | 4.15 | 47.34% | -49.56859375 | + | 0 |  | L | 4 | 45.62% | -13.2625 | + | 0 |  | L | 4.1 | 46.77% | -37.4665625 | + | 0 |  | L | 4 | 45.62% | -13.2625 | + | 0 |  | L
1F-HCL2 | XL-001F | Nồng độ acid loãng 稀酸 濃度 | %V/V | (22±5) =17~27 | (22±5) | 22% | 0 | 0% | 134.64 | + | 0 |  | L | 0 | 0% | 134.64 | + | 0 |  | L | 0 | 0% | 134.64 | + | 0 |  | L | 0 | 0% | 134.64 | + | 0 |  | L | 0 | 0% | 134.64 | + | 0 |  | L | 0 | 0% | 134.64 | + | 0 |  | L
1F-HCL3 | XL-001F | Nồng độ HCl hoạt hóa 稀酸活化 濃度 | %V/V | 5~15 | (10±3) | 10% | 0 | 0% | 57.5 | + | 0 |  | L | 6.6 | 15.06% | -29.0734375 | + | 0 |  | L | 5.9 | 13.46% | -19.89140625 | + | 0 |  | L | 4.1 | 9.353% | 3.71953125 | + | 3.71953125 | có | L | 5.3 | 12.09% | -12.02109375 | + | 0 |  | L | 4.9 | 11.18% | -677.4% | + | 0 |  | L
1F-HNO3 | XL-001F | Nồng độ HNO3 硝酸濃度 | % | 0.5~1.5 | (1±0.4) | 1% | 0 | 0% | 5.399898 | + | 0 |  | L | 7.7 | 0.9702% | 0.160917 | + | 0.160917 |  | L | 7.8 | 0.9828% | 0.09287825 | + | 0.09287825 |  | L | 8.1 | 1.021% | -0.1112379 | + | 0 |  | L | 6.7 | 0.8442% | 0.8413041 | + | 0.8413041 |  | L | 9.9 | 1.247% | -1.335935 | + | 0 |  | L | V=m/D, D=1.51: TRỌNG LƯƠNG RIÊNG
1F-CR3K | XL-001F | Nồng độ Cr2O3 （K) 三價鉻 FINIDIP 124 | % | 5~8 | (6±0.5) | 6 | 0 |  | #VALUE! | + |  |  | L | 6.7 | 6.76 | -4.6 | + | 0 |  | L | 0 | ko sx | #VALUE! | + |  |  | L | 7 | 7 | -6.052632 | + | 0 |  | L | 0 | ko sx | #VALUE! | + |  |  | L | 0 | ko sx | #VALUE! | + |  |  | L
1F-CR3KPH | XL-001F | Pha mới: 2024/08/14 | pH | 1.8~2.4 | (2.1±0.1 ) |  |  | 0 | [6 empty] | 1.8 | [6 empty] | ko sx | [6 empty] | 2 | [6 empty] | ko sx | [6 empty] | ko sx
Hạng mục kiểm tra nhiệt độ 檢查溫度
MÃ | MÃ MÁY | Hạng mục kiểm tra nhiệt độ 溫度檢查項目 | nhiệt độ 溫度 | Phạm vi kiểm soát 範圍值 | Giới hạn kiểm soát 管控值 |  |  | Nhiệt kế 温度計 |  |  | Nhiệt tự động 自動温控 |  |  |  | Nhiệt kế 温度計 |  |  | Nhiệt tự động 自動温控 |  |  |  | Nhiệt kế 温度計 |  |  | Nhiệt tự động 自動温控 |  |  |  | Nhiệt kế 温度計 |  |  | Nhiệt tự động 自動温控 |  |  |  | Nhiệt kế 温度計 |  |  | Nhiệt tự động 自動温控 |  |  |  | Nhiệt kế 温度計 |  |  | Nhiệt tự động 自動温控 |  |  | Ghi chú 筆記
1F-TEMXB1 | XL-001F | Nhiệt độ xà bông nóng (1) 熱脫脂溫度(1) | 0C | 50~70 | (60±5) |  |  | 0 |  |  | 0 |  |  |  | 42 |  |  | 41 |  |  |  | 43 |  |  | 41 |  |  |  | 39 |  |  | 37 |  |  |  | 44 |  |  | 43 |  |  |  | 46 |  |  | 44
1F-TEMXB2 | XL-001F | Nhiệt độ xà bông nóng (2) 熱脫脂溫度(2) | 0C | 50~70 | (60±5) |  |  | 0 |  |  | 0 |  |  |  | 59 |  |  | 58 |  |  |  | 60 |  |  | 59 |  |  |  | 59 |  |  | 58 |  |  |  | 60 |  |  | 59 |  |  |  | 59 |  |  | 58
1F-TEMDG1 | XL-001F | Nhiệt độ điện giải (1) 電解1 溫度 | 0C | 40~60 | (50±5) |  |  | 0 |  |  | 0 |  |  |  | 53 |  |  | 52 |  |  |  | 52 |  |  | 51 |  |  |  | 53 |  |  | 52 |  |  |  | 53 |  |  | 52 |  |  |  | 53 |  |  | 52
1F-TEMDG2 | XL-001F | Nhiệt độ điện giải (2) 電解 2 溫度 | 0C | 40~60 | (50±5) |  |  | 0 |  |  | 0 |  |  |  | 50 |  |  | 50 |  |  |  | 50 |  |  | 50 |  |  |  | 48 |  |  | 47 |  |  |  | 48 |  |  | 47 |  |  |  | 50 |  |  | 49
1F-TEMBX | XL-001F | Nhiệt độ bồn xi 鍍鋅槽溫度 | 0C | 20~35 | (30±4) |  |  | 0 |  |  | 0 |  |  |  | 29 |  |  | 29 |  |  |  | 28 |  |  | 28 |  |  |  | 29 |  |  | 28 |  |  |  | 31 |  |  | 30 |  |  |  | 31 |  |  | 30
1F-TEMCR3I | XL-001F | Nhiệt độ bồn màu Cr2O3 三價鉻 溫度 | 0C | 30-38 | (34±2) |  |  | 0 |  |  | 0 |  |  |  | 31 |  |  | 30 |  |  |  | 38 |  |  | 38 |  |  |  | 37 |  |  | 37 |  |  |  | 38 |  |  | 38 |  |  |  | 37 |  |  | 37
1F-TEMH2O | XL-001F | Nhiệt độ bồn nước nóng 熱水溫度 | 0C | 50~70 | (60±10) |  |  | 0 |  |  | 0 |  |  |  | 44 |  |  | 43 |  |  |  | 60 |  |  | 60 |  |  |  | 60 |  |  | 59 |  |  |  | 54 |  |  | 53 |  |  |  | 57 |  |  | 56
1F-TEMSAY | XL-001F | Sấy khô 烘乾 | 0C | 80~100 | (90±5) | [5 empty] | 0 | [6 empty] | 0 | [6 empty] | 94 | [6 empty] | 84 | [6 empty] | 82 | [6 empty] | 86
Hạng mục kiểm tra bơm thuốc tự động 藥液自動添加
1F-MEM | XL-001F | 開缸劑 250 Base | ml/1000 AH | 100-200 | 100-200 |  |  | 0 | [6 empty] | 0 | [6 empty] | 150 | [6 empty] | 165 | [6 empty] | 160 | [6 empty] | 155
1F-BONG | XL-001F | 光亮劑 250 Brightener | ml/1000 AH | 20-50 | 20-50 |  |  | 0 | [6 empty] | 0 | [5 empty] | 37 | 37 | [6 empty] | 32 | [6 empty] | 35 | [6 empty] | 35
|  | 生產線別：無氰鹼吊電C線 (XT-000C) |  |  |  | Kết quả kiểm tra 檢查結果 |  | Thứ 2, |  |  | 2024/08/26 | [17 empty] | XT-000C | [19 empty] | Ghi chú 筆記 | 25.09.2022 XT tất cả đổi hóa chất Halo
MÃ |  | Hạng mục kiểm tra nồng độ 化驗檢查項目 | Đơn vị 單位 | Phạm vi kiểm soát 範圍值 | Giới hạn kiểm soát 管控值 | tiêu chuẩn khống chế để bổ sung |  | 採樣時間 thời gian lấy mẫu 第一次-Lần 1 (7:15~7:35) | [6 empty] | 採樣時間 thời gian lấy mẫu 第一次 Lần 2 (10:00~10:20) | [6 empty] | 採樣時間 thời gian lấy mẫu 第三次 Lần 3 (13:50~14:10) | [6 empty] | 採樣時間 thời gian lấy mẫu 第四次 Lần 4 (19:15~19:35) | [6 empty] | 採樣時間 thời gian lấy mẫu 第年次 Lần 5 (22:00~22:20) | [6 empty] | 採樣時間 thời gian lấy mẫu 第六次 Lần 6 (1:50~2:10)
| MÃ MÁY | [6 empty] | Nồng độ 濃度 | 補充 BS | Y/C BS 要求補充量 |  | CÓ (có BS thực tế) 實際補充量 |  |  | Nồng độ 濃度 | 補充 BS | Y/C BS 要求補充量 |  | CÓ (có BS thực tế) 實際補充量 |  |  | Nồng độ 濃度 | 補充 BS | Y/C BS 要求補充量 |  | CÓ (có BS thực tế) 實際補充量 |  |  | Nồng độ 濃度 | 補充 BS | Y/C BS 要求補充量 |  | CÓ (có BS thực tế) 實際補充量 |  |  | Nồng độ 濃度 | 補充 BS | Y/C BS 要求補充量 |  | CÓ (có BS thực tế) 實際補充量 |  |  | Nồng độ 濃度 | 補充 BS | Y/C BS 要求補充量 |  | CÓ (có BS thực tế) 實際補充量
XT-XB1 | XT-000C | Xà bông 脫脂 (2,3,4) CT-21A | g/L | 40~60 | (50±5) | 50 | 0 | 0 | 775.85 | + | 0 |  | kg | 0 | [6 empty] | 7.8 | 50.622 | -9.651574 | + | 0 |  | kg | 7.8 | 50.622 | -9.651574 | + | 0 |  | kg | 7.7 | 49.973 | 0.418959 | + | 0.418959 |  | kg | 7.6 | 49.324 | 10.489492 | + | 10.489492 | 10 | kg
|  | CT-21B |  | CT-21A: 25kg/CT-21B: 7-10L | [5 empty] | + | 0 |  | L | [10 empty] | + | 0 |  | L |  |  |  | + | 0 |  | L |  |  |  | + | 0.1424461 |  | L |  |  |  | + | 3.56642728 |  | L
XT-XB2 | XT-000C | Xà bông 脫脂 (5,6) CT-21A | g/L | 40~60 | (50±5) | 50 | 0 | 0 | 573.75 | + | 0 |  | kg | 0 | [6 empty] | 8.4 | 54.516 | -51.8211 | + | 0 |  | kg | 8.7 | 56.463 | -74.162925 | + | 0 |  | kg | 8.3 | 53.867 | -44.373825 | + | 0 |  | kg | 8.3 | 53.867 | -44.373825 | + | 0 |  | kg
|  | CT-21B |  | CT-21A: 25kg/CT-21B: 7-10L | [5 empty] | + | 0 |  | L | [10 empty] | + | 0 |  | L |  |  |  | + | 0 |  | L |  |  |  | + | 0 |  | L |  |  |  | + | 0 |  | L
XT-DG1 | XT-000C | Điện giải 電解 (8) EC-508A | g/L | 50~70 | (60±5) | 60 | 0 | 0 | 492 | + | 0 |  | kg | 0 | [6 empty] | 12.76 | 58.9512 | 8.60016 | + | 8.60016 | 10 | kg | 13.3 | 61.446 | -11.8572 | + | 0 |  | kg | 13.2 | 60.984 | -8.0688 | + | 0 |  | kg | 13.2 | 60.984 | -8.0688 | + | 0 |  | kg
|  | EC-508B |  | EC-508A: 25kg/EC-508B:6-10L | [5 empty] | + | 0 |  | L | [10 empty] | + | 2.7520512 |  | L |  |  |  | + | 0 |  | L |  |  |  | + | 0 |  | L |  |  |  | + | 0 |  | L
XT-DG2 | XT-000C | Điện giải 電解 (20,21) EC-508A | g/L | 50~70 | (60±5) | 60 | 0 | 0 | 520.08 | + | 0 |  | kg | 0 | [6 empty] | 13.65 | 63.063 | -26.550084 | + | 0 |  | kg | 13.1 | 60.522 | -4.524696 | + | 0 |  | kg | 13.1 | 60.522 | -4.524696 | + | 0 |  | kg | 13 | 60.06 | -0.52008 | + | 0 |  | kg
|  | EC-508B |  | EC-508A: 25kg/EC-508B:6-10L | [5 empty] | + | 0 |  | L | [10 empty] | + | 0 |  | L |  |  |  | + | 0 |  | L |  |  |  | + | 0 |  | L |  |  |  | + | 0 |  | L
XT-NAOH | XT-000C | NaOH (26-35) 氫氧化鈉 | g/L | 135~ 145 | (140±5) | 140 | 0 | 0 | 7429.24 | + | 0 |  | kg | 0 | [6 empty] | 18.1 | 144.8 | -254.7168 | + | 0 |  | kg | 17.5 | 140 | 0 | + | 0 |  | kg | 17.4 | 139.2 | 42.4528 | + | 42.4528 |  | kg | 17.4 | 139.2 | 42.4528 | + | 42.4528 | 50 | kg
XT-ZN | XT-000C | Zn 鋅 (26-35) (1 pcs Zn=25kg) | g/L | 7~10 | (8.5±1) | 8.5 | 0 | 0 | 451.061 | + | 0 |  | kg | 0 | [6 empty] | 6.3 | 8.19 | 16.45046 | + | 16.45046 |  | kg | 6.1 | 7.93 | 30.24762 | + | 30.24762 |  | kg | 5.9 | 7.67 | 44.04478 | + | 44.04478 |  | kg | 5.9 | 7.67 | 44.04478 | + | 44.04478 |  | kg
XT-CR3I | XT-000C | Nồng độ Cr2O3 三價鉻(46) LANTHANE 318 (HALO) | % | 5~8 | (6±1) | 6 | 0 | -1.0461 | 236.74896 | + | 0 |  | L | 0 | [6 empty] | 17.85 | 6.516945 | -17.369352 | + | 0 |  | L | 17.4 | 6.32628 | -10.963008 | + | 0 |  | L | 17.3 | 6.28391 | -9.539376 | + | 0 |  | L | 18.1 | 6.62287 | -20.928432 | + | 0 |  | L
XT-CR3IPH | XT-000C | Pha mới: 2024/08/02 | pH | 2.0~2.4 | (2.2±0.1) |  |  | 0 |  |  | 0 | [10 empty] | 2.1 |  |  | 0 |  |  |  | 2.1 |  |  | 0 |  |  |  | 2.2 |  |  | 0 |  |  |  | 2.2 |  |  | 0
XT-HCL3 |  | Nồng độ acid đặc (12) 鹽酸 濃度 | %V/V | 40~50 | (45±5) | 45% | 0 | 0% | 1455.3 | + | 0 |  | L | 0 | [6 empty] | 1.9 | 43.34% | 53.563125 | + | 53.563125 |  | L | 1.86 | 42.43% | 83.073375 | + | 83.073375 |  | L | 1.84 | 41.97% | 97.8285 | + | 97.8285 |  | L | 1.82 | 41.52% | 112.583625 | + | 112.583625 |  | L
XT-HCL1 | XT-000C | Nồng độ acid loãng (13) 稀酸 濃度 | %V/V | 10~20 | (15±5) | 15% | 0 | 0% | 504.15 | + | 0 |  | L | 0 | [6 empty] | 0 | 0% | 504.15 | + | 0 |  | L | 0 | 0% | 504.15 | + | 0 |  | L | 0 | 0% | 504.15 | + | 0 |  | L | 0 | 0% | 504.15 | + | 0 |  | L
|  | Nồng độ acid đặc (14) 鹽酸 濃度 | %V/V | 40~50 | (45±5) | 45% | 0 | 0% | 1512.45 | + | 0 |  | L | 0 | [6 empty] | 2.12 | 48.36% | -113.013625 | + | 0 |  | L | 2.02 | 46.08% | -36.3408125 | + | 0 |  | L | 2 | 45.62% | -21.00625 | + | 0 |  | L | 2 | 45.62% | -21.00625 | + | 0 |  | L
XT-HCL2 | XT-000C | Nồng độ acid đặc (15,16,17) 鹽酸 濃度 | %V/V | 40~50 | (45±5) | 45% | 0 | 0% | 4729.05 | + | 0 |  | L | 0 | [6 empty] | 2.08 | 47.45% | -257.4705 | + | 0 |  | L | 1.98 | 45.17% | -17.73394 | + | 0 |  | L | 1.98 | 45.17% | -17.73394 | + | 0 |  | L | 1.94 | 44.26% | 78.1606875 | + | 78.1606875 |  | L
XT-HNO3 | XT-000C | Nồng độ HNO3 (42) 硝酸濃度 | %V/V | 0.5~1.0 | (0.7±0.1) | 0.7% | 0 | 0% | 20.02649 | + | 0 |  | L | 0 | [6 empty] | 5.6 | 0.7056% | -0.1602119 | + | 0 |  | L | 5.4 | 0.6804% | 0.5607417 | + | 0.5607417 |  | L | 5 | 0.63% | 2.002649 | + | 2.002649 |  | L | 5.1 | 0.6426% | 1.642172 | + | 1.642172 |  | L
XT-CR3K | XT-000C | Cr2O3 （K) (49) 三價鉻 FINIDIP 124 | % | 5~8 | (6±0.5) | 6 | 0 |  | #VALUE! | + |  |  | L | 0 | [6 empty] | 5.45 | 5.76 | 8.986004 | + | 8.986004 |  | L | 5.8 | 6.04 | -1.497667 | + | 0 |  | L | 5.7 | 5.96 | 1.497667 | + | 1.497667 |  | L | 5.7 | 5.96 | 1.497667 | + | 1.497667 |  | L
XT-CR3KPH | XT-000C | Pha mới: 2024/08/02 | pH | 1.8~2.4 | (2.1±0.1) |  |  | 0 | [13 empty] | 2.1 | [6 empty] | 2.1 | [6 empty] | 2.12 | [6 empty] | 2.13
|  | Nồng độ Cr2O3 三價鉻( JASCO 45) | % | 8~16 % | (12±2%) | 12 | 0 |  | #VALUE! | + |  |  | L | 0 |  | #VALUE! | + |  |  | L | 0 |  | #VALUE! | + |  |  | L | 0 |  | #VALUE! | + |  |  | L | 0 |  | #VALUE! | + |  |  | L | 0 |  | #VALUE! | + |  |  | L
|  | PH | pH | 1.8~2.4 | (2.0 ±0.2 ) |  |  | 0 | [6 empty] | 0 | [6 empty] | 0 | [6 empty] | 0 | [6 empty] | 0 | [6 empty] | 0
XTNI-ZN | XT-000C | Zn-Niken Plating- Zn | g/L | 5~6 | (5.5± 0.5) | 5.5 | 0 |  | #VALUE! | + |  |  | kg | 0 |  | #VALUE! | + |  |  | kg | 4.7 | 6.11 | -4.88 | + | 0 |  | kg | 4.5 | 5.85 | -2.8 | + | 0 |  | kg | 4.4 | 5.72 | -1.76 | + | 0 |  | kg | 4.4 | 5.72 | -1.76 | + | 0 |  | kg
XTNI-NAOH | XT-000C | Zn-Niken Plating- NaOH | g/L | 130~140 | (135 ± 5) | 135 | 0 | 0 | 1080 | + |  |  | kg | 0 | 0 | 1080 | + |  |  | kg | 16.95 | 135.6 | -4.8 | + | 0 |  | kg | 16.6 | 132.8 | 17.6 | + | 17.6 |  | kg | 16.4 | 131.2 | 30.4 | + | 30.4 |  | kg | 16.2 | 129.6 | 43.2 | + | 43.2 |  | kg
XTNI-CR3PH | XT-000C | Cr2O3 三價鉻Ni- PH | PH | 3.0-4.5 | (4.3±0.2) |  |  | 0 | [6 empty] | 0 | [6 empty] | 3.8 | [6 empty] | 3.6 | [6 empty] | 3.65 | [6 empty] | 3.65
|  | Nồng độ màu niken 129 partA 三價鉻濃度Ni-Ken 129 partA | mlL |  |  | 60 | 0 |  | #VALUE! | + |  |  | kg | 0 |  | #VALUE! | + |  |  | kg | 4.8 | 79.056 | -64.02816 | + | 0 |  | kg | 4.9 | 80.703 | -69.56208 | + | 0 |  | kg | 0 |  | #VALUE! | + |  |  | kg | 0 |  | #VALUE! | + |  |  | kg
Hạng mục kiểm tra nhiệt độ 檢查溫度
MÃ | MÃ MÁY | Hạng mục kiểm tra nhiệt độ 溫度檢查項目 | nhiệt độ 溫度 | Phạm vi kiểm soát 範圍值 | Giới hạn kiểm soát 管控值 |  |  | Nhiệt kế 温度計 |  |  | Nhiệt tự động 自動温控 |  |  |  | Nhiệt kế 温度計 |  |  | Nhiệt tự động 自動温控 |  |  |  | Nhiệt kế 温度計 |  |  | Nhiệt tự động 自動温控 |  |  |  | Nhiệt kế 温度計 |  |  | Nhiệt tự động 自動温控 |  |  |  | Nhiệt kế 温度計 |  |  | Nhiệt tự động 自動温控 |  |  |  | Nhiệt kế 温度計 |  |  | Nhiệt tự động 自動温控 |  |  | Ghi chú 筆記
XT-TEMXB1 | XT-000C | Nhiệt độ xà bông nóng (1) 熱脫脂溫度(1) | 0C | 50~70 | (60±5) |  |  | 0 |  |  | 0 |  |  |  | 0 |  |  | 0 |  |  |  | 60 |  |  | 59 |  |  |  | 59 |  |  | 58 |  |  |  | 59 |  |  | 58 |  |  |  | 59 |  |  | 58
XT-TEMXB2 | XT-000C | Nhiệt độ xà bông nóng (2) 熱脫脂溫度(2) | 0C | 50~70 | (60±5) |  |  | 0 |  |  | 0 |  |  |  | 0 |  |  | 0 |  |  |  | 62 |  |  | 63 |  |  |  | 59 |  |  | 58 |  |  |  | 59 |  |  | 58 |  |  |  | 59 |  |  | 58
XT-TEMDG1 | XT-000C | Nhiệt độ điện giải (1) 電解1 溫度 | 0C | 50~70 | (60±5) |  |  | 0 |  |  | 0 |  |  |  | 0 |  |  | 0 |  |  |  | 60 |  |  | 60 |  |  |  | 56 |  |  | 55 |  |  |  | 59 |  |  | 58 |  |  |  | 67 |  |  | 66
XT-TEMDG2 | XT-000C | Nhiệt độ điện giải (2) 電解 2 溫度 | 0C | 50~70 | (60±5) |  |  | 0 |  |  | 0 |  |  |  | 0 |  |  | 0 |  |  |  | 59 |  |  | 58 |  |  |  | 58 |  |  | 57 |  |  |  | 54 |  |  | 53 |  |  |  | 57 |  |  | 56
XT-TEMBX | XT-000C | Nhiệt độ bồn xi 鍍鋅槽溫度 | 0C | 22~28 | (25±3) |  |  | 0 |  |  | 0 |  |  |  | 0 |  |  | 0 |  |  |  | 24 |  |  | 23 |  |  |  | 25 |  |  | 24 |  |  |  | 25 |  |  | 24 |  |  |  | 25 |  |  | 24
XT-TEMCR3I | XT-000C | Nhiệt độ bồn màu Cr2O3 (I) 三價鉻 溫度 HALO | 0C | 30~40 | (34±3) |  |  | 0 |  |  | 0 |  |  |  | 0 |  |  | 0 |  |  |  | 37 |  |  | 37 |  |  |  | 37 |  |  | 37 |  |  |  | 37 |  |  | 37 |  |  |  | 37 |  |  | 37
XT-TEMH2O | XT-000C | Nhiệt độ bồn nước nóng 熱水溫度 | 0C | 55~65 | (60±5) |  |  | 0 |  |  | 0 |  |  |  | 0 |  |  | 0 |  |  |  | 58 |  |  | 58 |  |  |  | 61 |  |  | 60 |  |  |  | 55 |  |  | 54 |  |  |  | 61 |  |  | 60
XT-TEMSAY | XT-000C | Sấy khô 烘乾 | 0C | 80~100 | (90±5) |  |  | \ |  |  | 0 |  |  |  | \ |  |  | 0 |  |  |  | \ |  |  | 85 |  |  |  | \ |  |  | 83 |  |  |  | \ |  |  | 85 |  |  |  | \ |  |  | 84
|  | Nhiệt độ sóng siêu âm 超音波水洗槽 (23) | 0C | 40~60 | (50±10) |  |  | 0 |  |  | 0 |  |  |  | 0 |  |  | 0 |  |  |  | 65 |  |  | 63 |  |  |  | 57 |  |  | 56 |  |  |  | 55 |  |  | 54 |  |  |  | 56 |  |  | 55
|  | Nhiệt độ nước nóng siêm âm 超音波熱水洗槽(39) | 0C | 50~70 | (60±10) |  |  | 0 |  |  | 0 |  |  |  | 0 |  |  | 0 |  |  |  | 73 |  |  | 72 |  |  |  | 56 |  |  | 55 |  |  |  | 56 |  |  | 55 |  |  |  | 54 |  |  | 53
|  | Nhiệt độ bồn màu Cr2O3 (K) 三價鉻 溫度 | 0C | 20~30 | 20~30 |  |  | 0 |  |  | 0 |  |  |  | 0 |  |  | 0 |  |  |  | 0 |  |  | 0 |  |  |  | 0 |  |  | 0 |  |  |  | 0 |  |  | 0 |  |  |  | 0 |  |  | 0
|  | Nhiệt độ bồn màu Cr2O3 (I) 三價鉻 溫度 JASCO | 0C | 35~45 | (40±3) |  |  | 0 |  |  | 0 |  |  |  | 0 |  |  | 0 |  |  |  | 0 |  |  | 0 |  |  |  | 0 |  |  | 0 |  |  |  | 0 |  |  | 0 |  |  |  | 0 |  |  | 0
XTNI-TEMBX | XT-000C | Nhiệt độ bồn xi Zn-Niken Zn-Niken 鍍鋅槽溫度 | 0C | 24~28 | (26±2) |  |  | 0 |  |  | 0 |  |  |  | 0 |  |  | 0 |  |  |  | 25 |  |  | 24 |  |  |  | 24 |  |  | 23 |  |  |  | 26 |  |  | 25 |  |  |  | 26 |  |  | 25
XT-TEMCR3NI | XT-000C | Nhiệt độ bồn màu Cr2O3 (Niken) 三價鉻 溫度 | 0C | 20~30 | (25±5) |  |  | 0 |  |  | 0 |  |  |  | 0 |  |  | 0 |  |  |  | 27 |  |  | 27 |  |  |  | 29 |  |  | 28 |  |  |  | 29 |  |  | 28 |  |  |  | 29 |  |  | 28
Hạng mục kiểm tra bơm thuốc tự động 藥液自動添加
XT-BONG | XT-000C | chất bóng (250 brightener) 光亮劑 | ml/1000 AH | 30~50 (40) | 30~50 (40) |  |  | 0 | [6 empty] | 0 | [6 empty] | 0 | [6 empty] | 42 | [6 empty] | 41 | [6 empty] | 42
XT-MEM | XT-000C | chất mềm (250 base) 開缸劑 | ml/1000 AH | 160~220 (180) | 160~220 (180) |  |  | 0 | [6 empty] | 0 | [6 empty] | 0 | [6 empty] | 190 | [6 empty] | 195 | [6 empty] | 185
|  | Thứ 2, | 2024/08/26
|  | Hạng mục kiểm tra nồng độ 化驗檢查項目 | Đơn vị 單位 | Phạm vi kiểm soát 範圍值 | Giới hạn kiểm soát 管控值 |  |  | 採樣時間 thời gian lấy mẫu 第一次-Lần 1 (7:15~7:35) | [6 empty] | 採樣時間 thời gian lấy mẫu 第一次 Lần 2 (10:00~10:20) | [6 empty] | 採樣時間 thời gian lấy mẫu 第三次 Lần 3 (13:50~14:10) | [6 empty] | 採樣時間 thời gian lấy mẫu 第四次 Lần 4 (19:15~19:35) | [6 empty] | 採樣時間 thời gian lấy mẫu 第年次 Lần 5 (22:00~22:20) | [6 empty] | 採樣時間 thời gian lấy mẫu 第六次 Lần 6 (1:50~2:10) | [5 empty] | Ghi chú 筆記
[8 empty] | Nồng độ 濃度 | 補充 BS | Y/C BS 要求補充量 |  | CÓ (có BS thực tế) 實際補充量 |  |  | Nồng độ 濃度 | 補充 BS | Y/C BS 要求補充量 |  | CÓ (có BS thực tế) 實際補充量 |  |  | Nồng độ 濃度 | 補充 BS | Y/C BS 要求補充量 |  | CÓ (có BS thực tế) 實際補充量 |  |  | Nồng độ 濃度 | 補充 BS | Y/C BS 要求補充量 |  | CÓ (có BS thực tế) 實際補充量 |  |  | Nồng độ 濃度 | 補充 BS | Y/C BS 要求補充量 |  | CÓ (có BS thực tế) 實際補充量 |  |  | Nồng độ 濃度 | 補充 BS | Y/C BS 要求補充量 |  | CÓ (có BS thực tế) 實際補充量
|  | Zn-Niken Plating- Zn (36,37) | g/L | 5~6 | (5.5± 0.5) |  |  |  | #VALUE! | + |  |  | kg | [7 empty] | #REF! | 6.11 | -4.88 | + | 0 |  | kg |  | 5.85 | -2.8 | + | 0 |  | kg | #VALUE! | 5.72 | -1.76 | + | 0 |  | kg |  | 5.72 | -1.76 | + | 0 |  | kg
|  | Zn-Niken Plating- NaOH | g/L | 130~140 | (135 ± 5) |  |  | 0 | #REF! | + |  |  | kg | [8 empty] | 135.6 |  | + | 0 |  | kg |  | 132.8 | #REF! | + | 17.6 |  | kg | #VALUE! | 131.2 | #REF! | + | 30.4 |  | kg |  | 129.6 | #REF! | + | 43.2 |  | kg
|  | Cr2O3 三價鉻Ni- PH HALO Pha mới: 2024/03/30 | PH | 3.0-4.5 | (4.3±0.2) |  |  | 0 | 1080 | [12 empty] | 3.8 | [6 empty] | 3.6 | 1051.2 |  |  |  |  | 0 | 3.65 | 1050.8 | [5 empty] | 3.65 | 1050.8
|  | Nồng độ màu niken 129 partA 三價鉻濃度Ni-Ken 129 partA (52) | ml/L | 0 | 0 |  |  |  | #REF! | + |  |  | kg | [8 empty] | 79.056 |  | + | 0 |  | kg |  | 80.703 | #REF! | + | 0 |  | kg | #VALUE! |  | #REF! | + |  |  | kg |  |  | #REF! | + |  |  | kg | lệch +10% so với ICP, do đó CT -10%
|  | Hạng mục kiểm tra nhiệt độ 溫度檢查項目 | nhiệt độ 溫度 | Phạm vi kiểm soát 範圍值 | Giới hạn kiểm soát 管控值 |  |  | Nhiệt kế 温度計 |  |  | Nhiệt tự động 自動温控 |  |  |  | Nhiệt kế 温度計 |  |  | Nhiệt tự động 自動温控 |  |  |  | Nhiệt kế 温度計 |  |  | Nhiệt tự động 自動温控 |  |  |  | Nhiệt kế 温度計 |  |  | Nhiệt tự động 自動温控 |  |  |  | Nhiệt kế 温度計 |  |  | Nhiệt tự động 自動温控 |  |  |  | Nhiệt kế 温度計 |  |  | Nhiệt tự động 自動温控 |  |  | Ghi chú 筆記
|  | Nhiệt độ bồn xi Zn-Niken Zn-Niken 鍍鋅槽溫度 | 0C | 24~28 | (26±2) |  |  | 0 |  |  | 0 |  |  |  | 0 |  |  | 0 |  |  |  | 25 |  |  | 24 |  |  |  | 24 |  |  | 23 |  |  |  | 26 |  |  | 25 |  |  |  | 26 |  |  | 25
|  | Nhiệt độ bồn màu Cr2O3 (Niken) 三價鉻 溫度 | 0C | 20~30 | (25±5) |  |  | 0 |  |  | 0 |  |  |  | 0 |  |  | 0 |  |  |  | 27 |  |  | 27 |  |  |  | 29 |  |  | 28 |  |  |  | 29 |  |  | 28 |  |  |  | 29 |  |  | 28
|  | Thứ 2, | 2024/08/26 | XT- | XI DEN
|  | Hạng mục kiểm tra nồng độ 化驗檢查項目 | Đơn vị 單位 | Phạm vi kiểm soát 範圍值 | Giới hạn kiểm soát 管控值 |  |  | 採樣時間 thời gian lấy mẫu 第一次-Lần 1 (7:15~7:35) | [6 empty] | 採樣時間 thời gian lấy mẫu 第一次 Lần 2 (10:00~10:20) | [6 empty] | 採樣時間 thời gian lấy mẫu 第三次 Lần 3 (13:50~14:10) | [6 empty] | 採樣時間 thời gian lấy mẫu 第四次 Lần 4 (19:15~19:35) | [6 empty] | 採樣時間 thời gian lấy mẫu 第年次 Lần 5 (22:00~22:20) | [6 empty] | 採樣時間 thời gian lấy mẫu 第六次 Lần 6 (1:50~2:10)
[8 empty] | 濃度 NĐ | 補充 BS | 補充 BS |  |  |  |  | 濃度 NĐ | 補充 BS | 補充 BS |  |  |  |  | 濃度 NĐ | 補充 BS | 補充 BS |  |  |  |  | 濃度 NĐ | 補充 BS | 補充 BS |  |  |  |  | 濃度 NĐ | 補充 BS | 補充 BS |  |  |  |  | 濃度 NĐ | 補充 BS | 補充 BS
|  | 三價鉻藍白 皮膜鈍化槽 TR-185J-Trivalent Chromium Passivation (Black)-màu đen | % | 3-7 | 5±1.5 | 5 | 0 | 0 | 168 | + | 168 |  | L | 0 | 0 | 168 | + | 168 |  | L | 0 | 0 | 168 | + | 168 |  | L | 0 | 0 | 168 | + | 168 |  | L | 0 | 0 | 168 | + | 168 |  | L | 0 | 0 | 168 | + | 168 |  | L
|  |  | pH | 1.4 - 2.0 | 1.7±0.2 | 1.7 | 0 | 0 | [5 empty] | 0 | 0 | [5 empty] | 0 | 0 | [5 empty] | 0 | 0 | [5 empty] | 0 | 0 | [5 empty] | 0 | 0
|  | 三價鉻黑色封閉槽 皮膜鈍化槽 Sealing (Black)- FT-190G | % | 4-7 | 5.5±0.5 | 5.5 | 0 | 0 | 184.8 | + | 184.8 |  | L | 0 | 0 | 184.8 | + | 184.8 |  | L | 0 | 0 | 184.8 | + | 184.8 |  | L | 0 | 0 | 184.8 | + | 184.8 |  | L | 0 | 0 | 184.8 | + | 184.8 |  | L | 0 | 0 | 184.8 | + | 184.8 |  | L
|  |  | pH | 3.0-5.0 | 3.5±0.5 | 3.5 | 0 | 0 | [5 empty] | 0 | 0 | [5 empty] | 0 | 0 | [5 empty] | 0 | 0 | [5 empty] | 0 | 0 | [5 empty] | 0 | 0
ghi chú: tô màu các ô
1. nằm ngoài phạm vi kiểm soát là màu cam (cận dưới), xanh (cận trên)
2. nằm ngoài giới hạn kiểm soát là màu vàng
Phạm vi kiểm soát 範圍值
Giới hạn kiểm soát 管控值
OK
Giới hạn kiểm soát 管控值
Phạm vi kiểm soát 範圍值
BACK

## 1. XL-1E TT
錩新科技股份有限公司 CX TECHNOLOGY CORPORATION | [19 empty] | Trang 1/2 | [16 empty] | Trang 2/2
BÁO CÁO KẾT QUẢ HÓA NGHIỆM HÀNG NGÀY XL-001E 表面處理生產製程管控記錄表 | [17 empty] | Lập biểu 作成 |  | Hiện trường xác nhận 現場確認
| XL-001E |  | Ca 1, | Thứ 2, |  | 2024/08/26 | [11 empty] | Trang |  |  |  | XL-001E |  |  | Thứ 2, | 2024/08/26
NO | Hạng mục kiểm tra nồng dộ 化驗檢查項目 |  |  |  | Đơn vị 單位 | Phạm vi kiểm soát 範圍值 | Giới hạn kiểm soát 管控值 | 採樣時間 thời gian lấy mẫu 第一次-Lần 1 (7:15~7:35) |  |  |  | 採樣時間 thời gian lấy mẫu 第一次 Lần 2 (10:00~10:20) |  |  |  | 採樣時間 thời gian lấy mẫu 第三次 Lần 3 (13:50~14:10) |  |  |  | Mã số văn kiện 文件編號 | NO | Hạng mục kiểm tra nồng dộ 化驗檢查項目 |  |  |  | 採樣時間 thời gian lấy mẫu 第一次-Lần 1 (7:15~7:35) |  |  |  | 採樣時間 thời gian lấy mẫu 第一次 Lần 2 (10:00~10:20) |  |  |  | 採樣時間 thời gian lấy mẫu 第三次 Lần 3 (13:50~14:10)
[8 empty] | 濃度 | 補充 BS |  |  | 濃度 | 補充 BS |  |  | 濃度 | 補充 BS |  |  | Q3-CXVN -PC01- | [5 empty] | Thêm hóa chất CÓ(có bổ sung) |  | Nộng độ sau BS 1h |  | Thêm hóa chất CÓ(có bổ sung) |  | Nộng độ sau BS 1h |  | Thêm hóa chất CÓ(có bổ sung) |  | Nộng độ sau BS 1h
1 | Xà bông (1) 脫脂 |  | NaOH |  | g/L | 20~40 | (30±5) | 0 | + | 0 | kg | 0 | + | 0 | kg | 0 | + | 0 | kg | IS06 | 1 | Xà bông (1) 脫脂 |  | NaOH |  |  | kg |  | g/L |  | kg |  | g/L |  | kg |  | g/L
|  |  | CleanA 840ml/NaOH 25kg |  | ml/L | 按NaOH添加數據添加 |  |  | + | 0 | L |  | + | 0 | L |  | + | 0 | L |  |  |  |  | CleanA 840ml/NaOH 25kg |  |  | L |  |  |  | L |  |  |  | L
|  |  | CleanB 8400ml/NaOH 25kg |  | ml/L | 按NaOH添加數據添加 |  |  | + | 0 | L |  | + | 0 | L |  | + | 0 | L |  |  |  |  | CleanB 8400ml/NaOH 25kg |  |  | L |  |  |  | L |  |  |  | L
2 | Xà bông (2) 脫脂 |  | NaOH |  | g/L | 20~40 | (30±5) | 0 | + | 0 | kg | 0 | + | 0 | kg | 0 | + | 0 | kg | IS06 | 2 | Xà bông (2) 脫脂 |  | NaOH |  |  | kg |  | g/L |  | kg |  | g/L |  | kg |  | g/L
|  |  | CleanA 840ml/NaOH 25kg |  | ml/L | 按NaOH添加數據添加 |  |  | + | 0 | L |  | + | 0 | L |  | + | 0 | L |  |  |  |  | CleanA 840ml/NaOH 25kg |  |  | L |  |  |  | L |  |  |  | L
|  |  | CleanB 8400ml/NaOH 25kg |  | ml/L | 按NaOH添加數據添加 |  |  | + | 0 | L |  | + | 0 | L |  | + | 0 | L |  |  |  |  | CleanB 8400ml/NaOH 25kg |  |  | L |  |  |  | L |  |  |  | L
3 | Điện giải(1) 電解 |  | NaOH |  | g/L | 60~80 | (70±10) | 0 | + | 0 | kg | 0 | + | 0 | kg | 0 | + | 0 | kg | IS06 | 3 | Điện giải(1) 電解 |  | NaOH |  |  | kg |  | g/L |  | kg |  | g/L |  | kg |  | g/L
|  |  | CleanB 7.5L/NaOH 25kg |  | ml/L | 按NaOH添加數據添加 |  |  | + | 0 | L |  | + | 0 | L |  | + | 0 | L |  |  |  |  | CleanB 7.5L/NaOH 25kg |  |  | L |  |  |  | L |  |  |  | L
4 | Điện giải (2) 電解 |  | NaOH |  | g/L | 60~80 | (70±10) | 0 | + | 0 | kg | 0 | + | 0 | kg | 0 | + | 0 | kg | IS06 | 4 | Điện giải (2) 電解 |  | NaOH |  |  | kg |  | g/L |  | kg |  | g/L |  | kg |  | g/L
|  |  | CleanB 7.5L/NaOH 25kg |  | ml/L | 按NaOH添加數據添加 |  |  | + | 0 | L |  | + | 0 | L |  | + | 0 | L |  |  |  |  | CleanB 7.5L/NaOH 25kg |  |  | L |  |  |  | L |  |  |  | L
5 | Nồng độ NaOH 氫氧化鈉 |  |  |  | g/L | 130 - 150 | (140±7) | 0 | + | 0 | kg | 0 | + | 0 | kg | 0 | + | 0 | kg | IS08 | 5 | Nồng độ NaOH 氫氧化鈉 |  |  |  |  | kg |  | g/L |  | kg |  | g/L |  | kg |  | g/L
| Nồng độ Zn 鋅 (1 pcs Zn=25kg) |  |  |  | g/L | 8~12 | (10±2) | 0 | + | 0 | kg | 0 | + | 0 | kg | 0 | + | 0 | kg | IS07 |  | Nồng độ Zn 鋅 (1 pcs Zn=25kg) |  |  |  |  | kg |  | g/L |  | kg |  | g/L |  | kg |  | g/L
6 | Nồng độ Cr2O3 三價鉻 |  |  |  | % | 12~18 | (14±2) | 0 | + | 0 | L | 0 | + | 0 | L | 0 | + | 0 | L | IS05 | 6 | Nồng độ Cr2O3 三價鉻 |  |  |  |  | L |  | % |  | L |  | % |  | L |  | %
[5 empty] | pH | 1.5~1.9 | (1.7±0.1 ) | 0 |  | 0 |  | 0 |  | 0 |  | 0 |  | 0 | [10 empty] | pH |  |  |  | pH |  |  |  | pH
7 | Nồng độ acid đặc 鹽酸 濃度 |  |  |  | %V/V | 40~50 | (45±5) | 0% | + | 0 | L | 0% | + | 0 | L | 0% | + | 0 | L | IS04 | 7 | Nồng độ acid đặc 鹽酸 濃度 |  |  |  |  | L |  | %V/V |  | L |  | %V/V |  | L |  | %V/V
8 | Nồng độ acid loãng 稀酸 濃度 |  |  |  | %V/V | (22±5) =17~27 | (22±5) | 0% | + | 0 | L | 0% | + | 0 | L | 0% | + | 0 | L | IS04 | 8 | Nồng độ acid loãng 稀酸 濃度 |  |  |  |  | L |  | %V/V |  | L |  | %V/V |  | L |  | %V/V
9 | Nồng độ HCL hoạt hóa 稀酸活化 濃度 |  |  |  | %V/V | 5~15 | (10±3) | 0% | + | 0 | L | 0% | + | 0 | L | 0% | + | 0 | L | IS15 | 9 | Nồng độ HCL hoạt hóa 稀酸活化 濃度 |  |  |  |  | L |  | %V/V |  | L |  | %V/V |  | L |  | %V/V
10 | Nồng độ HNO3 硝酸濃度 |  |  |  | % | 0.5~1.0 | (0.7±0.1) | 0% | + | 0 | L | 0% | + | 0 | L | 0% | + | 0 | L | IS15 | 10 | Nồng độ HNO3 硝酸濃度 |  |  |  |  | L |  | % |  | L |  | % |  | L |  | %
13 | Nồng độ Cr2O3 （K) 三價鉻 |  |  |  | % | 5~10 | (7.5±1) |  | + |  | L |  | + |  | L |  | + |  | L |  | 13 | Nồng độ Cr2O3 （K) 三價鉻 |  |  |  |  | L |  | % |  | L |  | % |  | L |  | %
[5 empty] | pH | 2.0~2.4 | (2.2±0.1) | 0 |  | 0 |  | 0 |  | 0 |  | 0 |  | 0 | [10 empty] | pH |  |  |  | pH |  |  |  | pH
Hạng mục kiểm tra nhiệt độ 檢查溫度
NO | Hạng mục kiểm tra nhiệt độ 溫度檢查項目 |  |  |  | nhiệt độ 溫度 | Phạm vi kiểm soát 範圍值 | Giới hạn kiểm soát 管控值 | Nhiệt kế 温度計 |  | Nhiệt tự động 自動温控 |  | Nhiệt kế 温度計 |  | Nhiệt tự động 自動温控 |  | Nhiệt kế 温度計 |  | Nhiệt tự động 自動温控 |  |  | NO | Hạng mục kiểm tra nhiệt độ 溫度檢查項目 |  |  |  | Ghi chú |  |  |  | Ghi chú |  |  |  | Ghi chú
1 | Nhiệt độ xà bông nóng (1) 熱脫脂溫度(1) |  |  |  | 0C | 50~70 | (60±5) | 0 |  | 0 |  | 0 |  | 0 |  | 0 |  | 0 |  |  | 1 | Nhiệt độ xà bông nóng (1) 熱脫脂溫度(1)
2 | Nhiệt độ xà bông nóng (2) 熱脫脂溫度(2) | Nhiệt độ xà bông nóng (2) 熱脫脂溫度(2) | Nhiệt độ xà bông nóng (2) 熱脫脂溫度(2) | Nhiệt độ xà bông nóng (2) 熱脫脂溫度(2) | 0C | 50~70 | (60±5) | 0 |  | 0 |  | 0 |  | 0 |  | 0 |  | 0 |  |  | 2 | Nhiệt độ xà bông nóng (2) 熱脫脂溫度(2) | Nhiệt độ xà bông nóng (2) 熱脫脂溫度(2) | Nhiệt độ xà bông nóng (2) 熱脫脂溫度(2) | Nhiệt độ xà bông nóng (2) 熱脫脂溫度(2)
3 | Nhiệt độ điện giải (1) 電解1 溫度 | Nhiệt độ điện giải (1) 電解1 溫度 | Nhiệt độ điện giải (1) 電解1 溫度 | Nhiệt độ điện giải (1) 電解1 溫度 | 0C | 40~60 | (50±5) | 0 |  | 0 |  | 0 |  | 0 |  | 0 |  | 0 |  |  | 3 | Nhiệt độ điện giải (1) 電解1 溫度 | Nhiệt độ điện giải (1) 電解1 溫度 | Nhiệt độ điện giải (1) 電解1 溫度 | Nhiệt độ điện giải (1) 電解1 溫度
4 | Nhiệt độ điện giải (2) 電解 2 溫度 | Nhiệt độ điện giải (2) 電解 2 溫度 | Nhiệt độ điện giải (2) 電解 2 溫度 | Nhiệt độ điện giải (2) 電解 2 溫度 | 0C | 40~60 | (50±5) | 0 |  | 0 |  | 0 |  | 0 |  | 0 |  | 0 |  |  | 4 | Nhiệt độ điện giải (2) 電解 2 溫度 | Nhiệt độ điện giải (2) 電解 2 溫度 | Nhiệt độ điện giải (2) 電解 2 溫度 | Nhiệt độ điện giải (2) 電解 2 溫度
5 | Nhiệt độ bồn xi 鍍鋅槽溫度 | Nhiệt độ bồn xi 鍍鋅槽溫度 | Nhiệt độ bồn xi 鍍鋅槽溫度 | Nhiệt độ bồn xi 鍍鋅槽溫度 | 0C | 20~35 | (30±4) | 0 |  | 0 |  | 0 |  | 0 |  | 0 |  | 0 |  |  | 5 | Nhiệt độ bồn xi 鍍鋅槽溫度 | Nhiệt độ bồn xi 鍍鋅槽溫度 | Nhiệt độ bồn xi 鍍鋅槽溫度 | Nhiệt độ bồn xi 鍍鋅槽溫度
6 | Nhiệt độ bồn màu Cr2O3 三價鉻 溫度 | Nhiệt độ bồn màu Cr2O3 三價鉻 溫度 | Nhiệt độ bồn màu Cr2O3 三價鉻 溫度 | Nhiệt độ bồn màu Cr2O3 三價鉻 溫度 | 0C | 30~40 | (34±3) | 0 |  | 0 |  | 0 |  | 0 |  | 0 |  | 0 |  |  | 6 | Nhiệt độ bồn màu Cr2O3 三價鉻 溫度 | Nhiệt độ bồn màu Cr2O3 三價鉻 溫度 | Nhiệt độ bồn màu Cr2O3 三價鉻 溫度 | Nhiệt độ bồn màu Cr2O3 三價鉻 溫度
7 | Nhiệt độ bồn nước nóng 熱水溫度 | Nhiệt độ bồn nước nóng 熱水溫度 | Nhiệt độ bồn nước nóng 熱水溫度 | Nhiệt độ bồn nước nóng 熱水溫度 | 0C | 50~70 | (60±10) | 0 |  | 0 |  | 0 |  | 0 |  | 0 |  | 0 |  |  | 7 | Nhiệt độ bồn nước nóng 熱水溫度 | Nhiệt độ bồn nước nóng 熱水溫度 | Nhiệt độ bồn nước nóng 熱水溫度 | Nhiệt độ bồn nước nóng 熱水溫度
8 | Sấy khô 烘乾 | Sấy khô 烘乾 | Sấy khô 烘乾 | Sấy khô 烘乾 | 0C | 80~100 | (90±5) | \ |  | 0 |  | \ |  | 0 |  | \ |  | 0 |  |  | 8 | Sấy khô 烘乾 | Sấy khô 烘乾 | Sấy khô 烘乾 | Sấy khô 烘乾
Hạng mục kiểm tra bơm thuốc tự động 藥液自動添加
NO | Hạng mục bơm thuốc 自動添加檢查項目 |  |  |  | Đơn vị 單位 | Phạm vi kiểm soát 範圍值 | Giới hạn kiểm soát 管控值 | Lượng bơm 添加量 |  |  |  | Lượng bơm 添加量 |  |  |  | Lượng bơm 添加量 |  |  |  |  | NO | Hạng mục bơm thuốc 自動添加檢查項目 |  |  |  | Ghi chú |  |  |  | Ghi chú |  |  |  | Ghi chú
1 | chất mềm (merlin starer) 開缸劑 |  |  |  | ml/1000 AH | 300-360 | 300-360 | 0 |  |  |  | 0 |  |  |  | 0 |  |  |  |  | 1 | chất mềm (merlin starer) 開缸劑
2 | chất bóng (merlin brightener) 光亮劑 |  |  |  | ml/1000 AH | 30-50 | 30-50 | 0 |  |  |  | 0 |  |  |  | 0 |  |  |  |  | 2 | chất bóng (merlin brightener) 光亮劑
BACK
BACK

## 2. XL-1F TT
錩新科技股份有限公司 CX TECHNOLOGY CORPORATION | [18 empty] | Trang 1/2 | [16 empty] | Trang 2/2
BÁO CÁO KẾT QUẢ HÓA NGHIỆM HÀNG NGÀY XL-001F 表面處理生產製程管控記錄表 | [16 empty] | Lập biểu 作成 |  | Hiện trường xác nhận 現場確認
| XL-001F |  |  |  | Ca 1, | Thứ 2, | 2024/08/26 | [9 empty] | Trang |  |  |  | XL-001F |  |  |  | Thứ 2, | 2024/08/26
NO | Hạng mục kiểm tra nồng dộ 化驗檢查項目 |  |  |  | Đơn vị 單位 | Phạm vi kiểm soát 範圍值 | Giới hạn kiểm soát 管控值 | 採樣時間 thời gian lấy mẫu 第一次-Lần 1 (7:15~7:35) |  |  | 採樣時間 thời gian lấy mẫu 第一次 Lần 2 (10:00~10:20) |  |  |  | 採樣時間 thời gian lấy mẫu 第三次 Lần 3 (13:50~14:10) |  |  |  | Mã số văn kiện 文件編號 | NO | Hạng mục kiểm tra nồng dộ 化驗檢查項目 |  |  |  | 採樣時間 thời gian lấy mẫu 第一次-Lần 1 (7:15~7:35) |  |  |  | 採樣時間 thời gian lấy mẫu 第一次 Lần 2 (10:00~10:20) |  |  |  | 採樣時間 thời gian lấy mẫu 第三次 Lần 3 (13:50~14:10)
[8 empty] | 濃度 | 補充 BS |  | 濃度 | 補充 BS |  |  | 濃度 | 補充 BS | [8 empty] | Thêm hóa chất CÓ(có bổ sung) |  | Nộng độ sau BS 1h |  | Thêm hóa chất CÓ(có bổ sung) |  | Nộng độ sau BS 1h |  | Thêm hóa chất CÓ(có bổ sung) |  | Nộng độ sau BS 1h
1 | Xà bông (1) 脫脂 |  | CT-21A |  | g/L | 60~80 | (70±5) |  |  |  | 64.9 | + | 13.7343 | kg | 68.794 | + | 3.247758 | kg | Q3-CXVN-PC01-IS06 | 1 | Xà bông (1) 脫脂 |  | CT-21A |  |  | kg |  | g/L |  | kg |  | g/L | có | kg | 69.8 | g/L
|  |  | CT-21B |  |  | CT-21A: 25kg/CT-21B: 5-10Lit | [6 empty] | 4.12029 | L |  |  | 0.9743274 | L |  |  |  |  | CT-21B |  |  | L |  |  |  | L |  |  |  | L
2 | Xà bông (2) 脫脂 |  | CT-21A |  | g/L | 60~80 | (70±5) |  |  |  | 71.39 | + | 0 | kg | 71.39 | + | 0 | kg | Q3-CXVN-PC01-IS06 | 2 | Xà bông (2) 脫脂 |  | CT-21A |  |  | kg |  | g/L |  | kg |  | g/L |  | kg |  | g/L
|  |  | CT-21B |  |  | CT-21A: 25kg/CT-21B: 5-10Lit | [6 empty] | 0 | L |  |  | 0 | L |  |  |  |  | CT-21B |  |  | L |  |  |  | L |  |  |  | L
3 | Điện giải(1) 電解 |  | EC-508A | EC-508A | g/L | 50~70 | (60±10) |  |  |  | 56.133 | + | 4.470252 | kg | 60.984 | + | 0 | kg | Q3-CXVN-PC01-IS06 | 3 | Điện giải(1) 電解 |  | EC-508A | EC-508A |  | kg |  | g/L |  | kg |  | g/L |  | kg |  | g/L
|  |  | EC-508B | EC-508B |  | EC-508A: 25kg/EC-508B:4-10Lit | [6 empty] | 1.25167056 | L |  |  | 0 | L |  |  |  |  | EC-508B | EC-508B |  | L |  |  |  | L |  |  |  | L
4 | Điện giải (2) 電解 |  | EC-508A | EC-508A | g/L | 50~70 | (60±10) |  |  |  | 66.528 | + | 0 | kg | 67.683 | + | 0 | kg | Q3-CXVN-PC01-IS06 | 4 | Điện giải (2) 電解 |  | EC-508A | EC-508A |  | kg |  | g/L |  | kg |  | g/L |  | kg |  | g/L
|  |  | EC-508B | EC-508B |  | EC-508A: 25kg/EC-508B:4-10Lit | [6 empty] | 0 | L |  |  | 0 | L |  |  |  |  | EC-508B | EC-508B |  | L |  |  |  | L |  |  |  | L
5 | Nồng độ NaOH 氫氧化鈉 |  |  |  | g/L | 130 - 150 | (140±7) |  |  |  | 146.4 | + | 0 | kg | 144.4 | + | 0 | kg | Q3-CXVN-PC01-IS08 | 5 | Nồng độ NaOH 氫氧化鈉 |  |  |  |  | kg |  | g/L |  | kg |  | g/L |  | kg |  | g/L
6 | Nồng độ Zn 鋅 (1 pcs Zn=25kg) |  |  |  | g/L | 8~12 | (10±2) |  |  |  | 11.31 | + | 0 | kg | 11.18 | + | 0 | kg | Q3-CXVN-PC01-IS07 | 6 | Nồng độ Zn 鋅 (1 pcs Zn=25kg) |  |  |  |  | kg |  | g/L |  | kg |  | g/L |  | kg |  | g/L
7 | Nồng độ Cr2O3 三價鉻 LANTHANE 318 |  |  |  | % | 6~10 | (7±1) |  |  |  | 6.79235 | + | 1.1939875 | L | 6.53813 | + | 2.6557525 | L |  | 7 | Nồng độ Cr2O3 三價鉻 LANTHANE 318 |  |  |  |  | L |  | % |  | L |  | % |  | L |  | %
[5 empty] | pH | 2~2.5 | (2.3±0.1 ) |  |  |  | 1.8 |  |  |  | 1.7 |  | 0 | [10 empty] | pH |  |  |  | pH |  |  |  | pH
8 | Nồng độ acid đặc 鹽酸 濃度 |  |  |  | %V/V | 40~50 | (45±5) |  |  |  | 43.91% | + | 23.04359375 | L | 47.34% | + | 0 | L | Q3-CXVN-PC01-IS04 | 8 | Nồng độ acid đặc 鹽酸 濃度 |  |  |  |  | L |  | %V/V |  | L |  | %V/V |  | L |  | %V/V
9 | Nồng độ acid loãng 稀酸 濃度 |  |  |  | %V/V | (22±5) =17~27 | (22±5) |  |  |  | 0% | + | 0 | L | 0% | + | 0 | L | Q3-CXVN-PC01-IS04 | 9 | Nồng độ acid loãng 稀酸 濃度 |  |  |  |  | L |  | %V/V |  | L |  | %V/V |  | L |  | %V/V
11 | Nồng độ HCL hoạt hóa 稀酸活化 濃度 |  |  |  | %V/V | 5~15 | (10±3) |  |  |  | 15.06% | + | 0 | L | 13.46% | + | 0 | L | Q3-CXVN-PC01-IS15 | 11 | Nồng độ HCL hoạt hóa 稀酸活化 濃度 |  |  |  |  | L |  | %V/V |  | L |  | %V/V |  | L |  | %V/V
12 | Nồng độ HNO3 硝酸濃度 |  |  |  | % | 0.5~1.5 | (1±0.4) |  |  |  | 0.9702% | + | 0.160917 | L | 0.9828% | + | 0.09287825 | L | Q3-CXVN-PC01-IS15 | 12 | Nồng độ HNO3 硝酸濃度 |  |  |  |  | L |  | % |  | L |  | % |  | L |  | %
13 | Nồng độ Cr2O3 （K) 三價鉻 FINIDIP 124 |  |  |  | % | 5~8 | (6±0.5) |  |  |  | 6.76 | + | 0 | L | ko sx | + | 0 | L |  | 13 | Nồng độ Cr2O3 （K) 三價鉻 FINIDIP 124 |  |  |  |  | L |  | % |  | L |  | % |  | L |  | %
[5 empty] | pH | 1.8~2.4 | (2.1±0.1 ) |  |  |  | 1.8 |  |  |  | ko sx |  | 0
Hạng mục kiểm tra nhiệt độ 檢查溫度
NO | Hạng mục kiểm tra nhiệt độ 溫度檢查項目 |  |  |  | nhiệt độ 溫度 | Phạm vi kiểm soát 範圍值 | Giới hạn kiểm soát 管控值 | Nhiệt kế 温度計 |  | Nhiệt tự động 自動温控 | Nhiệt kế 温度計 |  | Nhiệt tự động 自動温控 |  | Nhiệt kế 温度計 |  | Nhiệt tự động 自動温控 |  |  | NO | Hạng mục kiểm tra nhiệt độ 溫度檢查項目 |  |  |  | Ghi chú |  |  |  | Ghi chú |  |  |  | Ghi chú
1 | Nhiệt độ xà bông nóng (1) 熱脫脂溫度(1) |  |  |  | 0C | 50~70 | (60±5) |  |  |  | 42 |  | 41 |  | 43 |  | 41 |  |  | 1 | Nhiệt độ xà bông nóng (1) 熱脫脂溫度(1)
2 | Nhiệt độ xà bông nóng (2) 熱脫脂溫度(2) | Nhiệt độ xà bông nóng (2) 熱脫脂溫度(2) | Nhiệt độ xà bông nóng (2) 熱脫脂溫度(2) | Nhiệt độ xà bông nóng (2) 熱脫脂溫度(2) | 0C | 50~70 | (60±5) |  |  |  | 59 |  | 58 |  | 60 |  | 59 |  |  | 2 | Nhiệt độ xà bông nóng (2) 熱脫脂溫度(2) | Nhiệt độ xà bông nóng (2) 熱脫脂溫度(2) | Nhiệt độ xà bông nóng (2) 熱脫脂溫度(2) | Nhiệt độ xà bông nóng (2) 熱脫脂溫度(2)
3 | Nhiệt độ điện giải (1) 電解1 溫度 | Nhiệt độ điện giải (1) 電解1 溫度 | Nhiệt độ điện giải (1) 電解1 溫度 | Nhiệt độ điện giải (1) 電解1 溫度 | 0C | 40~60 | (50±5) |  |  |  | 53 |  | 52 |  | 52 |  | 51 |  |  | 3 | Nhiệt độ điện giải (1) 電解1 溫度 | Nhiệt độ điện giải (1) 電解1 溫度 | Nhiệt độ điện giải (1) 電解1 溫度 | Nhiệt độ điện giải (1) 電解1 溫度
4 | Nhiệt độ điện giải (2) 電解 2 溫度 | Nhiệt độ điện giải (2) 電解 2 溫度 | Nhiệt độ điện giải (2) 電解 2 溫度 | Nhiệt độ điện giải (2) 電解 2 溫度 | 0C | 40~60 | (50±5) |  |  |  | 50 |  | 50 |  | 50 |  | 50 |  |  | 4 | Nhiệt độ điện giải (2) 電解 2 溫度 | Nhiệt độ điện giải (2) 電解 2 溫度 | Nhiệt độ điện giải (2) 電解 2 溫度 | Nhiệt độ điện giải (2) 電解 2 溫度
5 | Nhiệt độ bồn xi 鍍鋅槽溫度 | Nhiệt độ bồn xi 鍍鋅槽溫度 | Nhiệt độ bồn xi 鍍鋅槽溫度 | Nhiệt độ bồn xi 鍍鋅槽溫度 | 0C | 20~35 | (30±4) |  |  |  | 29 |  | 29 |  | 28 |  | 28 |  |  | 5 | Nhiệt độ bồn xi 鍍鋅槽溫度 | Nhiệt độ bồn xi 鍍鋅槽溫度 | Nhiệt độ bồn xi 鍍鋅槽溫度 | Nhiệt độ bồn xi 鍍鋅槽溫度
6 | Nhiệt độ bồn màu Cr2O3 三價鉻 溫度 | Nhiệt độ bồn màu Cr2O3 三價鉻 溫度 | Nhiệt độ bồn màu Cr2O3 三價鉻 溫度 | Nhiệt độ bồn màu Cr2O3 三價鉻 溫度 | 0C | 30-38 | (34±2) |  |  |  | 31 |  | 30 |  | 38 |  | 38 |  |  | 6 | Nhiệt độ bồn màu Cr2O3 三價鉻 溫度 | Nhiệt độ bồn màu Cr2O3 三價鉻 溫度 | Nhiệt độ bồn màu Cr2O3 三價鉻 溫度 | Nhiệt độ bồn màu Cr2O3 三價鉻 溫度
7 | Nhiệt độ bồn nước nóng 熱水溫度 | Nhiệt độ bồn nước nóng 熱水溫度 | Nhiệt độ bồn nước nóng 熱水溫度 | Nhiệt độ bồn nước nóng 熱水溫度 | 0C | 50~70 | (60±10) |  |  |  | 44 |  | 43 |  | 60 |  | 60 |  |  | 7 | Nhiệt độ bồn nước nóng 熱水溫度 | Nhiệt độ bồn nước nóng 熱水溫度 | Nhiệt độ bồn nước nóng 熱水溫度 | Nhiệt độ bồn nước nóng 熱水溫度
8 | Sấy khô 烘乾 | Sấy khô 烘乾 | Sấy khô 烘乾 | Sấy khô 烘乾 | 0C | 80~100 | (90±5) |  |  |  | \ |  | 0 |  | \ |  | 94 |  |  | 8 | Sấy khô 烘乾 | Sấy khô 烘乾 | Sấy khô 烘乾 | Sấy khô 烘乾
Hạng mục kiểm tra bơm thuốc tự động 藥液自動添加
NO | Hạng mục bơm thuốc 自動添加檢查項目 |  |  |  | Đơn vị 單位 | Phạm vi kiểm soát 範圍值 | Giới hạn kiểm soát 管控值 | Lượng bơm 添加量 |  |  | Lượng bơm 添加量 |  |  |  | Lượng bơm 添加量 |  |  |  |  | NO | Hạng mục bơm thuốc 自動添加檢查項目 |  |  |  | Ghi chú |  |  |  | Ghi chú |  |  |  | Ghi chú
1 | chất mềm (250 base) 開缸劑 |  |  |  | ml/1000 AH | 100-200 | 100-200 | 0 |  |  | 0 |  |  |  | 150 |  |  |  |  | 1 | chất mềm (250 base) 開缸劑
2 | chaát boùng (250 brightener) 光亮劑 |  |  |  | ml/1000 AH | 20-50 | 20-50 | 0 |  |  | 0 |  |  |  | 37 |  |  |  |  | 2 | chaát boùng (250 brightener) 光亮劑
BACK
BACK

## 3.XT-C TT
錩新科技股份有限公司 CX TECHNOLOGY CORPORATION | [18 empty] | Trang 1/2 | [16 empty] | Trang 2/2
BAÙO CAÙO KEÁT QUAÛ HOÙA NGHIEÄM HAÈNG NGAØY XT- 000C 吊電化驗結果報告 | [16 empty] | Lập biểu 作成 |  | Hiện trường xác nhận 現場確認
| XT-000C |  |  |  | Ca 1, | Thứ 2, | 2024/08/26 | [9 empty] | Trang |  |  |  | XT-000C |  |  |  | Thứ 2, | 2024/08/26
NO | Hạng mục kiểm tra nồng dộ 化驗檢查項目 |  |  |  | Đơn vị 單位 | Phạm vi kiểm soát 範圍值 | Giới hạn kiểm soát 管控值 | 採樣時間 thời gian lấy mẫu 第一次-Lần 1 (7:15~7:35) |  |  | 採樣時間 thời gian lấy mẫu 第一次 Lần 2 (10:00~10:20) |  |  |  | 採樣時間 thời gian lấy mẫu 第三次 Lần 3 (13:50~14:10) |  |  |  | Mã số văn kiện 文件編號 Q3-CXVN-PC01- | NO | Hạng mục kiểm tra nồng dộ 化驗檢查項目 |  |  |  | 採樣時間 thời gian lấy mẫu 第一次-Lần 1 (7:15~7:35) |  |  |  | 採樣時間 thời gian lấy mẫu 第一次 Lần 2 (10:00~10:20) |  |  |  | 採樣時間 thời gian lấy mẫu 第三次 Lần 3 (13:50~14:10)
[8 empty] | 濃度 | 補充 BS |  | 濃度 | 補充 BS |  |  | 濃度 | 補充 BS | [8 empty] | Thêm hóa chất CÓ(có bổ sung) |  | Nộng độ sau BS 1h |  | Thêm hóa chất CÓ(có bổ sung) |  | Nộng độ sau BS 1h |  | Thêm hóa chất CÓ(có bổ sung) |  | Nộng độ sau BS 1h
1 | Xaø boâng 脫脂 (2,3,4) |  | CT-21A |  | g/L | 40~60 | (50±5) | [6 empty] | kg | 50.622 | + | 0 | kg | IS06 | 1 | Xaø boâng 脫脂 (2,3,4) |  | CT-21A |  |  | kg |  | g/L |  | kg |  | g/L |  | kg |  | g/L
|  |  | CT-21B |  |  | CT-21A: 25kg/CT-21B: 7-10L | [7 empty] | L |  |  | 0 | L |  |  |  |  | CT-21B |  |  | L |  |  |  | L |  |  |  | L
2 | Xaø boâng 脫脂 (5,6) |  | CT-21A |  | g/L | 40~60 | (50±5) | [6 empty] | kg | 54.516 | + | 0 | kg | IS06 | 2 | Xaø boâng 脫脂 (5,6) |  | CT-21A |  |  | kg |  | g/L |  | kg |  | g/L |  | kg |  | g/L
|  |  | CT-21B |  |  | CT-21A: 25kg/CT-21B: 7-10L | [7 empty] | L |  |  | 0 | L |  |  |  |  | CT-21B |  |  | L |  |  |  | L |  |  |  | L
3 | Điện giải 電解 (8) |  | EC-508A | EC-508A | g/L | 50~70 | (60±5) | [6 empty] | kg | 58.9512 | + | 8.60016 | kg | IS06 | 3 | Điện giải 電解 (8) |  | EC-508A | EC-508A |  | kg |  | g/L |  | kg |  | g/L | 10 | kg | 60.1 | g/L
|  |  | EC-508B | EC-508B |  | EC-508A: 25kg/EC-508B:6-10L | [7 empty] | L |  |  | 2.7520512 | L |  |  |  |  | EC-508B | EC-508B |  | L |  |  |  | L |  |  |  | L
4 | Điện giải 電解 (20,21) |  | EC-508A | EC-508A | g/L | 50~70 | (60±5) | [6 empty] | kg | 63.063 | + | 0 | kg | IS06 | 4 | Điện giải 電解 (20,21) |  | EC-508A | EC-508A |  | kg |  | g/L |  | kg |  | g/L |  | kg |  | g/L
|  |  | EC-508B | EC-508B |  | EC-508A: 25kg/EC-508B:6-10L | [7 empty] | L |  |  | 0 | L |  |  |  |  | EC-508B | EC-508B |  | L |  |  |  | L |  |  |  | L
5 | Boàn xi (26-35) 鋅電鍍槽 Zinc Plating | Noàng ñoä NaOH 氫氧化鈉 |  |  | g/L | 135~ 145 | (140±5) | [6 empty] | kg | 144.8 | + | 0 | kg | IS08 | 5 | Boàn xi (26-37) 鋅電鍍槽 Zinc Plating | Noàng ñoä NaOH 氫氧化鈉 |  |  |  | kg |  | g/L |  | kg |  | g/L |  | kg |  | g/L
|  | Noàng ñoä Zn 鋅 (1 pcs Zn=25kg) |  |  |  | 7~10 | (8.5±1) | [6 empty] | kg | 8.19 | + | 16.45046 | kg | IS07 |  |  | Noàng ñoä Zn 鋅 (1 pcs Zn=25kg) |  |  |  | kg |  |  |  | kg |  |  |  | kg
6 | Nồng độ Cr2O3 三價鉻(46) LANTHANE 318 (HALO) |  |  |  | % | 5~8 | (6±1) | [6 empty] | L | 6.516945 | + | 0 | L | IS05 | 6 | Nồng độ Cr2O3 三價鉻(46) LANTHANE 318 (HALO) |  |  |  |  | L |  | % |  | L |  | % |  | L |  | %
[5 empty] | pH | 2.0~2.4 | (2.2±0.1) | [7 empty] | 2.1 | [12 empty] | pH |  |  |  | pH |  |  |  | pH
10 | Noàng ñoä axit ñaëc (12) 鹽酸 濃度 |  |  |  | %V/V | 40~50 | (45±5) | [6 empty] | L | 43.34% | + | 53.563125 | L | IS15 | 9 | Noàng ñoä axit ñaëc (12) 鹽酸 濃度 |  |  |  |  | L |  | %V/V |  | L |  | %V/V |  | L |  | %V/V
7 | Nồng độ acid loãng (13) 稀酸 濃度 |  |  |  | %V/V | 10~20 | (15±5) | [6 empty] | L | 0% |  | 0 | L |  | 7 | Nồng độ acid loãng (13) 稀酸 濃度 | [6 empty] | %V/V |  |  |  | %V/V |  |  |  | %V/V
8 | Noàng ñoä axit ñaëc (14) 鹽酸 濃度 |  |  |  | %V/V | 40~50 | (45±5) | [6 empty] | L | 48.36% |  | 0 | L |  | 7 | Noàng ñoä axit ñaëc (14) 鹽酸 濃度 | [6 empty] | %V/V |  |  |  | %V/V |  |  |  | %V/V
9 | Noàng ñoä axit ñaëc 鹽酸 濃度 (15,16,17) |  |  |  | %V/V | 40~50 | (45±5) | [6 empty] | L | 47.45% | + | 0 | L | IS04 | 8 | Noàng ñoä axit ñaëc 2 (15,16,17) 鹽酸 濃度 |  |  |  |  | L |  | %V/V |  | L |  | %V/V |  | L |  | %V/V
11 | Nồng độ HNO3 (42) 硝酸濃度 | Nồng độ HNO3 (42) 硝酸濃度 | Nồng độ HNO3 (42) 硝酸濃度 | Nồng độ HNO3 (42) 硝酸濃度 | %V/V | 0.5~1.0 | (0.7±0.1) | [6 empty] | L | 0.7056% | + | 0 | L | IS15 | 10 | Nồng độ HNO3 (42) 硝酸濃度 | Nồng độ HNO3 (42) 硝酸濃度 | Nồng độ HNO3 (42) 硝酸濃度 | Nồng độ HNO3 (42) 硝酸濃度 |  | L |  | %V/V |  | L |  | %V/V |  | L |  | %V/V
12 | Nồng độ Cr2O3 （K) 三價鉻 FINIDIP 124 (49) |  |  |  | % | 5~8 | (6±0.5) | [6 empty] | L | 5.76 | + | 8.986004 | L |  | 11 | Nồng độ Cr2O3 （K) 三價鉻 |  |  |  |  | L |  | % |  | L |  | % |  | L |  | %
[5 empty] | pH | 1.8~2.4 | (2.1±0.1) | [7 empty] | 2.1 | +
| Nồng độ Cr2O3 三價鉻( JASCO 45) |  |  |  | % | 8~16 % |  |  | + |  |  | + |  |  |  | + |  |  |  |  | Nồng độ Cr2O3 三價鉻( JASCO 45)
[5 empty] | pH | 1.8~2.4 |  | 0 | + | 0 | 0 | + | 0 |  | 0 | +
Haïng muïc kieåm tra nhieät ñoä 檢查溫度
NO | Haïng muïc kieåm tra nhieät ñoä 溫度檢查項目 |  |  |  | nhieät ñoä 溫度 | Phạm vi kiểm soát 範圍值 | Giới hạn kiểm soát 管控值 | Nhiệt kế 温度計 |  | nhieät töï ñoäng 自動温控 | Nhiệt kế 温度計 |  | nhieät töï ñoäng 自動温控 |  | Nhiệt kế 温度計 |  | nhieät töï ñoäng 自動温控 |  |  | NO | Haïng muïc kieåm tra nhieät ñoä 溫度檢查項目 |  |  |  | Ghi chú |  |  |  | Ghi chú |  |  |  | Ghi chú
1 | Nhieät ñoä boàn xaø boâng noùng 1 熱脫脂溫度 |  |  |  | 0C | 50~70 | (60±5) | 0 |  | 0 | 0 |  | 0 |  | 60 |  | 59 |  |  | 1 | Nhieät ñoä boàn xaø boâng noùng 1 熱脫脂溫度
2 | Nhieät ñoä boàn xaø boâng noùng 2 熱脫脂溫度 |  |  |  | 0C | 50~70 | (60±5) | 0 |  | 0 | 0 |  | 0 |  | 62 |  | 63 |  |  | 2 | Nhieät ñoä boàn xaø boâng noùng 2 熱脫脂溫度
3 | Nhieät ñoä boàn ñieän giaûi (-) 電解 溫度 |  |  |  | 0C | 50~70 | (60±5) | 0 |  | 0 | 0 |  | 0 |  | 60 |  | 60 |  |  | 3 | Nhieät ñoä boàn ñieän giaûi (-) 電解 溫度
4 | Nhieät ñoä boàn ñieän giaûi (+) 電解 + 溫度 |  |  |  | 0C | 50~70 | (60±5) | 0 |  | 0 | 0 |  | 0 |  | 59 |  | 58 |  |  | 4 | Nhieät ñoä boàn ñieän giaûi (+) 電解 + 溫度
5 | Nhieät ñoä boàn xi 鍍鋅槽溫度 |  |  |  | 0C | 22~28 | (25±3) | 0 |  | 0 | 0 |  | 0 |  | 24 |  | 23 |  |  | 5 | Nhieät ñoä boàn xi 鍍鋅槽溫度
6 | Nhiệt độ bồn màu Cr2O3 (I) 三價鉻 溫度 HALO |  |  |  | 0C | 30~40 | (34±3) | 0 |  | 0 | 0 |  | 0 |  | 37 |  | 37 |  |  | 6 | Nhiệt độ bồn màu Cr2O3 (I) 三價鉻 溫度 HALO
7 | Nhieät ñoä boàn nöôùc noùng 熱水溫度 |  |  |  | 0C | 55~65 | (60±5) | 0 |  | 0 | 0 |  | 0 |  | 58 |  | 58 |  |  | 7 | Nhieät ñoä boàn nöôùc noùng 熱水溫度
8 | saáy khoâ 烘乾 |  |  |  | 0C | 80~100 | (90±5) | \ |  | 0 | \ |  | 0 |  | \ |  | 85 |  |  | 8 | saáy khoâ 烘乾
| Nhiệt độ sóng siêu âm 超音波水洗槽 (23) |  |  |  | 0C | 40~60 | (50±10) | 0 |  | 0 | 0 |  | 0 |  | 65 |  | 63 |  |  |  | Nhiệt độ sóng siêu âm 超音波水洗槽 (23)
| Nhiệt độ nước nóng siêm âm 超音波熱水洗槽(39) |  |  |  | 0C | 50~70 | (60±10) | 0 |  | 0 | 0 |  | 0 |  | 73 |  | 72
9 | Nhieät ñoä boàn maøu Cr2O3 (K) 三價鉻 溫度 |  |  |  | 0C | 20~30 | 20~30 | 0 |  | 0 | 0 |  | 0 |  | 0 |  | 0 |  |  | 9 | Nhieät ñoä boàn maøu Cr2O3 (K) 三價鉻 溫度
| Nhiệt độ bồn màu Cr2O3 (I) 三價鉻 溫度 JASCO |  |  |  | 0C | 35~45 |  | 0 |  | 0 | 0 |  | 0 |  | 0 |  | 0 |  |  |  | Nhiệt độ bồn màu Cr2O3 (I) 三價鉻 溫度 JASCO
Haïng muïc kieåm tra bôm thuoác töï ñoäng 藥液自動添加
NO | Haïng muïc kieåm tra bôm thuoác 藥液自動添加檢查項目 |  |  |  | Ñôn vò 單位 | Phạm vi kiểm soát 範圍值 | Giới hạn kiểm soát 管控值 | löôïng bôm 加數量 |  |  | löôïng bôm 加數量 |  |  |  | löôïng bôm 加數量 |  |  |  |  | NO | Haïng muïc kieåm tra bôm thuoác 藥液自動添加檢查項目 |  |  |  | Ghi chú |  |  |  | Ghi chú |  |  |  | Ghi chú
1 | chất bóng (250 brightener) 光亮劑 |  |  |  | ml/1000 AH | 30~50 (40) | 30~50 (40) | 0 |  |  | 0 |  |  |  | 0 |  |  |  |  | 1 | chất bóng (250 brightener) 光亮劑
2 | chất mềm (250 base) 開缸劑 |  |  |  | ml/1000 AH | 160~220 (180) | 160~220 (180) | 0 |  |  | 0 |  |  |  | 0 |  |  |  |  | 2 | chất mềm (250 base) 開缸劑
BACK
BACK

## 4.ZN-NI tt(CA1)
錩新科技股份有限公司 CX TECHNOLOGY CORPORATION
BAÙO CAÙO KEÁT QUAÛ HOÙA NGHIEÄM HAÈNG NGAØY Zn-Ni 吊電化驗結果報告 | [13 empty] | Lập biểu 作成 |  | Hiện trường xác nhận 現場確認
| Zn-Ni | Ca 1, | Thứ 2, | 2024/08/26 | [9 empty] | Trang
NO | Hạng mục kiểm tra nồng dộ 化驗檢查項目 |  | Đơn vị 單位 | Phạm vi kiểm soát 範圍值 | Giới hạn kiểm soát 管控值 | 採樣時間 thời gian lấy mẫu 第一次-Lần 1 (7:15~7:35) |  |  |  | 採樣時間 thời gian lấy mẫu 第一次 Lần 2 (10:00~10:20) |  |  |  | 採樣時間 thời gian lấy mẫu 第三次 Lần 3 (13:50~14:10)
[6 empty] | 濃度 | 補充 BS |  |  | 濃度 | 補充 BS |  |  | 濃度 | 補充 BS
1 | 鋅鎳合金電鍍槽 Zn-Niken Plating (36,37) | Zn | g/L | 5~6 | (5.5± 0.5) | [8 empty] | 6.11 | + | 0 | kg
2 |  | NaOH | g/L | 130~140 | (135 ± 5) | [8 empty] | 135.6 | + | 0 | kg
3 | Màu niken 三價鉻 (52) | pH | pH | 3.0-4.5 | (4.3±0.2) | [8 empty] | 3.8 | +
4 | Nồng độ màu niken 129 partA 三價鉻濃度Ni-Ken 129 partA |  | ml/L | 0 | 0 | [8 empty] | 79.056 | + | 0 | kg
Haïng muïc kieåm tra nhieät ñoä 檢查溫度
NO | Haïng muïc kieåm tra nhieät ñoä 溫度檢查項目 |  | nhieät ñoä 溫度 | Phạm vi kiểm soát 範圍值 | Giới hạn kiểm soát 管控值 | Nhiệt kế 温度計 |  | nhieät töï ñoäng 自動温控 |  | Nhiệt kế 温度計 |  | nhieät töï ñoäng 自動温控 |  | Nhiệt kế 温度計 |  | nhieät töï ñoäng 自動温控
4 | Nhiệt độ bồn xi Zn-Niken Zn-Niken 鍍鋅槽溫度 |  | 0C | 24~28 | (26±2) | 0 |  | 0 |  | 0 |  | 0 |  | 25 |  | 24
5 | Nhiệt độ bồn màu Cr2O3 三價鉻 溫度 |  | 0C | 20~30 | (25±5) | 0 |  | 0 |  | 0 |  | 0 |  | 27 |  | 27
BẢNG GHI CHÉP BỔ SUNG HÓA CHẤT 化藥液添加記錄表 (XT- 001C) Zn-Ni
NO | Hạng mục kiểm tra nồng dộ 化驗檢查項目 |  | Đơn vị 單位 | Phạm vi kiểm soát 範圍值 | Giới hạn kiểm soát 管控值 | 採樣時間 thời gian lấy mẫu 第一次-Lần 1 (7:15~7:35) |  |  |  | 採樣時間 thời gian lấy mẫu 第一次 Lần 2 (10:00~10:20) |  |  |  | 採樣時間 thời gian lấy mẫu 第三次 Lần 3 (13:50~14:10)
[6 empty] | Thêm hóa chất CÓ(có bổ sung) |  | Nộng độ sau BS 1h (g/l, %) |  | Thêm hóa chất CÓ(có bổ sung) |  | Nộng độ sau BS 1h (g/l, %) |  | Thêm hóa chất CÓ(có bổ sung) |  | Nộng độ sau BS 1h (g/l, %)
1 | 鋅鎳合金電鍍槽 Zn-Niken Plating (36,37) | Zn | g/L | 5~6 | (5.5± 0.5) |  | kg |  | g/L |  | kg |  | g/L |  | kg |  | g/L
2 |  | NaOH | g/L | 130~140 | (135 ± 5) |  | kg |  | g/L |  | kg |  | g/L |  | kg |  | g/L
3 | Màu niken 三價鉻 (52) | pH | pH | 3.0-4.5 | (4.3±0.2) |  |  |  | pH |  |  |  | pH |  |  |  | pH
4 | Nồng độ màu niken 129 partA 三價鉻濃度Ni-Ken 129 partA |  | ml/L | 0 | 0 |  | kg |  | ml/L |  | kg |  | ml/L |  | kg |  | ml/L
TRO VE MENU

## 1. XL-1E TT(CA2)
錩新科技股份有限公司 CX TECHNOLOGY CORPORATION | [19 empty] | Trang 1/2 | [16 empty] | Trang 2/2
BÁO CÁO KẾT QUẢ HÓA NGHIỆM HÀNG NGÀY XL-001E 表面處理生產製程管控記錄表 | [17 empty] | Lập biểu 作成 |  | Hiện trường xác nhận 現場確認
| XL-001E |  | Ca 2, | Thứ 2, |  | 2024/08/26 | [11 empty] | L.Yen |  |  |  | XL-001E |  |  | Thứ 2, | 2024/08/26
NO | Hạng mục kiểm tra nồng dộ 化驗檢查項目 |  |  |  | Đơn vị 單位 | Phạm vi kiểm soát 範圍值 | Giới hạn kiểm soát 管控值 | 採樣時間 thời gian lấy mẫu 第四次 Lần 4 (19:15~19:35) |  |  |  | 採樣時間 thời gian lấy mẫu 第年次 Lần 5 (22:00~22:20) |  |  |  | 採樣時間 thời gian lấy mẫu 第六次 Lần 6 (1:50~2:10) |  |  |  | Mã số văn kiện 文件編號 | NO | Hạng mục kiểm tra nồng dộ 化驗檢查項目 |  |  |  | 採樣時間 thời gian lấy mẫu 第四次 Lần 4 (19:15~19:35) |  |  |  | 採樣時間 thời gian lấy mẫu 第年次 Lần 5 (22:00~22:20) |  |  |  | 採樣時間 thời gian lấy mẫu 第六次 Lần 6 (1:50~2:10)
[8 empty] | 濃度 | 補充 BS |  |  | 濃度 | 補充 BS |  |  | 濃度 | 補充 BS |  |  | Q3-CXVN -PC01- | [5 empty] | Thêm hóa chất CÓ(có bổ sung) |  | Nộng độ sau BS 1h |  | Thêm hóa chất CÓ(có bổ sung) |  | Nộng độ sau BS 1h |  | Thêm hóa chất CÓ(có bổ sung) |  | Nộng độ sau BS 1h
1 | Xà bông (1) 脫脂 |  | NaOH |  | g/L | 20~40 | (30±5) | 0 | + | 0 | kg | 0 | + | 0 | kg | 0 | + | 0 | kg | IS06 | 1 | Xà bông (1) 脫脂 |  | NaOH |  |  | kg |  | g/L |  | kg |  | g/L |  | kg |  | g/L
|  |  | CleanA 840ml/NaOH 25kg |  | ml/L | 按NaOH添加數據添加 |  |  | + | 0 | L |  | + | 0 | L |  | + | 0 | L |  |  |  |  | CleanA 840ml/NaOH 25kg |  |  | L |  |  |  | L |  |  |  | L
|  |  | CleanB 8400ml/NaOH 25kg |  | ml/L | 按NaOH添加數據添加 |  |  | + | 0 | L |  | + | 0 | L |  | + | 0 | L |  |  |  |  | CleanB 8400ml/NaOH 25kg |  |  | L |  |  |  | L |  |  |  | L
2 | Xà bông (2) 脫脂 |  | NaOH |  | g/L | 20~40 | (30±5) | 0 | + | 0 | kg | 0 | + | 0 | kg | 0 | + | 0 | kg | IS06 | 2 | Xà bông (2) 脫脂 |  | NaOH |  |  | kg |  | g/L |  | kg |  | g/L |  | kg |  | g/L
|  |  | CleanA 840ml/NaOH 25kg |  | ml/L | 按NaOH添加數據添加 |  |  | + | 0 | L |  | + | 0 | L |  | + | 0 | L |  |  |  |  | CleanA 840ml/NaOH 25kg |  |  | L |  |  |  | L |  |  |  | L
|  |  | CleanB 8400ml/NaOH 25kg |  | ml/L | 按NaOH添加數據添加 |  |  | + | 0 | L |  | + | 0 | L |  | + | 0 | L |  |  |  |  | CleanB 8400ml/NaOH 25kg |  |  | L |  |  |  | L |  |  |  | L
3 | Điện giải(1) 電解 |  | NaOH |  | g/L | 60~80 | (70±10) | 0 | + | 0 | kg | 0 | + | 0 | kg | 0 | + | 0 | kg | IS06 | 3 | Điện giải(1) 電解 |  | NaOH |  |  | kg |  | g/L |  | kg |  | g/L |  | kg |  | g/L
|  |  | CleanB 7.5L/NaOH 25kg |  | ml/L | 按NaOH添加數據添加 |  |  | + | 0 | L |  | + | 0 | L |  | + | 0 | L |  |  |  |  | CleanB 7.5L/NaOH 25kg |  |  | L |  |  |  | L |  |  |  | L
4 | Điện giải (2) 電解 |  | NaOH |  | g/L | 60~80 | (70±10) | 0 | + | 0 | kg | 0 | + | 0 | kg | 0 | + | 0 | kg | IS06 | 4 | Điện giải (2) 電解 |  | NaOH |  |  | kg |  | g/L |  | kg |  | g/L |  | kg |  | g/L
|  |  | CleanB 7.5L/NaOH 25kg |  | ml/L | 按NaOH添加數據添加 |  |  | + | 0 | L |  | + | 0 | L |  | + | 0 | L |  |  |  |  | CleanB 7.5L/NaOH 25kg |  |  | L |  |  |  | L |  |  |  | L
5 | Nồng độ NaOH 氫氧化鈉 |  |  |  | g/L | 130 - 150 | (140±7) | 0 | + | 0 | kg | 0 | + | 0 | kg | 0 | + | 0 | kg | IS08 | 5 | Nồng độ NaOH 氫氧化鈉 |  |  |  |  | kg |  | g/L |  | kg |  | g/L |  | kg |  | g/L
| Nồng độ Zn 鋅 (1 pcs Zn=25kg) |  |  |  | g/L | 8~12 | (10±2) | 0 | + | 0 | kg | 0 | + | 0 | kg | 0 | + | 0 | kg | IS07 |  | Nồng độ Zn 鋅 (1 pcs Zn=25kg) |  |  |  |  | kg |  | g/L |  | kg |  | g/L |  | kg |  | g/L
6 | Nồng độ Cr2O3 三價鉻 |  |  |  | % | 12~18 | (14±2) | 0 | + | 0 | L | 0 | + | 0 | L | 0 | + | 0 | L | IS05 | 6 | Nồng độ Cr2O3 三價鉻 |  |  |  |  | L |  | % |  | L |  | % |  | L |  | %
[5 empty] | pH | 1.5~1.9 | (1.7±0.1 ) | 0 |  | 0 |  | 0 |  | 0 |  | 0 |  | 0 | [10 empty] | pH |  |  |  | pH |  |  |  | pH
7 | Nồng độ acid đặc 鹽酸 濃度 |  |  |  | %V/V | 40~50 | (45±5) | 0% | + | 0 | L | 0% | + | 0 | L | 0% | + | 0 | L | IS04 | 7 | Nồng độ acid đặc 鹽酸 濃度 |  |  |  |  | L |  | %V/V |  | L |  | %V/V |  | L |  | %V/V
8 | Nồng độ acid loãng 稀酸 濃度 |  |  |  | %V/V | (22±5) =17~27 | (22±5) | 0% | + | 0 | L | 0% | + | 0 | L | 0% | + | 0 | L | IS04 | 8 | Nồng độ acid loãng 稀酸 濃度 |  |  |  |  | L |  | %V/V |  | L |  | %V/V |  | L |  | %V/V
9 | Nồng độ HCL hoạt hóa 稀酸活化 濃度 |  |  |  | %V/V | 5~15 | (10±3) | 0% | + | 0 | L | 0% | + | 0 | L | 0% | + | 0 | L | IS15 | 9 | Nồng độ HCL hoạt hóa 稀酸活化 濃度 |  |  |  |  | L |  | %V/V |  | L |  | %V/V |  | L |  | %V/V
10 | Nồng độ HNO3 硝酸濃度 |  |  |  | % | 0.5~1.0 | (0.7±0.1) | 0% | + | 0 | L | 0% | + | 0 | L | 0% | + | 0 | L | IS15 | 10 | Nồng độ HNO3 硝酸濃度 |  |  |  |  | L |  | % |  | L |  | % |  | L |  | %
13 | Nồng độ Cr2O3 （K) 三價鉻 |  |  |  | % | 5~10 | (7.5±1) |  | + |  | L |  | + |  | L |  | + |  | L |  | 13 | Nồng độ Cr2O3 （K) 三價鉻 |  |  |  |  | L |  | % |  | L |  | % |  | L |  | %
[5 empty] | pH | 2.0~2.4 | (2.2±0.1) | 0 |  | 0 |  | 0 |  | 0 |  | 0 |  | 0 | [10 empty] | pH |  |  |  | pH |  |  |  | pH
Hạng mục kiểm tra nhiệt độ 檢查溫度
NO | Hạng mục kiểm tra nhiệt độ 溫度檢查項目 |  |  |  | nhiệt độ 溫度 | Phạm vi kiểm soát 範圍值 | Giới hạn kiểm soát 管控值 | Nhiệt kế 温度計 |  | Nhiệt tự động 自動温控 |  | Nhiệt kế 温度計 |  | Nhiệt tự động 自動温控 |  | Nhiệt kế 温度計 |  | Nhiệt tự động 自動温控 |  |  | NO | Hạng mục kiểm tra nhiệt độ 溫度檢查項目 |  |  |  | Ghi chú |  |  |  | Ghi chú |  |  |  | Ghi chú
1 | Nhiệt độ xà bông nóng (1) 熱脫脂溫度(1) |  |  |  | 0C | 50~70 | (60±5) | 0 |  | 0 |  | 0 |  | 0 |  | 0 |  | 0 |  |  | 1 | Nhiệt độ xà bông nóng (1) 熱脫脂溫度(1)
2 | Nhiệt độ xà bông nóng (2) 熱脫脂溫度(2) | Nhiệt độ xà bông nóng (2) 熱脫脂溫度(2) | Nhiệt độ xà bông nóng (2) 熱脫脂溫度(2) | Nhiệt độ xà bông nóng (2) 熱脫脂溫度(2) | 0C | 50~70 | (60±5) | 0 |  | 0 |  | 0 |  | 0 |  | 0 |  | 0 |  |  | 2 | Nhiệt độ xà bông nóng (2) 熱脫脂溫度(2) | Nhiệt độ xà bông nóng (2) 熱脫脂溫度(2) | Nhiệt độ xà bông nóng (2) 熱脫脂溫度(2) | Nhiệt độ xà bông nóng (2) 熱脫脂溫度(2)
3 | Nhiệt độ điện giải (1) 電解1 溫度 | Nhiệt độ điện giải (1) 電解1 溫度 | Nhiệt độ điện giải (1) 電解1 溫度 | Nhiệt độ điện giải (1) 電解1 溫度 | 0C | 40~60 | (50±5) | 0 |  | 0 |  | 0 |  | 0 |  | 0 |  | 0 |  |  | 3 | Nhiệt độ điện giải (1) 電解1 溫度 | Nhiệt độ điện giải (1) 電解1 溫度 | Nhiệt độ điện giải (1) 電解1 溫度 | Nhiệt độ điện giải (1) 電解1 溫度
4 | Nhiệt độ điện giải (2) 電解 2 溫度 | Nhiệt độ điện giải (2) 電解 2 溫度 | Nhiệt độ điện giải (2) 電解 2 溫度 | Nhiệt độ điện giải (2) 電解 2 溫度 | 0C | 40~60 | (50±5) | 0 |  | 0 |  | 0 |  | 0 |  | 0 |  | 0 |  |  | 4 | Nhiệt độ điện giải (2) 電解 2 溫度 | Nhiệt độ điện giải (2) 電解 2 溫度 | Nhiệt độ điện giải (2) 電解 2 溫度 | Nhiệt độ điện giải (2) 電解 2 溫度
5 | Nhiệt độ bồn xi 鍍鋅槽溫度 | Nhiệt độ bồn xi 鍍鋅槽溫度 | Nhiệt độ bồn xi 鍍鋅槽溫度 | Nhiệt độ bồn xi 鍍鋅槽溫度 | 0C | 20~35 | (30±4) | 0 |  | 0 |  | 0 |  | 0 |  | 0 |  | 0 |  |  | 5 | Nhiệt độ bồn xi 鍍鋅槽溫度 | Nhiệt độ bồn xi 鍍鋅槽溫度 | Nhiệt độ bồn xi 鍍鋅槽溫度 | Nhiệt độ bồn xi 鍍鋅槽溫度
6 | Nhiệt độ bồn màu Cr2O3 三價鉻 溫度 | Nhiệt độ bồn màu Cr2O3 三價鉻 溫度 | Nhiệt độ bồn màu Cr2O3 三價鉻 溫度 | Nhiệt độ bồn màu Cr2O3 三價鉻 溫度 | 0C | 30~40 | (34±3) | 0 |  | 0 |  | 0 |  | 0 |  | 0 |  | 0 |  |  | 6 | Nhiệt độ bồn màu Cr2O3 三價鉻 溫度 | Nhiệt độ bồn màu Cr2O3 三價鉻 溫度 | Nhiệt độ bồn màu Cr2O3 三價鉻 溫度 | Nhiệt độ bồn màu Cr2O3 三價鉻 溫度
7 | Nhiệt độ bồn nước nóng 熱水溫度 | Nhiệt độ bồn nước nóng 熱水溫度 | Nhiệt độ bồn nước nóng 熱水溫度 | Nhiệt độ bồn nước nóng 熱水溫度 | 0C | 50~70 | (60±10) | 0 |  | 0 |  | 0 |  | 0 |  | 0 |  | 0 |  |  | 7 | Nhiệt độ bồn nước nóng 熱水溫度 | Nhiệt độ bồn nước nóng 熱水溫度 | Nhiệt độ bồn nước nóng 熱水溫度 | Nhiệt độ bồn nước nóng 熱水溫度
8 | Sấy khô 烘乾 | Sấy khô 烘乾 | Sấy khô 烘乾 | Sấy khô 烘乾 | 0C | 80~100 | (90±5) | \ |  | 0 |  | \ |  | 0 |  | \ |  | 0 |  |  | 8 | Sấy khô 烘乾 | Sấy khô 烘乾 | Sấy khô 烘乾 | Sấy khô 烘乾
Hạng mục kiểm tra bơm thuốc tự động 藥液自動添加
NO | Hạng mục bơm thuốc 自動添加檢查項目 |  |  |  | Đơn vị 單位 | Phạm vi kiểm soát 範圍值 | Giới hạn kiểm soát 管控值 | Lượng bơm 添加量 |  |  |  | Lượng bơm 添加量 |  |  |  | Lượng bơm 添加量 |  |  |  |  | NO | Hạng mục bơm thuốc 自動添加檢查項目 |  |  |  | Ghi chú |  |  |  | Ghi chú |  |  |  | Ghi chú
1 | chất mềm (merlin starer) 開缸劑 |  |  |  | ml/1000 AH | 300-360 | 300-360 | 0 |  |  |  | 0 |  |  |  | 0 |  |  |  |  | 1 | chất mềm (merlin starer) 開缸劑
2 | chất bóng (merlin brightener) 光亮劑 |  |  |  | ml/1000 AH | 30-50 | 30-50 | 0 |  |  |  | 0 |  |  |  | 0 |  |  |  |  | 2 | chất bóng (merlin brightener) 光亮劑
BACK
BACK

## 2. XL-1F TT(CA2)
錩新科技股份有限公司 CX TECHNOLOGY CORPORATION | [19 empty] | Trang 1/2 | [16 empty] | Trang 2/2
BÁO CÁO KẾT QUẢ HÓA NGHIỆM HÀNG NGÀY XL-001F 表面處理生產製程管控記錄表 | [17 empty] | Lập biểu 作成 |  | Hiện trường xác nhận 現場確認
| XL-001F |  |  |  | Ca 2, | Thứ 2, | 2024/08/26 | [10 empty] | L.Yen |  |  |  | XL-001F |  |  |  | Thứ 2, | 2024/08/26
NO | Hạng mục kiểm tra nồng dộ 化驗檢查項目 |  |  |  | Đơn vị 單位 | Phạm vi kiểm soát 範圍值 | Giới hạn kiểm soát 管控值 | 採樣時間 thời gian lấy mẫu 第四次 Lần 4 (19:15~19:35) |  |  |  | 採樣時間 thời gian lấy mẫu 第年次 Lần 5 (22:00~22:20) |  |  |  | 採樣時間 thời gian lấy mẫu 第六次 Lần 6 (1:50~2:10) |  |  |  | Mã số văn kiện 文件編號 | NO | Hạng mục kiểm tra nồng dộ 化驗檢查項目 |  |  |  | 採樣時間 thời gian lấy mẫu 第四次 Lần 4 (19:15~19:35) |  |  |  | 採樣時間 thời gian lấy mẫu 第年次 Lần 5 (22:00~22:20) |  |  |  | 採樣時間 thời gian lấy mẫu 第六次 Lần 6 (1:50~2:10)
[8 empty] | 濃度 | 補充 BS |  |  | 濃度 | 補充 BS |  |  | 濃度 | 補充 BS | [8 empty] | Thêm hóa chất CÓ(có bổ sung) |  | Nộng độ sau BS 1h |  | Thêm hóa chất CÓ(có bổ sung) |  | Nộng độ sau BS 1h |  | Thêm hóa chất CÓ(có bổ sung) |  | Nộng độ sau BS 1h
1 | Xà bông (1) 脫脂 |  | CT-21A |  | g/L | 60~80 | (70±5) | 70.092 | + | 0 | kg | 71.39 | + | 0 | kg | 70.092 | + | 0 | kg | Q3-CXVN-PC01-IS06 | 1 | Xà bông (1) 脫脂 |  | CT-21A |  |  | kg |  | g/L |  | kg |  | g/L |  | kg |  | g/L
|  |  | CT-21B |  |  | CT-21A: 25kg/CT-21B: 5-10Lit |  |  |  | 0 | L |  |  | 0 | L |  |  | 0 | L |  |  |  |  | CT-21B |  |  | L |  |  |  | L |  |  |  | L
2 | Xà bông (2) 脫脂 |  | CT-21A |  | g/L | 60~80 | (70±5) | 73.337 | + | 0 | kg | 72.039 | + | 0 | kg | 72.039 | + | 0 | kg | Q3-CXVN-PC01-IS06 | 2 | Xà bông (2) 脫脂 |  | CT-21A |  |  | kg |  | g/L |  | kg |  | g/L |  | kg |  | g/L
|  |  | CT-21B |  |  | CT-21A: 25kg/CT-21B: 5-10Lit |  |  |  | 0 | L |  |  | 0 | L |  |  | 0 | L |  |  |  |  | CT-21B |  |  | L |  |  |  | L |  |  |  | L
3 | Điện giải(1) 電解 |  | EC-508A | EC-508A | g/L | 50~70 | (60±10) | 60.06 | + | 0 | kg | 59.598 | + | 0.464712 | kg | 60.984 | + | 0 | kg | Q3-CXVN-PC01-IS06 | 3 | Điện giải(1) 電解 |  | EC-508A | EC-508A |  | kg |  | g/L |  | kg |  | g/L |  | kg |  | g/L
|  |  | EC-508B | EC-508B |  | EC-508A: 25kg/EC-508B:4-10Lit |  |  |  | 0 | L |  |  | 0.1301194 | L |  |  | 0 | L |  |  |  |  | EC-508B | EC-508B |  | L |  |  |  | L |  |  |  | L
4 | Điện giải (2) 電解 |  | EC-508A | EC-508A | g/L | 50~70 | (60±10) | 60.06 | + | 0 | kg | 58.674 | + | 1.934634 | kg | 63.756 | + | 0 | kg | Q3-CXVN-PC01-IS06 | 4 | Điện giải (2) 電解 |  | EC-508A | EC-508A |  | kg |  | g/L | có | kg | 61.3 | g/L |  | kg |  | g/L
|  |  | EC-508B | EC-508B |  | EC-508A: 25kg/EC-508B:4-10Lit |  |  |  | 0 | L |  |  | 0.54169752 | L |  |  | 0 | L |  |  |  |  | EC-508B | EC-508B |  | L |  |  |  | L |  |  |  | L
5 | Nồng độ NaOH 氫氧化鈉 |  |  |  | g/L | 130 - 150 | (140±7) | 142.4 | + | 0 | kg | 141.6 | + | 0 | kg | 140.8 | + | 0 | kg | Q3-CXVN-PC01-IS08 | 5 | Nồng độ NaOH 氫氧化鈉 |  |  |  |  | kg |  | g/L |  | kg |  | g/L |  | kg |  | g/L
6 | Nồng độ Zn 鋅 (1 pcs Zn=25kg) |  |  |  | g/L | 8~12 | (10±2) | 10.27 | + | 0 | kg | 10.01 | + | 0 | kg | 10.14 | + | 0 | kg | Q3-CXVN-PC01-IS07 | 6 | Nồng độ Zn 鋅 (1 pcs Zn=25kg) |  |  |  |  | kg |  | g/L |  | kg |  | g/L |  | kg |  | g/L
7 | Nồng độ Cr2O3 三價鉻 LANTHANE 318 |  |  |  | % | 6~10 | (7±1) | 6.1568 | + | 4.8484 | L | 6.32628 | + | 3.87389 | L | 6.07206 | + | 5.335655 | L |  | 7 | Nồng độ Cr2O3 三價鉻 LANTHANE 318 |  |  |  |  | L |  | % |  | L |  | % |  | L |  | %
[5 empty] | pH | 2~2.5 | (2.3±0.1 ) | 2.2 |  | 0 |  | 2.2 |  | 0 |  | 2.2 |  | 0 | [10 empty] | pH |  |  |  | pH |  |  |  | pH
8 | Nồng độ acid đặc 鹽酸 濃度 |  |  |  | %V/V | 40~50 | (45±5) | 45.62% | + | 0 | L | 46.77% | + | 0 | L | 45.62% | + | 0 | L | Q3-CXVN-PC01-IS04 | 8 | Nồng độ acid đặc 鹽酸 濃度 |  |  |  |  | L |  | %V/V |  | L |  | %V/V |  | L |  | %V/V
9 | Nồng độ acid loãng 稀酸 濃度 |  |  |  | %V/V | (22±5) =17~27 | (22±5) | 0% | + | 0 | L | 0% | + | 0 | L | 0% | + | 0 | L | Q3-CXVN-PC01-IS04 | 9 | Nồng độ acid loãng 稀酸 濃度 |  |  |  |  | L |  | %V/V |  | L |  | %V/V |  | L |  | %V/V
11 | Nồng độ HCL hoạt hóa 稀酸活化 濃度 |  |  |  | %V/V | 5~15 | (10±3) | 9.353% | + | 3.71953125 | L | 12.09% | + | 0 | L | 11.18% | + | 0 | L | Q3-CXVN-PC01-IS15 | 11 | Nồng độ HCL hoạt hóa 稀酸活化 濃度 |  |  |  | có | L | 11.6 | %V/V |  | L |  | %V/V |  | L |  | %V/V
12 | Nồng độ HNO3 硝酸濃度 |  |  |  | % | 0.5~1.5 | (1±0.4) | 1.021% | + | 0 | L | 0.8442% | + | 0.8413041 | L | 1.247% | + | 0 | L | Q3-CXVN-PC01-IS15 | 12 | Nồng độ HNO3 硝酸濃度 |  |  |  |  | L |  | % |  | L |  | % |  | L |  | %
13 | Nồng độ Cr2O3 （K) 三價鉻 FINIDIP 124 |  |  |  | % | 5~8 | (6±0.5) | 7 | + | 0 | L | ko sx | + | 0 | L | ko sx | + | 0 | L |  | 13 | Nồng độ Cr2O3 （K) 三價鉻 FINIDIP 124 |  |  |  |  | L |  | % |  | L |  | % |  | L |  | %
[5 empty] | pH | 1.8~2.4 | (2.1±0.1 ) | 2 |  | 0 |  | ko sx |  | 0 |  | ko sx |  | 0
Hạng mục kiểm tra nhiệt độ 檢查溫度
NO | Hạng mục kiểm tra nhiệt độ 溫度檢查項目 |  |  |  | nhiệt độ 溫度 | Phạm vi kiểm soát 範圍值 | Giới hạn kiểm soát 管控值 | Nhiệt kế 温度計 |  | Nhiệt tự động 自動温控 |  | Nhiệt kế 温度計 |  | Nhiệt tự động 自動温控 |  | Nhiệt kế 温度計 |  | Nhiệt tự động 自動温控 |  |  | NO | Hạng mục kiểm tra nhiệt độ 溫度檢查項目 |  |  |  | Ghi chú |  |  |  | Ghi chú |  |  |  | Ghi chú
1 | Nhiệt độ xà bông nóng (1) 熱脫脂溫度(1) |  |  |  | 0C | 50~70 | (60±5) | 39 |  | 37 |  | 44 |  | 43 |  | 46 |  | 44 |  |  | 1 | Nhiệt độ xà bông nóng (1) 熱脫脂溫度(1)
2 | Nhiệt độ xà bông nóng (2) 熱脫脂溫度(2) | Nhiệt độ xà bông nóng (2) 熱脫脂溫度(2) | Nhiệt độ xà bông nóng (2) 熱脫脂溫度(2) | Nhiệt độ xà bông nóng (2) 熱脫脂溫度(2) | 0C | 50~70 | (60±5) | 59 |  | 58 |  | 60 |  | 59 |  | 59 |  | 58 |  |  | 2 | Nhiệt độ xà bông nóng (2) 熱脫脂溫度(2) | Nhiệt độ xà bông nóng (2) 熱脫脂溫度(2) | Nhiệt độ xà bông nóng (2) 熱脫脂溫度(2) | Nhiệt độ xà bông nóng (2) 熱脫脂溫度(2)
3 | Nhiệt độ điện giải (1) 電解1 溫度 | Nhiệt độ điện giải (1) 電解1 溫度 | Nhiệt độ điện giải (1) 電解1 溫度 | Nhiệt độ điện giải (1) 電解1 溫度 | 0C | 40~60 | (50±5) | 53 |  | 52 |  | 53 |  | 52 |  | 53 |  | 52 |  |  | 3 | Nhiệt độ điện giải (1) 電解1 溫度 | Nhiệt độ điện giải (1) 電解1 溫度 | Nhiệt độ điện giải (1) 電解1 溫度 | Nhiệt độ điện giải (1) 電解1 溫度
4 | Nhiệt độ điện giải (2) 電解 2 溫度 | Nhiệt độ điện giải (2) 電解 2 溫度 | Nhiệt độ điện giải (2) 電解 2 溫度 | Nhiệt độ điện giải (2) 電解 2 溫度 | 0C | 40~60 | (50±5) | 48 |  | 47 |  | 48 |  | 47 |  | 50 |  | 49 |  |  | 4 | Nhiệt độ điện giải (2) 電解 2 溫度 | Nhiệt độ điện giải (2) 電解 2 溫度 | Nhiệt độ điện giải (2) 電解 2 溫度 | Nhiệt độ điện giải (2) 電解 2 溫度
5 | Nhiệt độ bồn xi 鍍鋅槽溫度 | Nhiệt độ bồn xi 鍍鋅槽溫度 | Nhiệt độ bồn xi 鍍鋅槽溫度 | Nhiệt độ bồn xi 鍍鋅槽溫度 | 0C | 20~35 | (30±4) | 29 |  | 28 |  | 31 |  | 30 |  | 31 |  | 30 |  |  | 5 | Nhiệt độ bồn xi 鍍鋅槽溫度 | Nhiệt độ bồn xi 鍍鋅槽溫度 | Nhiệt độ bồn xi 鍍鋅槽溫度 | Nhiệt độ bồn xi 鍍鋅槽溫度
6 | Nhiệt độ bồn màu Cr2O3 三價鉻 溫度 | Nhiệt độ bồn màu Cr2O3 三價鉻 溫度 | Nhiệt độ bồn màu Cr2O3 三價鉻 溫度 | Nhiệt độ bồn màu Cr2O3 三價鉻 溫度 | 0C | 30-38 | (34±2) | 37 |  | 37 |  | 38 |  | 38 |  | 37 |  | 37 |  |  | 6 | Nhiệt độ bồn màu Cr2O3 三價鉻 溫度 | Nhiệt độ bồn màu Cr2O3 三價鉻 溫度 | Nhiệt độ bồn màu Cr2O3 三價鉻 溫度 | Nhiệt độ bồn màu Cr2O3 三價鉻 溫度
7 | Nhiệt độ bồn nước nóng 熱水溫度 | Nhiệt độ bồn nước nóng 熱水溫度 | Nhiệt độ bồn nước nóng 熱水溫度 | Nhiệt độ bồn nước nóng 熱水溫度 | 0C | 50~70 | (60±10) | 60 |  | 59 |  | 54 |  | 53 |  | 57 |  | 56 |  |  | 7 | Nhiệt độ bồn nước nóng 熱水溫度 | Nhiệt độ bồn nước nóng 熱水溫度 | Nhiệt độ bồn nước nóng 熱水溫度 | Nhiệt độ bồn nước nóng 熱水溫度
8 | Sấy khô 烘乾 | Sấy khô 烘乾 | Sấy khô 烘乾 | Sấy khô 烘乾 | 0C | 80~100 | (90±5) | \ |  | 84 |  | \ |  | 82 |  | \ |  | 86 |  |  | 8 | Sấy khô 烘乾 | Sấy khô 烘乾 | Sấy khô 烘乾 | Sấy khô 烘乾
Hạng mục kiểm tra bơm thuốc tự động 藥液自動添加
NO | Hạng mục bơm thuốc 自動添加檢查項目 |  |  |  | Đơn vị 單位 | Phạm vi kiểm soát 範圍值 | Giới hạn kiểm soát 管控值 | Lượng bơm 添加量 |  |  |  | Lượng bơm 添加量 |  |  |  | Lượng bơm 添加量 |  |  |  |  | NO | Hạng mục bơm thuốc 自動添加檢查項目 |  |  |  | Ghi chú |  |  |  | Ghi chú |  |  |  | Ghi chú
1 | chất mềm (250 base) 開缸劑 |  |  |  | ml/1000 AH | 100-200 | 100-200 | 165 |  |  |  | 160 |  |  |  | 155 |  |  |  |  | 1 | chất mềm (250 base) 開缸劑
2 | chaát boùng (250 brightener) 光亮劑 |  |  |  | ml/1000 AH | 20-50 | 20-50 | 32 |  |  |  | 35 |  |  |  | 35 |  |  |  |  | 2 | chaát boùng (250 brightener) 光亮劑
BACK
BACK

## 3.XT-C TT(CA2)
錩新科技股份有限公司 CX TECHNOLOGY CORPORATION | [19 empty] | Trang 1/2 | [16 empty] | Trang 2/2
BAÙO CAÙO KEÁT QUAÛ HOÙA NGHIEÄM HAÈNG NGAØY XT- 000C 吊電化驗結果報告 | [17 empty] | Lập biểu 作成 |  | Hiện trường xác nhận 現場確認
| XT-000C |  |  |  | Ca 2, | Thứ 2, | 2024/08/26 | [10 empty] | L.Yen |  |  |  | XT-000C |  |  |  | Thứ 2, | 2024/08/26
NO | Hạng mục kiểm tra nồng dộ 化驗檢查項目 |  |  |  | Đơn vị 單位 | Phạm vi kiểm soát 範圍值 | Giới hạn kiểm soát 管控值 | 採樣時間 thời gian lấy mẫu 第四次 Lần 4 (19:15~19:35) |  |  |  | 採樣時間 thời gian lấy mẫu 第年次 Lần 5 (22:00~22:20) |  |  |  | 採樣時間 thời gian lấy mẫu 第六次 Lần 6 (1:50~2:10) |  |  |  | Mã số văn kiện 文件編號 Q3-CXVN-PC01- | NO | Hạng mục kiểm tra nồng dộ 化驗檢查項目 |  |  |  | 採樣時間 thời gian lấy mẫu 第四次 Lần 4 (19:15~19:35) |  |  |  | 採樣時間 thời gian lấy mẫu 第年次 Lần 5 (22:00~22:20) |  |  |  | 採樣時間 thời gian lấy mẫu 第六次 Lần 6 (1:50~2:10)
[8 empty] | 濃度 | 補充 BS |  |  | 濃度 | 補充 BS |  |  | 濃度 | 補充 BS | [8 empty] | Thêm hóa chất CÓ(có bổ sung) |  | Nộng độ sau BS 1h |  | Thêm hóa chất CÓ(có bổ sung) |  | Nộng độ sau BS 1h |  | Thêm hóa chất CÓ(có bổ sung) |  | Nộng độ sau BS 1h
1 | Xaø boâng 脫脂 (2,3,4) |  | CT-21A |  | g/L | 40~60 | (50±5) | 50.622 | + | 0 | kg | 49.973 | + | 0.418959 | kg | 49.324 | + | 10.489492 | kg | IS06 | 1 | Xaø boâng 脫脂 (2,3,4) |  | CT-21A |  |  | kg |  | g/L |  | kg |  | g/L | 10 | kg | 50.3 | g/L
|  |  | CT-21B |  |  | CT-21A: 25kg/CT-21B: 7-10L |  |  |  | 0 | L |  |  | 0.1424461 | L |  |  | 3.56642728 | L |  |  |  |  | CT-21B |  |  | L |  |  |  | L |  |  |  | L
2 | Xaø boâng 脫脂 (5,6) |  | CT-21A |  | g/L | 40~60 | (50±5) | 56.463 | + | 0 | kg | 53.867 | + | 0 | kg | 53.867 | + | 0 | kg | IS06 | 2 | Xaø boâng 脫脂 (5,6) |  | CT-21A |  |  | kg |  | g/L |  | kg |  | g/L |  | kg |  | g/L
|  |  | CT-21B |  |  | CT-21A: 25kg/CT-21B: 7-10L |  |  |  | 0 | L |  |  | 0 | L |  |  | 0 | L |  |  |  |  | CT-21B |  |  | L |  |  |  | L |  |  |  | L
3 | Điện giải 電解 (8) |  | EC-508A | EC-508A | g/L | 50~70 | (60±5) | 61.446 | + | 0 | kg | 60.984 | + | 0 | kg | 60.984 | + | 0 | kg | IS06 | 3 | Điện giải 電解 (8) |  | EC-508A | EC-508A |  | kg |  | g/L |  | kg |  | g/L |  | kg |  | g/L
|  |  | EC-508B | EC-508B |  | EC-508A: 25kg/EC-508B:6-10L |  |  |  | 0 | L |  |  | 0 | L |  |  | 0 | L |  |  |  |  | EC-508B | EC-508B |  | L |  |  |  | L |  |  |  | L
4 | Điện giải 電解 (20,21) |  | EC-508A | EC-508A | g/L | 50~70 | (60±5) | 60.522 | + | 0 | kg | 60.522 | + | 0 | kg | 60.06 | + | 0 | kg | IS06 | 4 | Điện giải 電解 (20,21) |  | EC-508A | EC-508A |  | kg |  | g/L |  | kg |  | g/L |  | kg |  | g/L
|  |  | EC-508B | EC-508B |  | EC-508A: 25kg/EC-508B:6-10L |  |  |  | 0 | L |  |  | 0 | L |  |  | 0 | L |  |  |  |  | EC-508B | EC-508B |  | L |  |  |  | L |  |  |  | L
5 | Boàn xi (26-35) 鋅電鍍槽 Zinc Plating | Noàng ñoä NaOH 氫氧化鈉 |  |  | g/L | 135~ 145 | (140±5) | 140 | + | 0 | kg | 139.2 | + | 42.4528 | kg | 139.2 | + | 42.4528 | kg | IS08 | 5 | Boàn xi (26-37) 鋅電鍍槽 Zinc Plating | Noàng ñoä NaOH 氫氧化鈉 |  |  |  | kg |  | g/L |  | kg |  | g/L | 50 | kg | 140 | g/L
|  | Noàng ñoä Zn 鋅 (1 pcs Zn=25kg) |  |  |  | 7~10 | (8.5±1) | 7.93 | + | 30.24762 | kg | 7.67 | + | 44.04478 | kg | 7.67 | + | 44.04478 | kg | IS07 |  |  | Noàng ñoä Zn 鋅 (1 pcs Zn=25kg) |  |  |  | kg |  |  |  | kg |  |  |  | kg
6 | Nồng độ Cr2O3 三價鉻(46) LANTHANE 318 (HALO) |  |  |  | % | 5~8 | (6±1) | 6.32628 | + | 0 | L | 6.28391 | + | 0 | L | 6.62287 | + | 0 | L | IS05 | 6 | Nồng độ Cr2O3 三價鉻(46) LANTHANE 318 (HALO) |  |  |  |  | L |  | % |  | L |  | % |  | L |  | %
[5 empty] | pH | 2.0~2.4 | (2.2±0.1) | 2.1 |  | 0 |  | 2.2 |  |  |  | 2.2 | [12 empty] | pH |  |  |  | pH |  |  |  | pH
7 | Noàng ñoä axit ñaëc (12) 鹽酸 濃度 |  |  |  | %V/V | 40~50 | (45±5) | 42.43% | + | 83.073375 | L | 41.97% | + | 97.8285 | L | 41.52% | + | 112.583625 | L | IS04 | 7 | Noàng ñoä axit ñaëc (12) 鹽酸 濃度 | [6 empty] | %V/V |  |  |  | %V/V |  |  |  | %V/V
8 | Nồng độ acid loãng (13) 稀酸 濃度 |  |  |  | %V/V | 10~20 | (15±5) | 0% | + | 0 | L | 0% | + | 0 | L | 0% | + | 0 | L | IS04 | 7 | Nồng độ acid loãng (13) 稀酸 濃度 | [6 empty] | %V/V |  |  |  | %V/V |  |  |  | %V/V
9 | Noàng ñoä axit ñaëc (14) 鹽酸 濃度 |  |  |  | %V/V | 40~50 | (45±5) | 46.08% | + | 0 | L | 45.62% | + | 0 | L | 45.62% | + | 0 | L | IS04 | 8 | Noàng ñoä axit ñaëc (14) 鹽酸 濃度 |  |  |  |  | L |  | %V/V |  | L |  | %V/V |  | L |  | %V/V
10 | Noàng ñoä axit ñaëc 鹽酸 濃度 (15,16,17) |  |  |  | %V/V | 40~50 | (45±5) | 45.17% | + | 0 | L | 45.17% | + | 0 | L | 44.26% | + | 78.1606875 | L | IS15 | 9 | Noàng ñoä axit ñaëc 鹽酸 濃度 (15,16,17) |  |  |  |  | L |  | %V/V |  | L |  | %V/V |  | L |  | %V/V
11 | Nồng độ HNO3 (42) 硝酸濃度 | Nồng độ HNO3 (42) 硝酸濃度 | Nồng độ HNO3 (42) 硝酸濃度 | Nồng độ HNO3 (42) 硝酸濃度 | %V/V | 0.5~1.0 | (0.7±0.1) | 0.6804% | + | 0.5607417 | L | 0.63% | + | 2.002649 | L | 0.6426% | + | 1.642172 | L | IS15 | 10 | Nồng độ HNO3 (42) 硝酸濃度 | Nồng độ HNO3 (42) 硝酸濃度 | Nồng độ HNO3 (42) 硝酸濃度 | Nồng độ HNO3 (42) 硝酸濃度 |  | L |  | %V/V |  | L |  | %V/V |  | L |  | %V/V
12 | Nồng độ Cr2O3 （K) 三價鉻 FINIDIP 124 (49) |  |  |  | % | 5~8 | (6±0.5) | 6.04 | + | 0 | L | 5.96 | + | 1.497667 | L | 5.96 | + | 1.497667 | L |  | 11 | Nồng độ Cr2O3 （K) 三價鉻 |  |  |  |  | L |  | % |  | L |  | % |  | L |  | %
[5 empty] | pH | 1.8~2.4 | (2.1±0.1) | 2.1 | + | 0 | L | 2.12 | + | 0 | L | 2.13 | + | 0
| Nồng độ Cr2O3 三價鉻( JASCO 45) |  |  |  | % | 8~16 % |  |  | + |  | L |  | + |  | L |  | + |  |  |  |  | Nồng độ Cr2O3 三價鉻( JASCO 45)
[5 empty] | pH | 1.8~2.4 |  | 0 | + |  | L | 0 | + |  | L | 0 | +
Haïng muïc kieåm tra nhieät ñoä 檢查溫度
NO | Haïng muïc kieåm tra nhieät ñoä 溫度檢查項目 |  |  |  | nhieät ñoä 溫度 | Phạm vi kiểm soát 範圍值 | Giới hạn kiểm soát 管控值 | Nhiệt kế 温度計 |  | nhieät töï ñoäng 自動温控 |  | Nhiệt kế 温度計 |  | nhieät töï ñoäng 自動温控 |  | Nhiệt kế 温度計 |  | nhieät töï ñoäng 自動温控 |  |  | NO | Haïng muïc kieåm tra nhieät ñoä 溫度檢查項目 |  |  |  | Ghi chú |  |  |  | Ghi chú |  |  |  | Ghi chú
1 | Nhieät ñoä boàn xaø boâng noùng 1 熱脫脂溫度 |  |  |  | 0C | 50~70 | (60±5) | 59 |  | 58 |  | 59 |  | 58 |  | 59 |  | 58 |  |  | 1 | Nhieät ñoä boàn xaø boâng noùng 1 熱脫脂溫度
2 | Nhieät ñoä boàn xaø boâng noùng 2 熱脫脂溫度 |  |  |  | 0C | 50~70 | (60±5) | 59 |  | 58 |  | 59 |  | 58 |  | 59 |  | 58 |  |  | 2 | Nhieät ñoä boàn xaø boâng noùng 2 熱脫脂溫度
3 | Nhieät ñoä boàn ñieän giaûi (-) 電解 溫度 |  |  |  | 0C | 50~70 | (60±5) | 56 |  | 55 |  | 59 |  | 58 |  | 67 |  | 66 |  |  | 3 | Nhieät ñoä boàn ñieän giaûi (-) 電解 溫度
4 | Nhieät ñoä boàn ñieän giaûi (+) 電解 + 溫度 |  |  |  | 0C | 50~70 | (60±5) | 58 |  | 57 |  | 54 |  | 53 |  | 57 |  | 56 |  |  | 4 | Nhieät ñoä boàn ñieän giaûi (+) 電解 + 溫度
5 | Nhieät ñoä boàn xi 鍍鋅槽溫度 |  |  |  | 0C | 22~28 | (25±3) | 25 |  | 24 |  | 25 |  | 24 |  | 25 |  | 24 |  |  | 5 | Nhieät ñoä boàn xi 鍍鋅槽溫度
6 | Nhiệt độ bồn màu Cr2O3 (I) 三價鉻 溫度 HALO |  |  |  | 0C | 30~40 | (34±3) | 37 |  | 37 |  | 37 |  | 37 |  | 37 |  | 37 |  |  | 6 | Nhiệt độ bồn màu Cr2O3 (I) 三價鉻 溫度 HALO
7 | Nhieät ñoä boàn nöôùc noùng 熱水溫度 |  |  |  | 0C | 55~65 | (60±5) | 61 |  | 60 |  | 55 |  | 54 |  | 61 |  | 60 |  |  | 7 | Nhieät ñoä boàn nöôùc noùng 熱水溫度
8 | saáy khoâ 烘乾 |  |  |  | 0C | 80~100 | (90±5) | \ |  | 83 |  | \ |  | 85 |  | \ |  | 84 |  |  | 8 | saáy khoâ 烘乾
| Nhiệt độ sóng siêu âm 超音波水洗槽 (23) |  |  |  | 0C | 40~60 | (50±10) | 57 |  | 56 |  | 55 |  | 54 |  | 56 |  | 55 |  |  |  | Nhiệt độ sóng siêu âm 超音波水洗槽 (23)
| Nhiệt độ nước nóng siêm âm 超音波熱水洗槽(39) |  |  |  | 0C | 50~70 | (60±10) | 56 |  | 55 |  | 56 |  | 55 |  | 54 |  | 53
9 | Nhieät ñoä boàn maøu Cr2O3 (K) 三價鉻 溫度 |  |  |  | 0C | 20~30 | 20~30 | 0 |  | 0 |  | 56 |  | 55 |  | 0 |  | 0 |  |  | 9 | Nhieät ñoä boàn maøu Cr2O3 (K) 三價鉻 溫度
| Nhiệt độ bồn màu Cr2O3 (I) 三價鉻 溫度 JASCO |  |  |  | 0C | 35~45 |  | 0 |  | 0 |  | 0 |  | 0 |  | 0 |  | 0 |  |  |  | Nhiệt độ bồn màu Cr2O3 (I) 三價鉻 溫度 JASCO
Haïng muïc kieåm tra bôm thuoác töï ñoäng 藥液自動添加
NO | Haïng muïc kieåm tra bôm thuoác 藥液自動添加檢查項目 |  |  |  | Ñôn vò 單位 | Phạm vi kiểm soát 範圍值 | Giới hạn kiểm soát 管控值 | löôïng bôm 加數量 |  |  |  | löôïng bôm 加數量 |  |  |  | löôïng bôm 加數量 |  |  |  |  | NO | Haïng muïc kieåm tra bôm thuoác 藥液自動添加檢查項目 |  |  |  | Ghi chú |  |  |  | Ghi chú |  |  |  | Ghi chú
1 | chất bóng (250 brightener) 光亮劑 |  |  |  | ml/1000 AH | 30~50 (40) | 30~50 (40) | 42 |  |  |  | 41 |  |  |  | 42 |  |  |  |  | 1 | chất bóng (250 brightener) 光亮劑
2 | chất mềm (250 base) 開缸劑 |  |  |  | ml/1000 AH | 160~220 (180) | 160~220 (180) | 190 |  |  |  | 195 |  |  |  | 185 |  |  |  |  | 2 | chất mềm (250 base) 開缸劑
BACK
BACK

## 4.ZN-NI tt(CA2)
錩新科技股份有限公司 CX TECHNOLOGY CORPORATION
BAÙO CAÙO KEÁT QUAÛ HOÙA NGHIEÄM HAÈNG NGAØY Zn-Ni 吊電化驗結果報告 | [13 empty] | Lập biểu 作成 |  | Hiện trường xác nhận 現場確認
| Zn-Ni | Ca 2, | Thứ 2, | 2024/08/26 | [9 empty] | L.Yen
NO | Hạng mục kiểm tra nồng dộ 化驗檢查項目 |  | Đơn vị 單位 | Phạm vi kiểm soát 範圍值 | Giới hạn kiểm soát 管控值 | 採樣時間 thời gian lấy mẫu 第四次 Lần 4 (19:15~19:35) |  |  |  | 採樣時間 thời gian lấy mẫu 第年次 Lần 5 (22:00~22:20) |  |  |  | 採樣時間 thời gian lấy mẫu 第六次 Lần 6 (1:50~2:10)
[6 empty] | 濃度 | 補充 BS |  |  | 濃度 | 補充 BS |  |  | 濃度 | 補充 BS
1 | 鋅鎳合金電鍍槽 Zn-Niken Plating | Zn | g/L | 5~6 | (5.5± 0.5) | 5.85 | + | 0 | kg | 5.72 | + | 0 | kg | 5.72 | + | 0 | kg
2 |  | NaOH | g/L | 130~140 | (135 ± 5) | 132.8 | + | 17.6 | kg | 131.2 | + | 30.4 | kg | 129.6 | + | 43.2 | kg
3 | Noàng ñoä Cr2O3 (Niken) 三價鉻 | pH | pH | 3.0-4.5 | (4.3±0.2) | 3.6 | + |  |  | 3.65 | + | 0 |  | 3.65 | +
4 | Nồng độ màu niken 129 partA 三價鉻濃度Ni-Ken 129 partA |  | ml/L | 0 | 0 | 80.703 | + | 0 | kg |  | + |  | kg |  | + |  | kg
Haïng muïc kieåm tra nhieät ñoä 檢查溫度
NO | Haïng muïc kieåm tra nhieät ñoä 溫度檢查項目 |  | nhieät ñoä 溫度 | Phạm vi kiểm soát 範圍值 | Giới hạn kiểm soát 管控值 | Nhiệt kế 温度計 |  | nhieät töï ñoäng 自動温控 |  | Nhiệt kế 温度計 |  | nhieät töï ñoäng 自動温控 |  | Nhiệt kế 温度計 |  | nhieät töï ñoäng 自動温控
4 | Nhiệt độ bồn xi Zn-Niken Zn-Niken 鍍鋅槽溫度 |  | 0C | 24~28 | (26±2) | 24 |  | 23 |  | 26 |  | 25 |  | 26 |  | 25
5 | Nhiệt độ bồn màu Cr2O3 (Niken) 三價鉻 溫度 |  | 0C | 20~30 | (25±5) | 29 |  | 28 |  | 29 |  | 28 |  | 29 |  | 28
BẢNG GHI CHÉP BỔ SUNG HÓA CHẤT 化藥液添加記錄表 (XT- 001C) Zn-Ni
NO | Hạng mục kiểm tra nồng dộ 化驗檢查項目 |  | Đơn vị 單位 | Phạm vi kiểm soát 範圍值 | Giới hạn kiểm soát 管控值 | 採樣時間 thời gian lấy mẫu 第四次 Lần 4 (19:15~19:35) |  |  |  | 採樣時間 thời gian lấy mẫu 第年次 Lần 5 (22:00~22:20) |  |  |  | 採樣時間 thời gian lấy mẫu 第六次 Lần 6 (1:50~2:10)
[6 empty] | Thêm hóa chất CÓ(có bổ sung) |  | Nộng độ sau BS 1h (g/l, %) |  | Thêm hóa chất CÓ(có bổ sung) |  | Nộng độ sau BS 1h (g/l, %) |  | Thêm hóa chất CÓ(có bổ sung) |  | Nộng độ sau BS 1h (g/l, %)
1 | 鋅鎳合金電鍍槽 Zn-Niken Plating | Zn | g/L | 5~6 | (5.5± 0.5) |  | kg |  | g/L |  | kg |  | g/L |  | kg |  | g/L
2 |  | NaOH | g/L | 130~140 | (135 ± 5) |  | kg |  | g/L |  | kg |  | g/L |  | kg |  | g/L
3 | Noàng ñoä Cr2O3 (Niken) 三價鉻 | pH | pH | 3.0-4.5 | (4.3±0.2) |  |  |  | pH |  |  |  | pH |  |  |  | pH
4 | Nồng độ màu niken 129 partA 三價鉻濃度Ni-Ken 129 partA |  | ml/L | 0 | 0 |  | kg |  | ml/L |  | kg |  | ml/L |  | kg |  | ml/L
TRO VE MENU

## XM.chart
Thứ 2, | 2024/08/26
| XL-001E |  | NỒNG ĐỘ
|  |  | 6:00 | 10:00 | 14:00 | 18:00 | 22:00 | 2:00
1 | Xà bông (1) 脫脂 | NaOH | 0 | 0 | 0 | 0 | 0 | 0
|  | 561 L | 0 | 0 | 0 | 0 | 0 | 0
2 | Xà bông (2) 脫脂 | NaOH | 0 | 0 | 0 | 0 | 0 | 0
|  | 561 L | 0 | 0 | 0 | 0 | 0 | 0
3 | điện giải(1) 電解 | NaOH | 0 | 0 | 0 | 0 | 0 | 0
|  | 561 L | 0 | 0 | 0 | 0 | 0 | 0
4 | điện giải (2) 電解 | NaOH | 0 | 0 | 0 | 0 | 0 | 0
|  | 561 L | 0 | 0 | 0 | 0 | 0 | 0
5 | Bồn xi 鋅電鍍槽 Zinc Plating | Nồng độ NaOH 氫氧化鈉 | 0 | 0 | 0 | 0 | 0 | 0
|  | Nồng độ Zn 鋅 (1 pcs Zn=25kg) | 0 | 0 | 0 | 0 | 0 | 0
6 | Cr2O3 (I) 三價鉻 |  | 0 | 0 | 0 | 0 | 0 | 0
|  |  | 0 | 0 | 0 | 0 | 0 | 0
7 | Nồng độ acid đặc 鹽酸 濃度 |  | 0 | 0 | 0 | 0 | 0 | 0
8 | Nồng độ acid loãng 稀酸 濃度 |  | 0 | 0 | 0 | 0 | 0 | 0
9 | Nồng độ HCl hoạt hóa 稀酸活化 濃度 |  | 0 | 0 | 0 | 0 | 0 | 0
10 | Nồng độ HNO3 硝酸濃度 |  | 0 | 0 | 0 | 0 | 0 | 0
Hạng mục kiểm tra nhiệt độ 檢查溫度 |  |  | NHIỆT ĐỘ
NO | Hạng mục kiểm tra nhiệt độ 溫度檢查項目 |  | 6:00 | 10:00 | 14:00 | 18:00 | 22:00 | 2:00
1 | Nhiệt độ xà bông nóng (1) 熱脫脂溫度(1) |  | 0 | 0 | 0 | 0 | 0 | 0
2 | Nhiệt độ xà bông nóng (2) 熱脫脂溫度(2) | Nhiệt độ xà bông nóng (2) 熱脫脂溫度(2) | 0 | 0 | 0 | 0 | 0 | 0
3 | Nhiệt độ điện giải (1) 電解1 溫度 | Nhiệt độ điện giải (1) 電解1 溫度 | 0 | 0 | 0 | 0 | 0 | 0
4 | Nhiệt độ điện giải (2) 電解 2 溫度 | Nhiệt độ điện giải (2) 電解 2 溫度 | 0 | 0 | 0 | 0 | 0 | 0
5 | Nhiệt độ bồn xi 鍍鋅槽溫度 | Nhiệt độ bồn xi 鍍鋅槽溫度 | 0 | 0 | 0 | 0 | 0 | 0
6 | Nhiệt độ bồn màu Cr2O3 三價鉻 溫度 | Nhiệt độ bồn màu Cr2O3 三價鉻 溫度 | 0 | 0 | 0 | 0 | 0 | 0
7 | Nhiệt độ bồn nước nóng 熱水溫度 | Nhiệt độ bồn nước nóng 熱水溫度 | 0 | 0 | 0 | 0 | 0 | 0
8 | Sấy khô 烘乾 | Sấy khô 烘乾 | 0 | 0 | 0 | 0 | 0 | 0
Hạng mục kiểm tra bơm thuốc tự động 藥液自動添加 |  |  | BƠM TỰ ĐỘNG
NO | Hạng mục bơm thuốc 自動添加檢查項目 |  | 6:00 | 10:00 | 14:00 | 18:00 | 22:00 | 2:00
1 | 173759 (190627) -chất bóng |  | 0 | 0 | 0 | 0 | 0 | 0
2 | 173760 (190628) - chất mềm |  | 0 | 0 | 0 | 0 | 0 | 0
BỔ SUNG
|  |  | 6:00 | 10:00 | 14:00 | 18:00 | 22:00 | 2:00
1 | Xà bông (1) 脫脂 | NaOH | 80.79 | 80.79 | 80.79 | 80.79 | 80.79 | 80.79
|  | 561 L | 27.14544 | 27.14544 | 27.14544 | 27.14544 | 27.14544 | 27.14544
2 | Xà bông (2) 脫脂 | NaOH | 99.15 | 99.15 | 99.15 | 99.15 | 99.15 | 99.15
|  | 561 L | 33.3144 | 33.3144 | 33.3144 | 33.3144 | 33.3144 | 33.3144
3 | điện giải(1) 電解 | NaOH | 80.92 | 80.92 | 80.92 | 80.92 | 80.92 | 80.92
|  | 561 L | 24.276 | 24.276 | 24.276 | 24.276 | 24.276 | 24.276
4 | điện giải (2) 電解 | NaOH | 102.13 | 102.13 | 102.13 | 102.13 | 102.13 | 102.13
|  | 561 L | 30.639 | 30.639 | 30.639 | 30.639 | 30.639 | 30.639
5 | Bồn xi 鋅電鍍槽 Zinc Plating | Nồng độ NaOH 氫氧化鈉 | 2793.14 | 2793.14 | 2793.14 | 2793.14 | 2793.14 | 2793.14
|  | Nồng độ Zn 鋅 (1 pcs Zn=25kg) | 199.51 | 199.51 | 199.51 | 199.51 | 199.51 | 199.51
6 | Cr2O3 (I) 三價鉻 |  | 80.5 | 80.5 | 80.5 | 80.5 | 80.5 | 80.5
|  |  | 0 | 0 | 0 | 0 | 0 | 0
7 | Nồng độ acid đặc 鹽酸 濃度 |  | 954.9 | 954.9 | 954.9 | 954.9 | 954.9 | 954.9
8 | Nồng độ acid loãng 稀酸 濃度 |  | 134.64 | 134.64 | 134.64 | 134.64 | 134.64 | 134.64
9 | Nồng độ HCl hoạt hóa 稀酸活化 濃度 |  | 57.5 | 57.5 | 57.5 | 57.5 | 57.5 | 57.5
10 | Nồng độ HNO3 硝酸濃度 |  | 3.779929 | 3.779929 | 3.779929 | 3.779929 | 3.779929 | 3.779929
XL-001F
NO |  |  | NỒNG ĐỘ
|  |  | 6:00 | 10:00 | 14:00 | 18:00 | 22:00 | 2:00
1 | Xà bông (1) 脫脂 | NaOH | 0 | 64.9 | 68.794 | 70.092 | 69.3 | 71.3
|  | CleanA 840ml/NaOH 25kg | #REF! | #REF! | #REF! | #REF! | #REF! | #REF!
|  | CleanB 8400ml/NaOH 25kg | #REF! | #REF! | #REF! | #REF! | #REF! | #REF!
2 | Xà bông (2) 脫脂 | NaOH | 0 | 71.39 | 71.39 | 73.337 | 72.039 | 71.8
|  | CleanA 840ml/NaOH 25kg | #REF! | #REF! | #REF! | #REF! | #REF! | #REF!
|  | CleanB 8400ml/NaOH 25kg | #REF! | #REF! | #REF! | #REF! | #REF! | #REF!
3 | Điện giải(1) 電解 | NaOH | 0 | 56.133 | 60.984 | 60.06 | 59.598 | 60.984
|  | CleanB 7.5L/NaOH 25kg | 0 | 0 | 0 | 0 | 0 | 0
4 | Điện giải (2) 電解 | NaOH | 0 | 66.528 | 67.683 | 60.06 | 58.674 | 63.756
|  | CleanB 7.5L/NaOH 25kg | 0 | 0 | 0 | 0 | 0 | 0
5 | Nồng độ NaOH 氫氧化鈉 |  | 0 | 146.4 | 144.4 | 142.4 | 141.6 | 140.8
6 | Nồng độ Zn 鋅 (1 pcs Zn=25kg) |  | 0 | 11.31 | 11.18 | 10.27 | 10.01 | 10.14
7 | Nồng độ Cr2O3 三價鉻 (thêm TR-173A làm nồng độ↓ thêm TR-173H làm nồng độ↑) |  | -1.0461 | 6.79235 | 6.53813 | 6.1568 | 6.6 | 6.8
|  |  | 0 | 1.8 | 1.7 | 2.2 | 2.2 | 2.2
8 | Nồng độ acid đặc 鹽酸 濃度 |  | 0 | 0.439140625 | 0.473359375 | 0.45625 | 0.45 | 0.446
9 | Nồng độ acid loãng 稀酸 濃度 |  | 0 | 0 | 0 | 0 | 0 | 0
11 | Nồng độ HCL hoạt hóa 稀酸活化 濃度 |  | 0 | 0.1505625 | 0.13459375 | 0.09353125 | 0.12090625 | 0.11178125
12 | Nồng độ HNO3 硝酸濃度 |  | 0 | 0.009702 | 0.009828 | 0.010206 | 0.008442 | 0.012474
| Hạng mục kiểm tra nhiệt độ 檢查溫度 |  | NHIỆT ĐỘ
NO | Hạng mục kiểm tra nhiệt độ 溫度檢查項目 |  | 6:00 | 10:00 | 14:00 | 18:00 | 22:00 | 2:00
1 | Nhiệt độ xà bông nóng (1) 熱脫脂溫度(1) |  | 0 | 42 | 43 | 57 | 56 | 57
2 | Nhiệt độ xà bông nóng (2) 熱脫脂溫度(2) | Nhiệt độ xà bông nóng (2) 熱脫脂溫度(2) | 0 | 59 | 60 | 59 | 60 | 59
3 | Nhiệt độ điện giải (1) 電解1 溫度 | Nhiệt độ điện giải (1) 電解1 溫度 | 0 | 53 | 52 | 53 | 53 | 53
4 | Nhiệt độ điện giải (2) 電解 2 溫度 | Nhiệt độ điện giải (2) 電解 2 溫度 | 0 | 50 | 50 | 48 | 48 | 50
5 | Nhiệt độ bồn xi 鍍鋅槽溫度 | Nhiệt độ bồn xi 鍍鋅槽溫度 | 0 | 29 | 28 | 29 | 31 | 31
6 | Nhiệt độ bồn màu Cr2O3 三價鉻 溫度 | Nhiệt độ bồn màu Cr2O3 三價鉻 溫度 | 0 | 31 | 38 | 36 | 36 | 35
7 | Nhiệt độ bồn nước nóng 熱水溫度 | Nhiệt độ bồn nước nóng 熱水溫度 | 0 | 44 | 60 | 60 | 54 | 57
8 | Sấy khô 烘乾 | Sấy khô 烘乾 | 0 | 0 | 94 | 86 | 85 | 86
| Hạng mục kiểm tra bơm thuốc tự động 藥液自動添加 |  | BƠM TỰ ĐỘNG
NO | Hạng mục bơm thuốc 自動添加檢查項目 |  | 6:00 | 10:00 | 14:00 | 18:00 | 22:00 | 2:00
1 | chất mềm (merlin starer) 開缸劑 |  | 0 | 0 | 150 | 165 | 160 | 155
2 | chất bóng (merlin brightener) 光亮劑 |  | 0 | 0 | 37 | 32 | 35 | 35
BỔ SUNG
|  |  | 6:00 | 10:00 | 14:00 | 18:00 | 22:00 | 2:00
1 | Xà bông (1) 脫脂 | NaOH | 188.51 | 13.7343 | 3.247758 | 0 | 1.8851 | 0
|  | CleanA 840ml/NaOH 25kg | #REF! | #REF! | #REF! | #REF! | #REF! | #REF!
|  | CleanB 8400ml/NaOH 25kg | #REF! | #REF! | #REF! | #REF! | #REF! | #REF!
2 | Xà bông (2) 脫脂 | NaOH | 231.35 | 0 | 0 | 0 | 0 | 0
|  | CleanA 840ml/NaOH 25kg | #REF! | #REF! | #REF! | #REF! | #REF! | #REF!
|  | CleanB 8400ml/NaOH 25kg | #REF! | #REF! | #REF! | #REF! | #REF! | #REF!
3 | Điện giải(1) 電解 | NaOH | 69.36 | 4.470252 | 0 | 0 | 0.464712 | 0
|  | CleanB 7.5L/NaOH 25kg | 19.4208 | 1.25167056 | 0 | 0 | 0.1301194 | 0
4 | Điện giải (2) 電解 | NaOH | 87.54 | 0 | 0 | 0 | 1.934634 | 0
|  | CleanB 7.5L/NaOH 25kg | 24.5112 | 0 | 0 | 0 | 0.54169752 | 0
5 | Nồng độ NaOH 氫氧化鈉 |  | 2793.14 | 0 | 0 | 0 | 0 | 0
6 | Nồng độ Zn 鋅 (1 pcs Zn=25kg) |  | 199.51 | 0 | 0 | 0 | 0 | 0
7 | Nồng độ Cr2O3 三價鉻 (thêm TR-173A làm nồng độ↓ thêm TR-173H làm nồng độ↑) |  | 46.265075 | 1.1939875 | 2.6557525 | 4.8484 | 2.3 | 1.15
|  |  | 0 | 0 | 0 | 0 | 0 | 0
8 | Nồng độ acid đặc 鹽酸 濃度 |  | 954.9 | 23.04359375 | 0 | 0 | 0 | 8.488
9 | Nồng độ acid loãng 稀酸 濃度 |  | 134.64 | 134.64 | 134.64 | 134.64 | 134.64 | 134.64
11 | Nồng độ HCL hoạt hóa 稀酸活化 濃度 |  | 57.5 | 0 | 0 | 3.71953125 | 0 | 0
12 | Nồng độ HNO3 硝酸濃度 |  | 3.779929 | 0 | 0 | 0 | 0 | 0
XL-001G
NO |  |  | NỒNG ĐỘ
|  |  | 6:00 | 10:00 | 14:00 | 18:00 | 22:00 | 2:00
1 | Xà bông (1) 脫脂 | NaOH
CleanA 840ml/NaOH 25kg
CleanB 8400ml/NaOH 25kg
2 | Xà bông (2) 脫脂 | NaOH
CleanA 840ml/NaOH 25kg
CleanB 8400ml/NaOH 25kg
3 | Điện giải(1) 電解 | NaOH
CleanB 7.5L/NaOH 25kg
4 | Điện giải (2) 電解 | NaOH
CleanB 7.5L/NaOH 25kg
5 | Nồng độ NaOH 氫氧化鈉
6 | Nồng độ Zn 鋅 (1 pcs Zn=25kg)
7 | Nồng độ Cr2O3 三價鉻 (thêm TR-173A làm nồng độ↓ thêm TR-173H làm nồng độ↑)
8 | Nồng độ acid đặc 鹽酸 濃度
9 | Nồng độ acid loãng 稀酸 濃度
10 | Nồng độ HNO3 硝酸濃度
| Hạng mục kiểm tra nhiệt độ 檢查溫度 |  | NHIỆT ĐỘ
NO | Hạng mục kiểm tra nhiệt độ 溫度檢查項目 |  | 6:00 | 10:00 | 14:00 | 18:00 | 22:00 | 2:00
1 | Nhiệt độ xà bông nóng (1) 熱脫脂溫度(1)
2 | Nhiệt độ xà bông nóng (2) 熱脫脂溫度(2) | Nhiệt độ xà bông nóng (2) 熱脫脂溫度(2)
3 | Nhiệt độ điện giải (1) 電解1 溫度 | Nhiệt độ điện giải (1) 電解1 溫度
4 | Nhiệt độ điện giải (2) 電解 2 溫度 | Nhiệt độ điện giải (2) 電解 2 溫度
5 | Nhiệt độ bồn xi 鍍鋅槽溫度 | Nhiệt độ bồn xi 鍍鋅槽溫度
6 | Nhiệt độ bồn màu Cr2O3 三價鉻 溫度 | Nhiệt độ bồn màu Cr2O3 三價鉻 溫度
7 | Nhiệt độ bồn nước nóng 熱水溫度 | Nhiệt độ bồn nước nóng 熱水溫度
8 | Sấy khô 烘乾 | Sấy khô 烘乾
Hạng mục kiểm tra bơm thuốc tự động 藥液自動添加
NO | Hạng mục bơm thuốc 自動添加檢查項目
1 | chất mềm (merlin starer) 開缸劑
2 | chất bóng (merlin brightener) 光亮劑
BỔ SUNG
|  |  | 6:00 | 10:00 | 14:00 | 18:00 | 22:00 | 2:00
1 | Xà bông (1) 脫脂 | NaOH
CleanA 840ml/NaOH 25kg
CleanB 8400ml/NaOH 25kg
2 | Xà bông (2) 脫脂 | NaOH
CleanA 840ml/NaOH 25kg
CleanB 8400ml/NaOH 25kg
3 | Điện giải(1) 電解 | NaOH
CleanB 7.5L/NaOH 25kg
4 | Điện giải (2) 電解 | NaOH
CleanB 7.5L/NaOH 25kg
5 | Nồng độ NaOH 氫氧化鈉
6 | Nồng độ Zn 鋅 (1 pcs Zn=25kg)
7 | Nồng độ Cr2O3 三價鉻 (thêm TR-173A làm nồng độ↓ thêm TR-173H làm nồng độ↑)
8 | Nồng độ acid đặc 鹽酸 濃度
9 | Nồng độ acid loãng 稀酸 濃度
10 | Nồng độ HNO3 硝酸濃度
XT-000C
NO |  |  | NỒNG ĐỘ
|  |  | 6:00 | 10:00 | 14:00 | 18:00 | 22:00 | 2:00
1 | Xaø boâng 脫脂 (2,3,4) | NaOH | 0 | 0 | 50.622 | 50.622 | 49.973 | 49.324
|  | CleanA 840ml/NaOH 25kg | 0 | 0 | 0 | 0 | 0 | 0
|  | CleanB 8400ml/NaOH 25kg | #REF! | #REF! | #REF! | #REF! | #REF! | #REF!
2 | Xaø boâng 脫脂 (5,6) | NaOH | 0 | 0 | 54.516 | 55 | 53.867 | 53
|  | CleanA 840ml/NaOH 25kg | 0 | 0 | 0 | 0 | 0 | 0
|  | CleanB 8400ml/NaOH 25kg | #REF! | #REF! | #REF! | #REF! | #REF! | #REF!
3 | Điện giải 電解 (8) | NaOH | 0 | 0 | 58.9512 | 61.446 | 60.984 | 60.6
|  | CleanB 7.5L/NaOH 25kg | 0 | 0 | 0 | 0 | 0 | 0
4 | Điện giải 電解 (20,21) | NaOH | 0 | 0 | 63.063 | 60.522 | 60 | 59.6
|  | CleanB 7.5L/NaOH 25kg | 0 | 0 | 0 | 0 | 0 | 0
5 | Boàn xi (26-37) 鋅電鍍槽 Zinc Plating |  | 0 | 0 | 144.8 | 140 | 139.2 | 139.2
|  |  | 0 | 0 | 8.19 | 7.93 | 7.67 | 7.67
6 | Noàng ñoä Cr2O3 (45,46) 三價鉻 |  | -1.0461 | -1.0461 | 6.516945 | 6.32628 | 6.28391 | 6.2
|  |  | 0 | 0 | 2.1 | 2.1 | 2.2 | 2.2
|  | 12 | 0 | 0 | 0.4334375 | 0.4243125 | 0.462 | 0.456
7 | 13 |  | 0 | 0 | 0 | 0.163 | 0.161 | 0.158
|  | 14 | 0 | 0 | 0.483625 | 0.4608125 | 0.45625 | 0.452
8 | Noàng ñoä axit ñaëc 2 (15,16,17) 鹽酸 濃度 |  | 0 | 0 | 0.4745 | 0.4516875 | 0.4516875 | 0.45
10 | Nồng độ HNO3 (42) 硝酸濃度 | Nồng độ HNO3 (42) 硝酸濃度 | 0 | 0 | 0.007056 | 0.006804 | 0.007 | 0.006426
| Hạng mục kiểm tra nhiệt độ 檢查溫度 |  | NHIỆT ĐỘ
NO | Hạng mục kiểm tra nhiệt độ 溫度檢查項目 |  | 6:00 | 10:00 | 14:00 | 18:00 | 22:00 | 2:00
1 | Nhieät ñoä boàn xaø boâng noùng 1 熱脫脂溫度 |  | 0 | 0 | 60 | 59 | 59 | 59
2 | Nhieät ñoä boàn xaø boâng noùng 2 熱脫脂溫度 |  | 0 | 0 | 62 | 59 | 59 | 59
3 | Nhieät ñoä boàn ñieän giaûi (-) 電解 溫度 |  | 0 | 0 | 60 | 56 | 59 | 62
4 | Nhieät ñoä boàn ñieän giaûi (+) 電解 + 溫度 |  | 0 | 0 | 59 | 58 | 57 | 57
5 | Nhieät ñoä boàn xi 鍍鋅槽溫度 |  | 0 | 0 | 24 | 25 | 25 | 25
6 | Nhieät ñoä boàn maøu Cr2O3 三價鉻 溫度 |  | 0 | 0 | 37 | 37 | 37 | 37
7 | Nhieät ñoä boàn nöôùc noùng 熱水溫度 |  | 0 | 0 | 58 | 61 | 55 | 61
8 | saáy khoâ 烘乾 |  | 0 | 0 | 85 | 86 | 85 | 86
| Hạng mục kiểm tra bơm thuốc tự động 藥液自動添加 |  | BƠM TỰ ĐỘNG
NO | Hạng mục bơm thuốc 自動添加檢查項目 |  | 6:00 | 10:00 | 14:00 | 18:00 | 22:00 | 2:00
1 | 光澤劑Merlin Brightener Brightener Concentration (chất bóng) |  | 0 | 0 | 0 | 42 | 41 | 42
2 | 柔軟添加劑 Merlin Starter Basic Agent Concentration 173760 (chất mềm) |  | 0 | 0 | 0 | 190 | 195 | 185
BỔ SUNG
|  |  | 6:00 | 10:00 | 14:00 | 18:00 | 22:00 | 2:00
1 | Xaø boâng 脫脂 (2,3,4) | NaOH | 775.85 | 775.85 | 0 | 0 | 0.418959 | 10.489492
|  | CleanA 840ml/NaOH 25kg | 263.789 | 263.789 | 0 | 0 | 0.1424461 | 3.56642728
|  | CleanB 8400ml/NaOH 25kg | #REF! | #REF! | #REF! | #REF! | #REF! | #REF!
2 | Xaø boâng 脫脂 (5,6) | NaOH | 573.75 | 573.75 | 0 | 0 | 0 | 0
|  | CleanA 840ml/NaOH 25kg | 195.075 | 195.075 | 0 | 0 | 0 | 0
|  | CleanB 8400ml/NaOH 25kg | #REF! | #REF! | #REF! | #REF! | #REF! | #REF!
3 | Điện giải 電解 (8) | NaOH | 492 | 492 | 8.60016 | 0 | 0 | 0
|  | CleanB 7.5L/NaOH 25kg | 157.44 | 157.44 | 2.7520512 | 0 | 0 | 0
4 | Điện giải 電解 (20,21) | NaOH | 520.08 | 520.08 | 0 | 0 | 0 | 3.4672
|  | CleanB 7.5L/NaOH 25kg | 166.4256 | 166.4256 | 0 | 0 | 0 | 1.109504
5 | Boàn xi (26-37) 鋅電鍍槽 Zinc Plating |  | 7429.24 | 7429.24 | 0 | 0 | 42.4528 | 42.4528
|  |  | 451.061 | 451.061 | 16.45046 | 30.24762 | 44.04478 | 44.04478
6 | Noàng ñoä Cr2O3 (45,46) 三價鉻 |  | 236.74896 | 236.74896 | 0 | 0 | 0 | 0
|  |  | 0 | 0 | 0 | 0 | 0 | 0
|  | acid 12 | 1455.3 | 1455.3 | 53.563125 | 83.073375 | 0 | 0
7 | Noàng ñoä axit ñaëc 1 (13) 鹽酸 濃度 |  | 504.15 | 504.15 | 504.15 | 0 | 0 | 0
| Noàng ñoä axit ñaëc 1 (14) 鹽酸 濃度 |  | 1512.45 | 1512.45 | 0 | 0 | 0 | 0
8 | Noàng ñoä axit ñaëc 2 (15,16,17) 鹽酸 濃度 |  | 4729.05 | 4729.05 | 0 | 0 | 0 | 0
10 | Nồng độ HNO3 (42) 硝酸濃度 | Nồng độ HNO3 (42) 硝酸濃度 | 20.02649 | 20.02649 | 0 | 0.5607417 | 0 | 1.642172
| Noàng ñoä Cr2O3 (45,46)-JASCO |  | #REF! | #REF! | #REF! | #REF! | #REF! | #REF!
| PH |  | #REF! | #REF! | #REF! | #REF! | #REF! | #REF! | TRO VE MENU
| BỔ SUNG CR3+ JASCO |  | #REF! | #REF! | #REF! | #REF! | #REF! | #REF!
| NHIỆT ĐỘ |  | #REF! | #REF! | #REF! | #REF! | #REF! | #REF!
TRO VE MENU
BACK

## XM.chart 1
| Thứ 2, | 2024/08/26
| XL-001E |  | NỒNG ĐỘ
|  |  | 6:00 | 10:00 | 14:00 | 18:00 | 22:00 | 2:00
1 | Xà bông (1) 脫脂 | NaOH | 0 | 0 | 0 | 0 | 0 | 0
[6 empty] | 0 | 0 | 0
|  | 561 L | 0 | 0 | 0 | 0 | 0 | 0
2 | Xà bông (2) 脫脂 | NaOH | 0 | 0 | 0 | 0 | 0 | 0
[6 empty] | 0 | 0 | 0
|  | 561 L | 0 | 0 | 0 | 0 | 0 | 0
3 | điện giải(1) 電解 | NaOH | 0 | 0 | 0 | 0 | 0 | 0
|  | 561 L | 0 | 0 | 0 | 0 | 0 | 0
4 | điện giải (2) 電解 | NaOH | 0 | 0 | 0 | 0 | 0 | 0
|  | 561 L | 0 | 0 | 0 | 0 | 0 | 0
5 | Bồn xi 鋅電鍍槽 Zinc Plating | Nồng độ NaOH 氫氧化鈉 | 0 | 0 | 0 | 0 | 0 | 0
|  | Nồng độ Zn 鋅 (1 pcs Zn=25kg) | 0 | 0 | 0 | 0 | 0 | 0
6 | Cr2O3 (I) 三價鉻 |  | 0 | 0 | 0 | 0 | 0 | 0
|  |  | 0 | 0 | 0 | 0 | 0 | 0
7 | Nồng độ acid đặc 鹽酸 濃度 |  | 0 | 0 | 0 | 0 | 0 | 0
8 | Nồng độ acid loãng 稀酸 濃度 |  | 0 | 0 | 0 | 0 | 0 | 0
9 | Nồng độ HCl hoạt hóa 稀酸活化 濃度 |  | 0 | 0 | 0 | 0 | 0 | 0
10 | Nồng độ HNO3 硝酸濃度 |  | 0 | 0 | 0 | 0 | 0 | 0
Hạng mục kiểm tra nhiệt độ 檢查溫度 |  |  | NHIỆT ĐỘ
NO | Hạng mục kiểm tra nhiệt độ 溫度檢查項目 |  | 6:00 | 10:00 | 14:00 | 18:00 | 22:00 | 2:00
1 | Nhiệt độ xà bông nóng (1) 熱脫脂溫度(1) |  | 0 | 0 | 0 | 0 | 0 | 0
2 | Nhiệt độ xà bông nóng (2) 熱脫脂溫度(2) | Nhiệt độ xà bông nóng (2) 熱脫脂溫度(2) | 0 | 0 | 0 | 0 | 0 | 0
3 | Nhiệt độ điện giải (1) 電解1 溫度 | Nhiệt độ điện giải (1) 電解1 溫度 | 0 | 0 | 0 | 0 | 0 | 0
4 | Nhiệt độ điện giải (2) 電解 2 溫度 | Nhiệt độ điện giải (2) 電解 2 溫度 | 0 | 0 | 0 | 0 | 0 | 0
5 | Nhiệt độ bồn xi 鍍鋅槽溫度 | Nhiệt độ bồn xi 鍍鋅槽溫度 | 0 | 0 | 0 | 0 | 0 | 0
6 | Nhiệt độ bồn màu Cr2O3 三價鉻 溫度 | Nhiệt độ bồn màu Cr2O3 三價鉻 溫度 | 0 | 0 | 0 | 0 | 0 | 0
7 | Nhiệt độ bồn nước nóng 熱水溫度 | Nhiệt độ bồn nước nóng 熱水溫度 | 0 | 0 | 0 | 0 | 0 | 0
8 | Sấy khô 烘乾 | Sấy khô 烘乾 | 0 | 0 | 0 | 0 | 0 | 0
Hạng mục kiểm tra bơm thuốc tự động 藥液自動添加 |  |  | BƠM TỰ ĐỘNG
NO | Hạng mục bơm thuốc 自動添加檢查項目 |  | 6:00 | 10:00 | 14:00 | 18:00 | 22:00 | 2:00
1 | 173759 (190627) -chất bóng |  | 0 | 0 | 0 | 0 | 0 | 0
2 | 173760 (190628) - chất mềm |  | 0 | 0 | 0 | 0 | 0 | 0
BỔ SUNG
|  |  | 6:00 | 10:00 | 14:00 | 18:00 | 22:00 | 2:00
1 | Xà bông (1) 脫脂 | NaOH | 0 | 0 | 0 | 0 | 0 | 0
[6 empty] | 0 | 0 | 0
|  | 561 L | 0 | 0 | 0 | 0 | 0 | 0
2 | Xà bông (2) 脫脂 | NaOH | 0 | 0 | 0 | 0 | 0 | 0
[6 empty] | 0 | 0 | 0
|  | 561 L | 0 | 0 | 0 | 0 | 0 | 0
3 | điện giải(1) 電解 | NaOH | 0 | 0 | 0 | 0 | 0 | 0
|  | 561 L | 0 | 0 | 0 | 0 | 0 | 0
4 | điện giải (2) 電解 | NaOH | 0 | 0 | 0 | 0 | 0 | 0
|  | 561 L | 0 | 0 | 0 | 0 | 0 | 0
5 | Bồn xi 鋅電鍍槽 Zinc Plating | Nồng độ NaOH 氫氧化鈉 | 0 | 0 | 0 | 0 | 0 | 0
|  | Nồng độ Zn 鋅 (1 pcs Zn=25kg) | 0 | 0 | 0 | 0 | 0 | 0
6 | Cr2O3 (I) 三價鉻 |  | 0 | 0 | 0 | 0 | 0 | 0
|  |  | 0 | 0 | 0 | 0 | 0 | 0
7 | Nồng độ acid đặc 鹽酸 濃度 |  | 0 | 0 | 0 | 0 | 0 | 0
8 | Nồng độ acid loãng 稀酸 濃度 |  | 0 | 0 | 0 | 0 | 0 | 0
9 | Nồng độ HCl hoạt hóa 稀酸活化 濃度 |  | 0 | 0 | 0 | 0 | 0 | 0
10 | Nồng độ HNO3 硝酸濃度 |  | 0 | 0 | 0 | 0 | 0 | 0
XL-001F
NO |  |  | NỒNG ĐỘ
|  |  | 6:00 | 10:00 | 14:00 | 18:00 | 22:00 | 2:00
1 | Xà bông (1) 脫脂 | NaOH | 0 | 64.9 | 68.794 | 70.092 | 71.39 | 70.092
|  | CleanA 840ml/NaOH 25kg | 0 | 0 | 0 | 0 | 0 | 0
2 | Xà bông (2) 脫脂 | NaOH | 0 | 71.39 | 71.39 | 73.337 | 72.039 | 72.039
|  | CleanA 840ml/NaOH 25kg | 0 | 0 | 0 | 0 | 0 | 0
3 | Điện giải(1) 電解 | NaOH | 0 | 56.133 | 60.984 | 60.06 | 59.598 | 60.984
|  | CleanB 7.5L/NaOH 25kg | 0 | 0 | 0 | 0 | 0 | 0
4 | Điện giải (2) 電解 | NaOH | 0 | 66.528 | 67.683 | 60.06 | 58.674 | 63.756
|  | CleanB 7.5L/NaOH 25kg | 0 | 0 | 0 | 0 | 0 | 0
5 | Nồng độ NaOH 氫氧化鈉 |  | 0 | 146.4 | 144.4 | 142.4 | 141.6 | 140.8
6 | Nồng độ Zn 鋅 (1 pcs Zn=25kg) |  | 0 | 11.31 | 11.18 | 10.27 | 10.01 | 10.14
7 | Nồng độ Cr2O3 三價鉻 (thêm TR-173A làm nồng độ↓ thêm TR-173H làm nồng độ↑) |  | 0 | 6.79235 | 6.53813 | 6.1568 | 6.32628 | 6.07206
|  |  | 0 | 1.8 | 1.7 | 2.2 | 2.2 | 2.2
8 | Nồng độ acid đặc 鹽酸 濃度 |  | 0 | 0.439140625 | 0.473359375 | 0.45625 | 0.46765625 | 0.45625
9 | Nồng độ acid loãng 稀酸 濃度 |  | 0 | 0 | 0 | 0 | 0 | 0
11 | Nồng độ HCL hoạt hóa 稀酸活化 濃度 |  | 0 | 0.1505625 | 0.13459375 | 0.09353125 | 0.12090625 | 0.11178125
12 | Nồng độ HNO3 硝酸濃度 |  | 0 | 0.009702 | 0.009828 | 0.010206 | 0.008442 | 0.012474
| Hạng mục kiểm tra nhiệt độ 檢查溫度 |  | NHIỆT ĐỘ
NO | Hạng mục kiểm tra nhiệt độ 溫度檢查項目 |  | 6:00 | 10:00 | 14:00 | 18:00 | 22:00 | 2:00
1 | Nhiệt độ xà bông nóng (1) 熱脫脂溫度(1) |  | 0 | 42 | 43 | 39 | 44 | 46
2 | Nhiệt độ xà bông nóng (2) 熱脫脂溫度(2) | Nhiệt độ xà bông nóng (2) 熱脫脂溫度(2) | 0 | 59 | 60 | 59 | 60 | 59
3 | Nhiệt độ điện giải (1) 電解1 溫度 | Nhiệt độ điện giải (1) 電解1 溫度 | 0 | 53 | 52 | 53 | 53 | 53
4 | Nhiệt độ điện giải (2) 電解 2 溫度 | Nhiệt độ điện giải (2) 電解 2 溫度 | 0 | 50 | 50 | 48 | 48 | 50
5 | Nhiệt độ bồn xi 鍍鋅槽溫度 | Nhiệt độ bồn xi 鍍鋅槽溫度 | 0 | 29 | 28 | 29 | 31 | 31
6 | Nhiệt độ bồn màu Cr2O3 三價鉻 溫度 | Nhiệt độ bồn màu Cr2O3 三價鉻 溫度 | 0 | 31 | 38 | 37 | 38 | 37
7 | Nhiệt độ bồn nước nóng 熱水溫度 | Nhiệt độ bồn nước nóng 熱水溫度 | 0 | 44 | 60 | 60 | 54 | 57
8 | Sấy khô 烘乾 | Sấy khô 烘乾 | 0 | 0 | 94 | 84 | 82 | 86
| Hạng mục kiểm tra bơm thuốc tự động 藥液自動添加 |  | BƠM TỰ ĐỘNG
NO | Hạng mục bơm thuốc 自動添加檢查項目 |  | 6:00 | 10:00 | 14:00 | 18:00 | 22:00 | 2:00
1 | chất mềm (merlin starer) 開缸劑 |  | 0 | 0 | 150 | 165 | 160 | 155
2 | chất bóng (merlin brightener) 光亮劑 |  | 0 | 0 | 37 | 32 | 35 | 35
BỔ SUNG
|  |  | 6:00 | 10:00 | 14:00 | 18:00 | 22:00 | 2:00
1 | Xà bông (1) 脫脂 | NaOH | 0 | 13.7343 | 3.247758 | 0 | 0 | 0
|  | CleanA 840ml/NaOH 25kg | 0 | 4.12029 | 0.9743274 | 0 | 0 | 0
2 | Xà bông (2) 脫脂 | NaOH | 0 | 0 | 0 | 0 | 0 | 0
|  | CleanA 840ml/NaOH 25kg | 0 | 0 | 0 | 0 | 0 | 0
3 | Điện giải(1) 電解 | NaOH | 0 | 4.470252 | 0 | 0 | 0.464712 | 0
|  | CleanB 7.5L/NaOH 25kg | 0 | 1.25167056 | 0 | 0 | 0.1301194 | 0
4 | Điện giải (2) 電解 | NaOH | 0 | 0 | 0 | 0 | 1.934634 | 0
|  | CleanB 7.5L/NaOH 25kg | 0 | 0 | 0 | 0 | 0.54169752 | 0
5 | Nồng độ NaOH 氫氧化鈉 |  | 0 | 0 | 0 | 0 | 0 | 0
6 | Nồng độ Zn 鋅 (1 pcs Zn=25kg) |  | 0 | 0 | 0 | 0 | 0 | 0
7 | Nồng độ Cr2O3 三價鉻 (thêm TR-173A làm nồng độ↓ thêm TR-173H làm nồng độ↑) |  | 0 | 1.1939875 | 2.6557525 | 4.8484 | 3.87389 | 5.335655
|  |  | 0 | 0 | 0 | 0 | 0 | 0
8 | Nồng độ acid đặc 鹽酸 濃度 |  | 0 | 23.04359375 | 0 | 0 | 0 | 0
9 | Nồng độ acid loãng 稀酸 濃度 |  | 0 | 0 | 0 | 0 | 0 | 0
11 | Nồng độ HCL hoạt hóa 稀酸活化 濃度 |  | 0 | 0 | 0 | 3.71953125 | 0 | 0
12 | Nồng độ HNO3 硝酸濃度 |  | 0 | 0.160917 | 0.09287825 | 0 | 0.8413041 | 0
XT-000C
NO |  |  | NỒNG ĐỘ
|  |  | 6:00 | 10:00 | 14:00 | 18:00 | 22:00 | 2:00
1 | Xaø boâng 脫脂 (2,3,4) | NaOH | 0 | 0 | 50.622 | 50.622 | 49.973 | 49.324
|  | CleanA 840ml/NaOH 25kg | 0 | 0 | 0 | 0 | 0 | 0
2 | Xaø boâng 脫脂 (5,6) | NaOH | 0 | 0 | 54.516 | 56.463 | 53.867 | 53.867
|  | CleanA 840ml/NaOH 25kg | 0 | 0 | 0 | 0 | 0 | 0
3 | Điện giải 電解 (8) | NaOH | 0 | 0 | 58.9512 | 61.446 | 60.984 | 60.984
|  | CleanB 7.5L/NaOH 25kg | 0 | 0 | 0 | 0 | 0 | 0
4 | Điện giải 電解 (20,21) | NaOH | 0 | 0 | 63.063 | 60.522 | 60.522 | 60.06
|  | CleanB 7.5L/NaOH 25kg | 0 | 0 | 0 | 0 | 0 | 0
5 | Boàn xi (26-37) 鋅電鍍槽 Zinc Plating |  | 0 | 0 | 144.8 | 140 | 139.2 | 139.2
|  |  | 0 | 0 | 8.19 | 7.93 | 7.67 | 7.67
6 | Noàng ñoä Cr2O3 (45,46) 三價鉻 |  | 0 | 0 | 6.516945 | 6.32628 | 6.28391 | 6.62287
|  |  | 0 | 0 | 2.1 | 2.1 | 2.2 | 2.2
|  | acid 12 | 0 | 0 | 0.4334375 | 0.4243125 | 0.41975 | 0.4151875
7 | Noàng ñoä axit ñaëc 1 (13) 鹽酸 濃度 |  | 0 | 0 | 0 | 0 | 0 | 0
| Noàng ñoä axit ñaëc 1 (13) 鹽酸 濃度 |  | 0 | 0 | 0.483625 | 0.4608125 | 0.45625 | 0.45625
8 | Noàng ñoä axit ñaëc 2 (15,16,17) 鹽酸 濃度 |  | 0 | 0 | 0.4745 | 0.4608125 | 0.45625 | 0.45625
10 | Nồng độ HNO3 (42) 硝酸濃度 | Nồng độ HNO3 (42) 硝酸濃度 | 0 | 0 | 0.007056 | 0.006804 | 0.0063 | 0.006426
| Hạng mục kiểm tra nhiệt độ 檢查溫度 |  | NHIỆT ĐỘ
NO | Hạng mục kiểm tra nhiệt độ 溫度檢查項目 |  | 6:00 | 10:00 | 14:00 | 18:00 | 22:00 | 2:00
1 | Nhieät ñoä boàn xaø boâng noùng 1 熱脫脂溫度 |  | 0 | 0 | 60 | 59 | 59 | 59
2 | Nhieät ñoä boàn xaø boâng noùng 2 熱脫脂溫度 |  | 0 | 0 | 62 | 59 | 59 | 59
3 | Nhieät ñoä boàn ñieän giaûi (-) 電解 溫度 |  | 0 | 0 | 60 | 56 | 59 | 67
4 | Nhieät ñoä boàn ñieän giaûi (+) 電解 + 溫度 |  | 0 | 0 | 59 | 58 | 54 | 57
5 | Nhieät ñoä boàn xi 鍍鋅槽溫度 |  | 0 | 0 | 24 | 25 | 25 | 25
6 | Nhieät ñoä boàn maøu Cr2O3 三價鉻 溫度 |  | 0 | 0 | 37 | 37 | 37 | 37
7 | Nhieät ñoä boàn nöôùc noùng 熱水溫度 |  | 0 | 0 | 58 | 61 | 55 | 61
8 | saáy khoâ 烘乾 |  | 0 | 0 | 85 | 83 | 85 | 84
| Hạng mục kiểm tra bơm thuốc tự động 藥液自動添加 |  | BƠM TỰ ĐỘNG
NO | Hạng mục bơm thuốc 自動添加檢查項目 |  | 6:00 | 10:00 | 14:00 | 18:00 | 22:00 | 2:00
1 | 光澤劑Merlin Brightener Brightener Concentration (chất bóng) |  | 0 | 0 | 0 | 42 | 41 | 42
2 | 柔軟添加劑 Merlin Starter Basic Agent Concentration 173760 (chất mềm) |  | 0 | 0 | 0 | 190 | 195 | 185
BỔ SUNG
|  |  | 6:00 | 10:00 | 14:00 | 18:00 | 22:00 | 2:00
1 | Xaø boâng 脫脂 (2,3,4) | NaOH | 0 | 0 | 0 | 0 | 0.418959 | 10.489492
|  | CleanA 840ml/NaOH 25kg | 0 | 0 | 0 | 0 | 0.1424461 | 3.56642728
2 | Xaø boâng 脫脂 (5,6) | NaOH | 0 | 0 | 0 | 0 | 0 | 0
|  | CleanA 840ml/NaOH 25kg | 0 | 0 | 0 | 0 | 0 | 0
3 | Điện giải 電解 (8) | NaOH | 0 | 0 | 8.60016 | 0 | 0 | 0
|  | CleanB 7.5L/NaOH 25kg | 0 | 0 | 2.7520512 | 0 | 0 | 0
4 | Điện giải 電解 (20,21) | NaOH | 0 | 0 | 0 | 0 | 0 | 0
|  | CleanB 7.5L/NaOH 25kg | 0 | 0 | 0 | 0 | 0 | 0
5 | Boàn xi (26-37) 鋅電鍍槽 Zinc Plating |  | 0 | 0 | 0 | 0 | 42.4528 | 42.4528
|  |  | 0 | 0 | 16.45046 | 30.24762 | 44.04478 | 44.04478
6 | Noàng ñoä Cr2O3 (45,46) 三價鉻 |  | 0 | 0 | 0 | 0 | 0 | 0
|  |  | 0 | 0 | 0 | 0 | 0 | 0
|  | số 12 | 0 | 0 | 53.563125 | 83.073375 | 97.8285 | 112.583625
7 | Noàng ñoä axit ñaëc 1 (13) 鹽酸 濃度 |  | 0 | 0 | 0 | 0 | 0 | 0
| Noàng ñoä axit ñaëc 1 (14) 鹽酸 濃度 |  | 0 | 0 | 0 | 0 | 0 | 0
8 | Noàng ñoä axit ñaëc 2 (15,16,17) 鹽酸 濃度 |  | 0 | 0 | 0 | 0 | 0 | 0
10 | Nồng độ HNO3 (42) 硝酸濃度 | Nồng độ HNO3 (42) 硝酸濃度 | 0 | 0 | 0 | 0.5607417 | 2.002649 | 1.642172
|  | Thời gian hóa nghiệm化驗時間 | TỔNG lượng yêu cầu BS | TỔNG Thực tế bổ sung
Hạng mục項目
Xà bông 脫脂 (2,3,4) |  | CT-21A | #REF! | #REF!
|  | CT-21B | #REF! | #REF!
Xà bông 脫脂 (5,6) |  | CT-21A | #REF! | #REF!
|  | CT-21B | #REF! | #REF!
Điện giải 電解 (8) |  | EC-508A | #REF! | #REF!
|  | EC-508B | #REF! | #REF!
Điện giải 電解 (20,21) |  | EC-508A | #REF! | #REF!
|  | EC-508B | #REF! | #REF!
Bồn xi (26-37) 鋅電鍍槽 | NaOH 氫氧化鈉 |  | #REF! | #REF!
| Zn 鋅(1 pcs Zn=25kg) |  | #REF! | #REF!
Cr2O3 三價鉻(46) (I) LANTHANE 318 |  |  | #REF! | #REF!
Axit đặc 1 (13,14) 鹽酸 |  |  | #REF! | #REF!
Axit đặc 2 (15,16,17) 鹽酸 |  |  | #REF! | #REF!
Acid loãng (12) 稀酸 |  |  | #REF! | #REF!
HNO3 (42) 硝酸 | Nồng độ HNO3 (42) 硝酸濃度 | Nồng độ HNO3 (42) 硝酸濃度 | #REF! | #REF!
Cr2O3 （K) 三價鉻 HYPROTEC (JASCO) |  |  | #REF! | #REF!
MÀU (I) Cr2O3 三價鉻( JASCO 45) |  |  | #REF! | #REF!
鋅鎳合金電鍍槽 Zn-Niken |  | Zn | #REF! | #REF!
|  | NaOH | #REF! | #REF!
Màu Niken(Cr2O3) 三價鉻 (JASCO) |  |  | #REF! | #REF!
TRO VE MENU

## ED-XI DEN
I. XÁC ĐỊNH THÀNH PHẦN RẮN | [5 empty] | III. XÁC ĐỊNH THÀNH PHẦN RẮN BỒN THU HỒI 1
ED Thành phần rắn 1
Mẫu | Trọng lượng nhôm | cân mẫu ED (1.2g±0.05= 1.15~1.25g) | Trọng lượng sau sấy (mẫu+nhôm) | mẫu ED sau sấy | % | Mẫu | Trọng lượng nhôm | cân mẫu ED (1.2g±0.05= 1.15~1.25g) | Trọng lượng sau sấy (mẫu+nhôm) | mẫu ED sau sấy | %
1 | 0.131 | 1.2267 | 0.3204 | 0.1894 | 15.44% | 1 | 0.1277 | 1.2292 | 0.1326 | 0.0049 | 0.3986%
2 |  |  |  | 0 |  | 2 |  |  |  | 0
[5 empty] | 15.44% | [5 empty] | 0.3986%
| ED Thành phần rắn 2 |  |  |  |  | IV. XÁC ĐỊNH THÀNH PHẦN RẮN BỒN THU HỒI 2
Mẫu | Trọng lượng nhôm | cân mẫu ED (1.2g±0.05= 1.15~1.25g) | Trọng lượng sau sấy (mẫu+nhôm) | mẫu ED sau sấy | % | Mẫu | Trọng lượng nhôm | cân mẫu ED (1.2g±0.05= 1.15~1.25g) | Trọng lượng sau sấy (mẫu+nhôm) | mẫu ED sau sấy | %
1 |  |  |  | 0 | #DIV/0! | 1 | 0.1395 | 1.2044 | 0.1432 | 0.0037 | 0.3072%
2 |  |  |  | 0 |  | 2 |  |  |  | 0
[5 empty] | #DIV/0! | [5 empty] | 0.3072% | 0.3072%
II. XÁC ĐỊNH TỶ LỆ MÀU
ED Tỷ lệ màu 1
Mẫu | Trọng lượng nhôm | cân mẫu ED (2.5g±0.05= 2.45~2.55g) | Trọng lượng sau sấy (mẫu+nhôm) | mẫu ED sau sấy | % |  | Thứ 2, | 2024/08/26 | tiêu chuẩn | kết quả | bổ sung
1 | 20.7906 | 2.525 | 20.8299 | 0.0393 | 1.556% |  | ED 固成份 (NV) ED Thành phần rắn 1 |  | 12~18% (15%) | 15.44% | 0 | L
2 | 23.4341 | 2.5244 | 23.47 | 0.0359 | 1.422% |  | ED 色料比 EDTỷ lệ màu 1 |  | 8~16% (12%) | 13.53% | 0 | L
3 |  |  |  | 0 |  |  | ED 固成份 (NV) ED Thành phần rắn 2 |  | 12~18% (15%)
[5 empty] | 1.84% |  | ED 色料比 EDTỷ lệ màu 2 |  | 8~16% (12%)
[5 empty] | 13.53% |  | UF水洗1 Bồn thu hồi 1 (Thành phần rắn) |  | <5% | 0.3986%
| ED Tỷ lệ màu 2 | [5 empty] | UF水洗2 Bồn thu hồi 2 (Thành phần rắn) |  | <3% | 0.3072%
Mẫu | Trọng lượng nhôm | cân mẫu ED (2.5g±0.05= 2.45~2.55g) | Trọng lượng sau sấy (mẫu+nhôm) | mẫu ED sau sấy | %
1 |  |  |  | 0 | #DIV/0!
2 |  |  |  | 0 | #DIV/0!
3 |  |  |  | 0
#DIV/0!
#DIV/0!
| nhiệt độ | giờ bắt đầu | gia nhiệt | quy định | giờ kết thúc
| 105OC | 9:45 | 15' | 30' | 10:30
| 135OC | 10:30 | 5' | 15' | 10:50
| 167OC | 10:50 | 10' | 15' | 11:15
| 760OC | 11:15 | 2h | 3h | 16:15
|  | 16:15 | tắt lò nung
|  | 17:15 | gấp ra khỏi lò, để nguội --> cân
TRO VE MENU

## R.HN
RUA LIEU E |  | Lần 1 | Lần 2 | Lần 3 | Lần 4 | Lần 5 | Lần 6
Rua acid (1)
Rua acid (2)
Muối axit Phosphoric TA | 3
tỷ lệ axit 5.2~7.8
Fe phaân ly <0.4
Muối axit Phosphoric TA | 4
tỷ lệ axit 5.2~7.8
Fe phaân ly <0.4
xa bong boi tron 0.8 ~ 1.2
pH 8~10
số bồn photphat sx |  | 3 | 3 | 3 | 3 | 3 | 3
số bồn photphat sx |  | 4 | 4 | 4 | 4 | 4 | 4
RUA LIEU G |  | Lần 1 | Lần 2 | Lần 3 | Lần 4 | Lần 5 | Lần 6
khu dau
Rua acid (1)
Muối axit Phosphoric TA
tỷ lệ axit 5.2~7.8
Fe phaân ly <0.4
xa bong boi tron 0.8 ~ 1.2
pH 8~10
RUA LIEU F |  | Lần 1 | Lần 2 | Lần 3 | Lần 4 | Lần 5 | Lần 6
khu dau |  | 5.7 | 5 | 5 | 4.5 | 3.6 | 3.5
Rua acid (1) |  | 2.8 | 2.6 | 2.5 | 2.8 | 2.6 | 2.8
Muối axit Phosphoric TA |  | 4.8 | 4.6 | 4.3 | 5 | 5 | 3.9
tỷ lệ axit 5.2~7.8 |  | 7.4 | 7 | 5.8 | 6.8 | 6 | 4.7
Fe phaân ly <0.4 |  | 0.2 | 0.24 | 0.28 | 0.2 | 0.26 | 0.24
Muối axit Phosphoric TA
tỷ lệ axit 5.2~7.8
Fe phaân ly <0.4
xa bong boi tron 0.8 ~ 1.2 |  | 1 | 0.95 | 0.95 | 0.95 | 0.95 | 0.95
pH 8~10 |  | 10 | 10 | 10 | 9.5 | 9 | 9.5
số bồn photphat sx |  | 0 | 0 | 0 | 0 | 0 | 0
số bồn photphat sx |  | 0 | 0 | 0 | 0 | 0 | 0
XI ĐEN-epoxy |  | Lần 1 | Lần 2
xà bông 1 (10-20ml) |  | 12.5
xà bông 2 (10-20ml) |  | 8.2
xà bông siêu âm (10-20ml) |  | 10.4
rửa acid (5-15ml)
phosphat acid phân ly <1.5 |  | 1.1
phosphat tổng độ chua 20-25 |  | 22
phosphat AC (6-9) |  | 7.5
chất điều chỉnh (pH>7) 7-10 |  | 7.3
ED電泳 Bồn sơn tĩnh điện pH1 5.3~6 |  | 5.4
ED電泳 Bồn sơn tĩnh điện pH2 5.3~7
acid làm giống acid đặc XM
MANG LOA |  | Lần 1 | Lần 2
xà bông 1 |  | 1.5
xà bông 2 |  | 1.64
HNO3 |  | 3.3
陽極處理槽 dương cực H2SO4 (1) |  | 9.6
陽極處理槽 dương cực Al3+ (1) |  | 5.8
陽極處理槽 dương cực H2SO4 (2) |  | 10
陽極處理槽 dương cực Al3+ (2) |  | 6.1
陽極處理槽 dương cực H2SO4 (3) |  | 10
陽極處理槽 dương cực Al3+ (3) |  | 6.4
đóng lỗ 1 (HK-101A1) |  | 4.5
đóng lỗ 2 (HK-101A1)
TRO VE MENU
TRO VE MENU

## R.FILE GOC
BÁO CÁO KẾT QUẢ HÓA NGHIỆM HÀNG NGÀY 报告每日化学测试结果 | [32 empty] | Green is higher than standard
Thứ 2, | 2024/08/26 | [31 empty] | Orange is lower than standard
生產線別：洗料E 線 (rửa liệu máy E) |  |  |  |  | Kết quả kiểm tra 檢查結果 |  | Kết quả kiểm tra 檢查結果
| Hạng mục kiểm tra nồng dộ 化驗檢查項目 |  | Đơn vị 單位 | Tiêu chuẩn 控制範圍 |  |  | Lần 1 (8:00~9:00) | [5 empty] | Lần 2 (13:00~14:00) | [5 empty] | Lần 3 (17:00~18:00) | [5 empty] | Lần 4 (20:00~21:00) | [5 empty] | Lần 5 (01:00~2:00) | [5 empty] | Lần 6 (5:00~6:00)
MÃ |  |  |  |  | t/chuan |  | 濃度 | 補充 BS | 補充 BS |  |  |  | 濃度 | 補充 BS | 補充 BS |  |  |  | 濃度 | 補充 BS | 補充 BS |  |  |  | 濃度 | 補充 BS | 補充 BS |  |  |  | 濃度 | 補充 BS | 補充 BS |  |  |  | 濃度 | 補充 BS | 補充 BS |  |  | MẢ MÁY
RLE-HCL1 | Rua acid (1) 鹽酸洗槽 |  | % | 10~15% (12.5%) | 12.5 | 0 | 0 | 292.1875 | + | 292.1875 | L | 0 | 0 | 292.1875 | + | 292.1875 | L | 0 | 0 | 292.1875 | + | 292.1875 | L | 0 | 0 | 292.1875 | + | 292.1875 | L | 0 | 0 | 292.1875 | + | 292.1875 | L | 0 | 0 | 292.1875 | + | 292.1875 | L | CR-000E
RLE-HCL2 | Rua acid (2) 鹽酸洗槽 |  | % | 10~15% (12.5%) | 12.5 | 0 | 0 | 292.1875 | + | 292.1875 | L | 0 | 0 | 292.1875 | + | 292.1875 | L | 0 | 0 | 292.1875 | + | 292.1875 | L | 0 | 0 | 292.1875 | + | 292.1875 | L | 0 | 0 | 292.1875 | + | 292.1875 | L | 0 | 0 | 292.1875 | + | 292.1875 | L | CR-000E
RLE-PP1TA | Muối axit Phosphoric 磷酸鹽 | 3 | Point | Tổng chua TA 全酸 40~60 (50) | 50 | 0 | 0 | 69.4 | + | 69.4 | kg | 0 | 0 | 69.4 | + | 69.4 | kg | 0 | 0 | 69.4 | + | 69.4 | kg | 0 | 0 | 69.4 | + | 69.4 | kg | 0 | 0 | 69.4 | + | 69.4 | kg | 0 | 0 | 69.4 | + | 69.4 | kg | CR-000E
RLE-PP1AX |  |  |  | tỷ lệ axit 酸比 5.2~7.8 (6.5) | 6.5 | 0 | 0 | 4.511 |  | 4.511 | kg | 0 | 0 | 4.511 |  | 4.511 | kg | 0 | 0 | 4.511 |  | 4.511 | kg | 0 | 0 | 4.511 |  | 4.511 | kg | 0 | 0 | 4.511 |  | 4.511 | kg | 0 | 0 | 4.511 |  | 4.511 | kg | CR-000E
RLE-PP1PL |  |  |  | Fe phân ly <0.4 鐵離子<0.4 | 0.4 | 0 | 0 | 2 |  |  | kg | 0 | 0 | 2 |  |  | kg | 0 | 0 | 2 |  |  | kg | 0 | 0 | 2 |  |  | kg | 0 | 0 | 2 |  |  | kg | 0 | 0 | 2 |  | N/A | kg | CR-000E
RLE-PP2TA | Muối axit Phosphoric 磷酸鹽 | 4 | Point | Tổng chua TA 全酸 40~60 (50) | 50 | 0 | 0 | 69.4 | + | 69.4 | kg | 0 | 0 | 69.4 | + | 69.4 | kg | 0 | 0 | 69.4 | + | 69.4 | kg | 0 | 0 | 69.4 | + | 69.4 | kg | 0 | 0 | 69.4 | + | 69.4 | kg | 0 | 0 | 69.4 | + | 69.4 | kg | CR-000E
RLE-PP2AX |  |  |  | tỷ lệ axit 酸比 5.2~7.8 (6.5) | 6.5 | 0 | 0 | 4.511 |  | 4.511 | kg | 0 | 0 | 4.511 |  | 4.511 | kg | 0 | 0 | 4.511 |  | 4.511 | kg | 0 | 0 | 4.511 |  | 4.511 | kg | 0 | 0 | 4.511 |  | 4.511 | kg | 0 | 0 | 4.511 |  | 4.511 | kg | CR-000E
RLE-PP2PL |  |  |  | Fe phân ly <0.4 鐵離子<0.4 | 0.4 | 0 | 0 | 2 |  |  | kg | 0 | 0 | 2 |  |  | kg | 0 | 0 | 2 |  |  | kg | 0 | 0 | 2 |  |  | kg | 0 | 0 | 2 |  |  | kg | 0 | 0 | 2 |  | N/A | kg | CR-000E
RLE-XB | Xà bông bôi trơn 潤滑皂 |  | Point | 0.8~1.2 | 1 | 0 | 0 | 4.368 | + | 4.368 | kg | 0 | 0 | 4.368 | + | 4.368 | kg | 0 | 0 | 4.368 | + | 4.368 | kg | 0 | 0 | 4.368 | + | 4.368 | kg | 0 | 0 | 4.368 | + | 4.368 | kg | 0 | 0 | 4.368 | + | 4.368 | kg | CR-000E
RLE-XBPH |  |  | pH | 8.5~10 | 9.5 | 0 | 0 |  |  |  |  | 0 | 0 |  |  |  |  | 0 | 0 |  |  |  |  | 0 | 0 |  |  |  |  | 0 | 0 |  |  |  |  | 0 | 0 |  |  |  |  | CR-000E
Hạng mục kiểm tra nhiệt độ 檢查溫度
MÃ | Hạng mục kiểm tra nhiệt độ 溫度檢查項目 |  | nhiệt độ 溫度 | Tiêu chuẩn 控制範圍 |  |  | Nhiệt kế 温度計 |  |  | Nhiệt tự động 自動温控 |  |  | Nhiệt kế 温度計 |  |  | Nhiệt tự động 自動温控 |  |  | Nhiệt kế 温度計 |  |  | Nhiệt tự động 自動温控 |  |  | Nhiệt kế 温度計 |  |  | Nhiệt tự động 自動温控 |  |  | Nhiệt kế 温度計 |  |  | Nhiệt tự động 自動温控 |  |  | Nhiệt kế 温度計 |  |  | Nhiệt tự động 自動温控
RLE-TEMPP1 | Muối axit Phosphoric (1) 磷酸鹽 |  | 0C | 65~85OC | [37 empty] | CR-000E
RLE-TEMPP2 | Muối axit Phosphoric (2) 磷酸鹽 |  | 0C | 65~85OC | [37 empty] | CR-000E
RLE-TEMXB | Xà bông bôi trơn 潤滑皂 |  | 0C | 80~90OC | [37 empty] | CR-000E
生產線別：洗料G 線 (rửa liệu máy G) |  |  |  |  | Kết quả kiểm tra 檢查結果 |  | Kết quả kiểm tra 檢查結果
| Hạng mục kiểm tra nồng dộ 化驗檢查項目 |  | Đơn vị 單位 | Tiêu chuẩn 控制範圍 |  |  | Lần 1 (8:00~9:00) | [5 empty] | Lần 2 (13:00~14:00) | [5 empty] | Lần 3 (17:00~18:00) | [5 empty] | Lần 4 (20:00~21:00) | [5 empty] | Lần 5 (01:00~2:00) | [5 empty] | Lần 6 (5:00~6:00)
MÃ |  |  |  |  | t/chuan |  | 濃度 | 補充 BS | 補充 BS |  |  |  | 濃度 | 補充 BS | 補充 BS |  |  |  | 濃度 | 補充 BS | 補充 BS |  |  |  | 濃度 | 補充 BS | 補充 BS |  |  |  | 濃度 | 補充 BS | 補充 BS |  |  |  | 濃度 | 補充 BS | 補充 BS
RLG-KD | Khử dầu 脫脂 |  | Point | 30 – 50 (40) | 40 | 0 | 0 | 93.2 | + | 93.2 | kg | 0 | 0 | 93.2 | + | 93.2 | kg | 0 | 0 | 93.2 | + | 93.2 | kg | 0 | 0 | 93.2 | + | 93.2 | kg | 0 | 0 | 93.2 | + | 93.2 | kg | 0 | 0 | 93.2 | + | 93.2 | kg | CR-000C
RLG-HCL1 | Rua acid 鹽酸洗槽 |  | % | 10~15% (12.5%) | 12.5 | 0 | 0 | 1017.578125 | + | 1017.578125 | L | 0 | 0 | 1017.578125 | + | 1017.578125 | L | 0 | 0 | 1017.578125 | + | 1017.578125 | L | 0 | 0 | 1017.578125 | + | 1017.578125 | L | 0 | 0 | 1017.578125 | + | 1017.578125 | L | 0 | 0 | 1017.578125 | + | 1017.578125 | L | CR-000C
RLG-PPTA | Muối axit Phosphoric 磷酸鹽 |  | Point | Tổng chua TA 全酸 40~60 (50) | 50 | 0 | 0 | 246.75 | + | 246.75 | kg | 0 | 0 | 246.75 | + | 246.75 | kg | 0 | 0 | 246.75 | + | 246.75 | kg | 0 | 0 | 246.75 | + | 246.75 | kg | 0 | 0 | 246.75 | + | 246.75 | kg | 0 | 0 | 246.75 | + | 246.75 | kg | CR-000C
RLG-PPAX |  |  |  | tỷ lệ axit 酸比 5.2~7.8 (6.5) | 6.5 | 0 | 0 | 32.0775 |  | 32.0775 | kg | 0 | 0 | 32.0775 |  | 32.0775 | kg | 0 | 0 | 32.0775 |  | 32.0775 | kg | 0 | 0 | 32.0775 |  | 32.0775 | kg | 0 | 0 | 32.0775 |  | 32.0775 | kg | 0 | 0 | 32.0775 |  | 32.0775 | kg | CR-000C
RLG-PPPL |  |  |  | Fe phân ly <0.4 鐵離子<0.4 | 0.4 | 0 | 0 |  |  |  | kg | 0 | 0 |  |  |  | kg | 0 | 0 |  |  |  | kg | 0 | 0 |  |  |  | kg | 0 | 0 |  |  |  | kg | 0 | 0 |  |  | N/A | kg | CR-000C
RLG-XB | Xà bông bôi trơn 潤滑皂 |  | Point | 0.8~1.2 | 1 | 0 | 0 | 1.234 | + | 1.234 | kg | 0 | 0 | 1.234 | + | 1.234 | kg | 0 | 0 | 1.234 | + | 1.234 | kg | 0 | 0 | 1.234 | + | 1.234 | kg | 0 | 0 | 1.234 | + | 1.234 | kg | 0 | 0 | 1.234 | + | 1.234 | kg | CR-000C
RLG-XBPH |  |  | pH | 8.5~10 | 9.5 | 0 | 0 |  |  |  |  | 0 | 0 |  |  |  |  | 0 | 0 |  |  |  |  | 0 | 0 |  |  |  |  | 0 | 0 |  |  |  |  | 0 | 0 |  |  |  |  | CR-000C
Hạng mục kiểm tra nhiệt độ 檢查溫度 | [41 empty] | CR-000C
MÃ | Hạng mục kiểm tra nhiệt độ 溫度檢查項目 |  | nhiệt độ 溫度 | Tiêu chuẩn 控制範圍 |  |  | Nhiệt kế 温度計 |  |  | Nhiệt tự động 自動温控 |  |  | Nhiệt kế 温度計 |  |  | Nhiệt tự động 自動温控 |  |  | Nhiệt kế 温度計 |  |  | Nhiệt tự động 自動温控 |  |  | Nhiệt kế 温度計 |  |  | Nhiệt tự động 自動温控 |  |  | Nhiệt kế 温度計 |  |  | Nhiệt tự động 自動温控 |  |  | Nhiệt kế 温度計 |  |  | Nhiệt tự động 自動温控 |  | CR-000C
RLG-TEMKD | Khử dầu 脫脂 |  | 0C | 55~65OC | [37 empty] | CR-000C
RLG-TEMPP | Muối axit Phosphoric 磷酸鹽 |  | 0C | 65~85OC | [37 empty] | CR-000C
RLG-XB | Xà bông bôi trơn 潤滑皂 |  | 0C | 80~90OC | [37 empty] | CR-000C
生產線別：洗料F線 (rửa liệu máy F) |  |  |  |  | Kết quả kiểm tra 檢查結果 |  | Kết quả kiểm tra 檢查結果
| Hạng mục kiểm tra nồng dộ 化驗檢查項目 |  | Đơn vị 單位 | Tiêu chuẩn 控制範圍 |  |  | Lần 1 (8:00~9:00) | [5 empty] | Lần 2 (13:00~14:00) | [5 empty] | Lần 3 (17:00~18:00) | [5 empty] | Lần 4 (20:00~21:00) | [5 empty] | Lần 5 (01:00~2:00) | [5 empty] | Lần 6 (5:00~6:00)
MÃ |  |  |  |  | t/chuan |  | 濃度 | 補充 BS | 補充 BS |  |  |  | 濃度 | 補充 BS | 補充 BS |  |  |  | 濃度 | 補充 BS | 補充 BS |  |  |  | 濃度 | 補充 BS | 補充 BS |  |  |  | 濃度 | 補充 BS | 補充 BS |  |  |  | 濃度 | 補充 BS | 補充 BS
RLF-KD | Khử dầu 脫脂 |  | Point | 30 – 50 (40) | 40 | 5.7 | 50 | -23.3 | + | 0 | kg | 5 | 50 | -23.3 | + | 0 | kg | 5 | 50 | -23.3 | + | 0 | kg | 4.5 | 45 | -11.65 | + | 0 | kg | 3.6 | 36 | 9.32 | + | 9.32 | kg | 3.5 | 40 | 0 | + | 0 | kg | CR-000D
RLF-HCL1 | Rua acid 鹽酸洗槽 |  | % | 10~15% (12.5%) | 12.5 | 2.8 | 10.22 | 185.60625 | + | 185.60625 | L | 2.6 | 11.2 | 105.828125 | + | 105.828125 | L | 2.5 | 11.5 | 81.40625 | + | 81.40625 | L | 2.8 | 10.22 | 185.60625 | + | 185.60625 | L | 2.6 | 12.3 | 16.28125 | + | 16.28125 | L | 2.8 | 13.2 | -56.984375 | + | 0 | L | CR-000D
RLF-PP1TA | Muối axit Phosphoric 磷酸鹽 |  | Point | Tổng chua TA 全酸 40~60 (50) | 50 | 4.8 | 48 | 9.87 | + | 9.87 | kg | 4.6 | 46 | 19.74 | + | 19.74 | kg | 4.3 | 43 | 34.545 | + | 34.545 | kg | 5 | 50 | 0 | + | 0 | kg | 5 | 50 | 0 | + | 0 | kg | 3.9 | 49 | 4.935 | + | 4.935 | kg | CR-000D
RLF-PP1AX |  |  |  | tỷ lệ axit 酸比 5.2~7.8 (6.5) | 6.5 | 7.4 | 6.486486 | 0.06668919 |  | 0.06668919 | kg | 7 | 6.571429 | -0.3525 |  | 0 | kg | 5.8 | 7.413793 | -4.509569 |  | 0 | kg | 6.8 | 7.352941 | -4.209265 |  | 0 | kg | 6 | 7 | -2.4675 |  | 0 | kg | 4.7 | 7.3 | -3.948 |  | 0 | kg | CR-000D
RLF-PP1PL |  |  |  | Fe phân ly <0.4 鐵離子<0.4 | 0.4 | 0.2 | 0.2 |  |  |  | kg | 0.24 | 0.24 |  |  |  | kg | 0.28 | 0.28 |  |  |  | kg | 0.2 | 0.2 |  |  |  | kg | 0.26 | 0.26 |  |  |  | kg | 0.24 | 0.3 |  |  |  | kg | CR-000D
RLF-XB | Xà bông bôi trơn 潤滑皂 |  | Point | 0.8~1.2 | 1 | 1 | 1 | 0 | + | 0 | kg | 0.95 | 0.95 | 0.0617 | + | 0.0617 | kg | 0.95 | 0.95 | 0.0617 | + | 0.0617 | kg | 0.95 | 0.95 | 0.0617 | + | 0.0617 | kg | 0.95 | 0.95 | 0.0617 | + | 0.0617 | kg | 0.95 | 0.9 | 0.1234 | + | 0.1234 | kg | CR-000D
RLF-XBPH |  |  | pH | 8.5~10 | 9.5 | 10 | 10 |  |  |  |  | 10 | 10 |  |  |  |  | 10 | 10 |  |  |  |  | 9.5 | 9.5 |  |  |  |  | 9 | 9 |  |  |  |  | 9.5 | 9 |  |  |  |  | CR-000D
Hạng mục kiểm tra nhiệt độ 檢查溫度
MÃ | Hạng mục kiểm tra nhiệt độ 溫度檢查項目 |  | nhiệt độ 溫度 | Tiêu chuẩn 控制範圍 |  |  | Nhiệt kế 温度計 |  |  | Nhiệt tự động 自動温控 |  |  | Nhiệt kế 温度計 |  |  | Nhiệt tự động 自動温控 |  |  | Nhiệt kế 温度計 |  |  | Nhiệt tự động 自動温控 |  |  | Nhiệt kế 温度計 |  |  | Nhiệt tự động 自動温控 |  |  | Nhiệt kế 温度計 |  |  | Nhiệt tự động 自動温控 |  |  | Nhiệt kế 温度計 |  |  | Nhiệt tự động 自動温控
RLF-TEMKD | Khử dầu 脫脂 |  | 0C | 55~65OC | [5 empty] | 57 | [5 empty] | 59 | [5 empty] | 65 | [5 empty] | 64 | [5 empty] | 64 | [5 empty] | 60
RLF-TEMPP2 | Muối axit Phosphoric (2) 磷酸鹽 |  | 0C | 65~85OC | [5 empty] | 65 | [5 empty] | 68 | [5 empty] | 67 | [5 empty] | 67 | [5 empty] | 66 | [5 empty] | 68
RLF-TEMXB | Xà bông bôi trơn 潤滑皂 |  | 0C | 80~90OC | [5 empty] | 84 | [5 empty] | 82 | [5 empty] | 84 | [5 empty] | 82 | [5 empty] | 83 | [5 empty] | 81
生產線別：XI ĐEN - epoxy 電著線 | [6 empty] | Kết quả kiểm tra 檢查結果
| Hạng mục kiểm tra nồng dộ 化驗檢查項目 |  | Đơn vị 單位 | Tiêu chuẩn 控制範圍 |  |  | Lần 1 (8:30~9:30) | [5 empty] | Lần 2 (20:30~21:30) | [5 empty] | 21:00 | [5 empty] | 03:00 | [5 empty] | 9:00 |  |  | 9:00
MÃ |  |  |  |  | t/chuan |  | 濃度 | 補充 BS | 補充 BS |  |  |  | 濃度 | 補充 BS | 補充 BS |  |  |  | 濃度 | 補充 BS | 補充 BS |  |  |  | 濃度 | 補充 BS | 補充 BS |  |  |  | 2024-08-25 |  |  | 2024/08/26
XD-XB1 | Xà bông 1 預脫脂 |  | Point | 10~20 (15) | 15 | 12.5 | 14.8 | 1.44288 | + | 1.44288 | kg | 0 | 0 | 108.216 | + | 108.216 | kg | 0 | 0 | 108.216 | + | 108.216 | kg | 0 | 0 | 108.216 | + | 108.216 | kg |  | 0 | 0 |  | 14.8 | [8 empty] | XD-000A
XD-XB2 | Xà bông 2 主脫脂 |  | Point | 10~20 (15) | 15 | 8.2 | 14.5 | 3.6072 | + | 3.6072 | kg | 0 | 0 | 108.216 | + | 108.216 | kg | 0 | 0 | 108.216 | + | 108.216 | kg | 0 | 0 | 108.216 | + | 108.216 | kg |  | 0 | 0 |  | 14.5 | [8 empty] | XD-000A
XD-XB3 | Xà bông 3 (siêu âm) 超音波脫脂 |  | Point | 10~20 (15) | 15 | 10.4 | 14.6 | 3.5964 | + | 3.5964 | kg | 0 | 0 | 134.865 | + | 134.865 | kg | 0 | 0 | 134.865 | + | 134.865 | kg | 0 | 0 | 134.865 | + | 134.865 | kg |  | 0 | 0 |  | 14.6 | [8 empty] | XD-000A
XD-ACID | Rửa acid 酸洗 |  | Point | 5~15 (10) | 10 | 0 | 10.2 | -2.49264 | + | 0 | L | 0 | 0 | 124.632 | + | 124.632 | L | 0 | 0 | 124.632 | + | 124.632 | L | 0 | 0 | 124.632 | + | 124.632 | L |  | 0 | 0 |  | 10.2 | [8 empty] | XD-000A
XD-PPPL | phosphat acid phân ly 磷化處理 游離酸度 |  | Point | <1.5 | 1.5 | 1.1 | 1.1 | -3.2076 | + | 0 | kg | 0 | 0 | -12.0285 | + | 0 | kg | 0 | 0 | -12.0285 | + | 0 | kg | 0 | 0 | -12.0285 | + | 0 | kg |  | 0 | 0 |  | 1.1 | [8 empty] | XD-000A
XD-PPTC | phosphat tổng độ chua 磷化處理 總酸度 |  | Point | 20~25 (22.5) | 22 | 22 | 22 | 0 | + | 0 | kg | 0 | 0 | 213.84 | + | 213.84 | kg | 0 | 0 | 213.84 | + | 213.84 | kg | 0 | 0 | 213.84 | + | 213.84 | kg |  | 0 | 0 |  | 22 | [8 empty] | XD-000A
XD-PPAC | phosphat Xúc tiến AC 磷化處理 促進劑 |  | Point | 6~9 (7.5) | 7.5 | 7.5 | 7.5 | 0 | + | 0 | kg | 0 | 0 | 7.83675 | + | 7.83675 | kg | 0 | 0 | 7.83675 | + | 7.83675 | kg | 0 | 0 | 7.83675 | + | 7.83675 | kg |  | 0 | 0 |  | 7.5 | [8 empty] | XD-000A
XD-PH | chất điều chỉnh (pH>7) 表調 |  | pH | 7~10 (>7) |  |  | 7.3 | [5 empty] | 0 | [5 empty] | 0 | [5 empty] | 0 | [5 empty] | 0 | 0 |  | 7.3 | [8 empty] | XD-000A
XD-1 | ED電泳 pH ED Bồn sơn tĩnh điện pH 1 |  | pH | 5.3~6.0 (5.5) |  |  | 5.4 | [5 empty] | 0 | [5 empty] | 0 | [5 empty] | 0 | [5 empty] | 0 | 0 |  | 5.4 | [8 empty] | XD-000A
XD-2 | ED電泳 pH ED Bồn sơn tĩnh điện pH 2 |  | pH | 5.3~6.0 (5.5) |  |  | 0 | [5 empty] | 0 | [5 empty] | 0 | [5 empty] | 0 | [5 empty] | 0 | 0 |  | 0 | [8 empty] | XD-000A
XD-3 | ED 固成份 (NV) ED Thành phần rắn 1 |  | % | 12~18% (15%) | 15 |  | 15.4398 | -10.09336 | + | 0 | L |  | \ | [5 empty] | \ | [5 empty] | \ | [6 empty] | 0 |  | 15.4398 | [8 empty] | XD-000A
XD-4 | ED 色料比 EDTỷ lệ màu 1 |  | % | 8~16% (12%) | 12 |  | 11.8 | 4.59 | + | 4.59 | L |  | \ | [5 empty] | \ | [5 empty] | \ | [6 empty] | 0 |  | 11.8 | [8 empty] | XD-000A
XD-5 | ED 固成份 (NV) ED Thành phần rắn 2 |  | % | 12~18% (15%) | 15 |  |  | #VALUE! | + |  | L |  | \ | [5 empty] | \ | [5 empty] | \ | [6 empty] | 0 | [10 empty] | XD-000A
XD-6 | ED 色料比 EDTỷ lệ màu 2 |  | % | 8~16% (12%) | 12 |  |  | #VALUE! | + |  | L |  | \ | [5 empty] | \ | [5 empty] | \ | [6 empty] | 0 | [10 empty] | XD-000A
XD-7 | UF水洗1 Bồn thu hồi 1 (Thành phần rắn) |  | % | <5% |  |  | 0.3986333 |  |  |  |  | 0 | \ | [5 empty] | \ | [5 empty] | \ | [6 empty] | 0 |  | 0.3986333 | [8 empty] | XD-000A
XD-8 | UF水洗2 Bồn thu hồi 2 (Thành phần rắn) |  | % | <3% |  |  | 0.3072069 |  |  |  |  | Lần 2 | \ | [5 empty] | \ | [5 empty] | \ | [6 empty] | 0 |  | 0.3072069 | [8 empty] | XD-000A
Hạng mục kiểm tra nhiệt độ 檢查溫度
MÃ | Hạng mục kiểm tra nhiệt độ 溫度檢查項目 |  | nhiệt độ 溫度 | Tiêu chuẩn 控制範圍 |  |  | Nhiệt kế 温度計 |  |  | Nhiệt tự động 自動温控 |  |  | Nhiệt kế 温度計 |  |  | Nhiệt tự động 自動温控 |  |  | Nhiệt kế 温度計 |  |  | Nhiệt tự động 自動温控 |  |  | Nhiệt kế 温度計 |  |  | Nhiệt tự động 自動温控 | [14 empty] | XD-000A
XD-TEMXB1 | Xà bông 1 預脫脂 |  | 0C | 51~59OC (55OC) |  |  | 55 |  |  | 56 | [32 empty] | XD-000A
XD-TEMXB2 | Xà bông 2 主脫脂 |  | 0C | 51~59OC (55OC) |  |  | 58 |  |  | 56 | [32 empty] | XD-000A
XD-TEMXB3 | Xà bông 3 (siêu âm) 超音波脫脂 |  | 0C | 51~59OC (55OC) |  |  | 56 |  |  | 58 | [32 empty] | XD-000A
XD-TEMPP | phosphat 磷化處理 |  | 0C | 30~40OC (35OC) |  |  | 42 |  |  | 35 | [32 empty] | XD-000A
XD-TEMED1 | ED電泳 ED Bồn sơn tĩnh điện 1 |  | 0C | 26~32OC (29OC) |  |  | 33 |  |  | 33 | [32 empty] | XD-000A
XD-TEMED2 | ED電泳 ED Bồn sơn tĩnh điện 2 |  | 0C | 26~32OC (29OC) | [38 empty] | XD-000A
XD-TEMSAY | sấy khô 烘乾 |  | 0C | 170~220℃ (195OC) |  |  | \ |  |  | 162 |  |  | \ | [5 empty] | \ | [5 empty] | \ | [17 empty] | XD-000A
Độ dẫn điện bồn ED ED電泳電導率 | [41 empty] | XD-000A
| Độ dẫn điện bồn ED ED電泳電導率 |  | us/cm | 800~1600us/cm |  | us/cm | 1056 | [34 empty] | XD-000A
| 陽極液電導率 Độ dẫn điện dung dịch dương cực |  | us/cm | 800~2000us/cm |  | us/cm | [35 empty] | XD-000A
生產線別：MÀNG LOA | [6 empty] | Kết quả kiểm tra 檢查結果
| Hạng mục kiểm tra nồng dộ 化驗檢查項目 |  | Đơn vị 單位 | Tiêu chuẩn 控制範圍 |  |  | Lần 1 (13:00~14:00) | [5 empty] | Lần 2 (1:00~2:00)
MÃ |  |  |  |  | t/chuan |  | 濃度 | 補充 BS | 補充 BS |  |  |  | 濃度 | 補充 BS | 補充 BS
DC-XB1 | 熱脫脂 Xà bông 1 |  | g/L | 20~30 (25±3) | 25 | 1.5 | 23.7 | 2.1216 | + | 2.1216 | kg | 0 | 0 | 40.8 | + | 40.8 | kg | [24 empty] | DC-000A
DC-XB2 | 熱脫脂Xà bôngg 2 |  | g/L | 20~30 (25±3) | 25 | 1.64 | 25.912 | -1.488384 | + | 0 | kg | 0 | 0 | 40.8 | + | 40.8 | kg | [24 empty] | DC-000A
DC-HNO3 | HNO3 中和 |  | ml/L | 210~290 (250±25) | 250 | 3.3 | 245 | 8.16 | + | 8.16 | L | 0 | 0 | 408 | + | 408 | L | [24 empty] | DC-000A
DC1-H2SO4 | 陽極處理槽 dương cực H2SO4 (18) |  | g/L | 120~150 (130±10) | 130 | 9.6 | 120 | 17.28 | + | 17.28 | kg | 0 | 0 | 224.64 | + | 224.64 | kg | [24 empty] | DC-000A
DC1-AL | 陽極處理槽 dương cực Al3+ (18) |  | g/L | 1~5 (3±1.5) |  | 5.8 | 4.75 | N/A | + | N/A | kg | 0 | 0 | N/A | + | N/A | kg | [24 empty] | DC-000A
DC2-H2SO4 | 陽極處理槽 dương cực H2SO4 (19) |  | g/L | 120~150 (130±10) | 130 | 10 | 125 | 8.64 | + | 8.64 | kg | 0 | 0 | 224.64 | + | 224.64 | kg | [24 empty] | DC-000A
DC2-AL | 陽極處理槽 dương cực Al3+ (19) |  | g/L | 1~5 (3±1.5) |  | 6.1 | 4.5 | N/A | + | N/A | kg | 0 | 0 | N/A | + | N/A | kg | [24 empty] | DC-000A
DC3-H2SO4 | 陽極處理槽 dương cực H2SO4 (20) |  | g/L | 120~150 (130±10) | 130 | 10 | 125 | 8.64 | + | 8.64 | kg | 0 | 0 | 224.64 | + | 224.64 | kg | [24 empty] | DC-000A
DC3-AL | 陽極處理槽 dương cực Al3+ (20) |  | g/L | 1~5 (3±1.5) |  | 6.4 | 4.5 | N/A | + | N/A | kg | 0 | 0 | N/A | + | N/A | kg | [24 empty] | DC-000A
DC-DL | 封孔 Đóng lỗ (HK-101A1) |  | g/L | 8~12 (10±1) | 10 | 4.5 | 9.36 | 1.10592 | + | 1.10592 | kg | 0 | 0 | 17.28 | + | 17.28 | kg | [24 empty] | DC-000A
DC-DLPH |  |  | pH | 6~8 (7±0.5) |  |  | 6.8 | [34 empty] | DC-000A
DC-BLACK05 | 染色Màu - Black-05 |  | pH | 5.5~6.0 | [37 empty] | DC-000A
DC-GAY07 | 染色Màu- Gey-07 |  | pH | 5.5~6.0 | [37 empty] | DC-000A
DC-BLACK08 | 染色Màu- Black-08 |  | pH | 5.5~6.0 |  |  | 5.5 | [34 empty] | DC-000A
Hạng mục kiểm tra nhiệt độ 檢查溫度
MÃ | Hạng mục kiểm tra nhiệt độ 溫度檢查項目 |  | nhiệt độ 溫度 | Tiêu chuẩn 控制範圍 |  |  | Nhiệt kế 温度計 |  |  | Nhiệt tự động 自動温控 |  |  | Nhiệt kế 温度計 |  |  | Nhiệt tự động 自動温控 | [25 empty] | DC-000A
DC-TEMXB1 | 熱脫脂 Xà bông 1 |  | 0C | 45~65ºC (55±8oC) |  |  | 60 |  |  | 62 | [31 empty] | DC-000A
DC-TEMXB2 | 熱脫脂Xà bôngg 2 |  | 0C | 45~65ºC (55±8oC) |  |  | 59 |  |  | 62 | [31 empty] | DC-000A
DC1-TEM | 陽極處理槽 dương cực Al3+ (18) |  | 0C | 18~25ºC (22±2oC) |  |  | 25 |  |  | 22 | [31 empty] | DC-000A
DC2-TEM | 陽極處理槽 dương cực Al3+ (19) |  | 0C | 18~25ºC (22±2oC) |  |  | 26 |  |  | 23 | [31 empty] | DC-000A
DC3-TEM | 陽極處理槽 dương cực Al3+ (20) |  | 0C | 18~25ºC (22±2oC) |  |  | 21 |  |  | 19 | [31 empty] | DC-000A
DC-TEMDL | 封孔 Đóng lỗ (HK-101A1) |  | 0C | 45~60ºC (50±2oC) |  |  | 30 |  |  | 28 | [31 empty] | DC-000A
DC-TEMBLACK05 | 染色Màu - Black-05 |  | 0C | 55~65ºC (60±3oC) | [37 empty] | DC-000A
DC-TEMGAY07 | 染色Màu- Gey-07 |  | 0C | 42~47ºC (44.5±2oC) | [37 empty] | DC-000A
DC-TEMBLACK08 | 染色Màu- Black-08 |  | 0C | 55~65ºC (60±3oC) |  |  | 64 |  |  | 61 | [31 empty] | DC-000A
DC-TEMBSAY | 烘乾 Sấy khô |  | 0C | 100~110ºC (100±5oC) |  |  | \ |  |  | 114 |  |  | \ | [28 empty] | DC-000A
Formulas:
Lần 5 (01:00~2:00) = [Nhiệt tự động 自動温控]-1
TRO VE MENU
TRO VE MENU
BACK

## 1.xi den
錩新科技股份有限公司 CX TECHNOLOGY CORPORATION | [16 empty] | 0 | 錩新科技股份有限公司 CX TECHNOLOGY CORPORATION | [14 empty] | 0
BÁO CÁO KẾT QUẢ HÓA NGHIỆM CHUYỀN XI ĐEN 電著線化驗結果報告 | [14 empty] | Lập biểu 作成 |  | Xác nhận 確認 | BÁO CÁO KẾT QUẢ HÓA NGHIỆM CHUYỀN XI ĐEN 電著線化驗結果報告 | [12 empty] | Lập biểu 作成 |  | Xác nhận 確認
[5 empty] | Thứ 2, | 2024/08/26 | [8 empty] | Trang |  | Yen |  |  |  | Ca II, |  | Thứ 2, | 2024/08/26 | [6 empty] | L.Yen |  | Yen
NO | Hạng mục kiểm tra nồng dộ 化驗檢查項目 |  |  |  | Đơn vị 單位 | Tiêu chuẩn 控制範圍 | Kết quả kiểm tra 檢查結果 | [5 empty] | Thí nghiệm lại sau khi bổ sung 1h 1h補充後的檢查 |  |  |  | Mã số văn kiện 文件編號 | NO | Hạng mục kiểm tra nồng dộ 化驗檢查項目 |  |  |  | Đơn vị 單位 | Tiêu chuẩn 控制範圍 |  | Kết quả kiểm tra 檢查結果 | [6 empty] | Mã số văn kiện 文件編號
[7 empty] | Lần 1 (8:30~9:30) |  |  |  | Lần 2 (20:30~21:30) |  | Lần 1 (8:30~9:30) |  | Lần 2 (20:30~21:30) | [9 empty] | 21:00 |  |  |  | 3:00
[7 empty] | 濃度 | 補充 BS |  |  | 濃度 | 補充 BS | Kết quả 結果 | Phán định 判定 | Kết quả 結果 | Phán định 判定 | [8 empty] | 濃度 | 補充 BS |  |  | 濃度 | 補充 BS
1 | Xà bông 1 (102A) 預脫脂1 |  | NaOH |  | Point | 10~20 (15) | 14.8 | + | 1.44288 | kg | [7 empty] | 1 | Xà bông 1 (102A) 預脫脂1 |  | NaOH |  | Point | 10~20 (15) | 0 | + | 108.216 | kg | 0 | + | 108.216 | kg
2 | Xà bông 2 (102A) 主脫脂2 | Xà bông 2 主脫脂 | Xà bông 2 主脫脂 | Xà bông 2 主脫脂 | Point | 10~20 (15) | 14.5 | + | 3.6072 | kg | [7 empty] | 2 | Xà bông 2 (102A) 主脫脂2 | Xà bông 2 主脫脂 | Xà bông 2 主脫脂 | Xà bông 2 主脫脂 | Point | 10~20 (15) | 0 | + | 108.216 | kg | 0 | + | 108.216 | kg
3 | Xà bông 3 (siêu âm) (102A) 超音波脫脂 | Xà bông siêu âm 超音波脫脂 | Xà bông siêu âm 超音波脫脂 | Xà bông siêu âm 超音波脫脂 | Point | 10~20 (15) | 14.6 | + | 3.5964 | L | [7 empty] | 3 | Xà bông 3 (siêu âm) (102A) 超音波脫脂 | Xà bông siêu âm 超音波脫脂 | Xà bông siêu âm 超音波脫脂 | Xà bông siêu âm 超音波脫脂 | Point | 10~20 (15) | 0 | + | 134.865 | L | 0 | + | 134.865 | L
4 | Rửa acid (35) 酸洗 | HNO3 酸洗 | HNO3 酸洗 | HNO3 酸洗 | Point | 5~15 (10) | 10.2 | + | 0 | kg | [7 empty] | 4 | Rửa acid (35) 酸洗 | HNO3 酸洗 | HNO3 酸洗 | HNO3 酸洗 | Point | 5~15 (10) | 0 | + | 124.632 | kg | 0 | + | 124.632 | kg
5 | phosphat acid phân ly (311) 磷化處理 游離酸度 | phosphat acid phân ly 磷化處理 游離酸度 | phosphat acid phân ly 磷化處理 游離酸度 | phosphat acid phân ly 磷化處理 游離酸度 | Point | <1.5 | 1.1 | + | 0 | kg | [7 empty] | 5 | phosphat acid phân ly (311) 磷化處理 游離酸度 | phosphat acid phân ly 磷化處理 游離酸度 | phosphat acid phân ly 磷化處理 游離酸度 | phosphat acid phân ly 磷化處理 游離酸度 | Point | <1.5 | 0 | + | 0 | kg | 0 | + | 0 | kg
6 | phosphat tổng độ chua (40) 磷化處理 總酸度 | phosphat tổng độ chua 磷化處理 總酸度 | phosphat tổng độ chua 磷化處理 總酸度 | phosphat tổng độ chua 磷化處理 總酸度 | Point | 20~25 (22.5) | 22 | + | 0 | kg | [7 empty] | 6 | phosphat tổng độ chua (40) 磷化處理 總酸度 | phosphat tổng độ chua 磷化處理 總酸度 | phosphat tổng độ chua 磷化處理 總酸度 | phosphat tổng độ chua 磷化處理 總酸度 | Point | 20~25 (22.5) | 0 | + | 213.84 | kg | 0 | + | 213.84 | kg
7 | phosphat Xúc tiến AC (B26) 磷化處理 促進劑 | phosphat AC 磷化處理 促進劑 | phosphat AC 磷化處理 促進劑 | phosphat AC 磷化處理 促進劑 | Point | 6~9 (7.5) | 7.5 | + | 0 | kg | [7 empty] | 7 | phosphat Xúc tiến AC (B26) 磷化處理 促進劑 | phosphat AC 磷化處理 促進劑 | phosphat AC 磷化處理 促進劑 | phosphat AC 磷化處理 促進劑 | Point | 6~9 (7.5) | 0 | + | 7.83675 | kg | 0 | + | 7.83675 | kg
8 | chất điều chỉnh (pH>7) (30) 表調 | chất điều chỉnh (pH>7) 表調 | chất điều chỉnh (pH>7) 表調 | chất điều chỉnh (pH>7) 表調 | pH | 7~10 (>7) | 7.3 | [10 empty] | 8 | chất điều chỉnh (pH>7) (30) 表調 | chất điều chỉnh (pH>7) 表調 | chất điều chỉnh (pH>7) 表調 | chất điều chỉnh (pH>7) 表調 | pH | 7~10 (>7) | 0 |  | 0 |  | 0 |  | 0
9 | ED電泳 pH ED Bồn sơn tĩnh điện pH 1 | phosphat AC 磷化處理 促進劑 | phosphat AC 磷化處理 促進劑 | phosphat AC 磷化處理 促進劑 | pH | 5.3~6.0 (5.5) | 5.4 | [10 empty] | 9 | ED電泳 pH ED Bồn sơn tĩnh điện pH 1 | phosphat AC 磷化處理 促進劑 | phosphat AC 磷化處理 促進劑 | phosphat AC 磷化處理 促進劑 | pH | 5.3~6.0 (5.5) | 0 |  | 0 |  | 0
10 | ED電泳 pH ED Bồn sơn tĩnh điện pH 2 | phosphat AC 磷化處理 促進劑 | phosphat AC 磷化處理 促進劑 | phosphat AC 磷化處理 促進劑 | pH | 5.3~6.0 (5.5) | 0 | [10 empty] | 10 | ED電泳 pH ED Bồn sơn tĩnh điện pH 2 | phosphat AC 磷化處理 促進劑 | phosphat AC 磷化處理 促進劑 | phosphat AC 磷化處理 促進劑 | pH | 5.3~6.0 (5.5) | 0 |  |  |  | 0
11 | ED 固成份 (NV) ED Thành phần rắn 1 |  |  |  | % | 12~18% (15%) | 15.4398 | + | 0 | L |  |  | \ |  | \ |  |  | 11 | ED 固成份 (NV) ED Thành phần rắn 1 |  |  |  | % | 12~18% (15%) | \ | + | 0 | L | \
12 | ED 色料比 EDTỷ lệ màu 1 |  |  |  | % | 8~16% (12%) | 11.8 | + | 4.59 | L |  |  | \ |  | \ |  |  | 12 | ED 色料比 EDTỷ lệ màu 1 |  |  |  | % | 8~16% (12%) | \ | + | 0 | L | \
13 | ED 固成份 (NV) ED Thành phần rắn 2 |  |  |  | % | 12~18% (15%) | [11 empty] | 13 | ED 固成份 (NV) ED Thành phần rắn 2 |  |  |  | % | 12~18% (15%) |  |  | 0
14 | ED 色料比 EDTỷ lệ màu 2 |  |  |  | % | 8~16% (12%) | [11 empty] | 14 | ED 色料比 EDTỷ lệ màu 2 |  |  |  | % | 8~16% (12%) |  |  | 0
15 | UF水洗1 Bồn thu hồi 1 (Thành phần rắn) | UF水洗1 Bồn thu hồi 1 (Thành phần rắn) | UF水洗1 Bồn thu hồi 1 (Thành phần rắn) | UF水洗1 Bồn thu hồi 1 (Thành phần rắn) | % | <5% | 0.3986333 | [5 empty] | \ |  | \ |  |  | 15 | UF水洗1 Bồn thu hồi 1 (Thành phần rắn) | UF水洗1 Bồn thu hồi 1 (Thành phần rắn) | UF水洗1 Bồn thu hồi 1 (Thành phần rắn) | UF水洗1 Bồn thu hồi 1 (Thành phần rắn) | % | <5% | \ |  |  |  | \
16 | UF水洗2 Bồn thu hồi 2 (Thành phần rắn) | UF水洗2 Bồn thu hồi 2 (Thành phần rắn) | UF水洗2 Bồn thu hồi 2 (Thành phần rắn) | UF水洗2 Bồn thu hồi 2 (Thành phần rắn) | % | <3% | 0.3072069 | [5 empty] | \ |  | \ |  |  | 16 | UF水洗2 Bồn thu hồi 2 (Thành phần rắn) | UF水洗2 Bồn thu hồi 2 (Thành phần rắn) | UF水洗2 Bồn thu hồi 2 (Thành phần rắn) | UF水洗2 Bồn thu hồi 2 (Thành phần rắn) | % | <3% | \ |  |  |  | \
[7 empty] | Hạng mục kiểm tra nhiệt độ 檢查溫度 | [17 empty] | Hạng mục kiểm tra nhiệt độ 檢查溫度
NO | Hạng mục kiểm tra nhiệt độ 溫度檢查項目 |  |  |  | nhiệt độ 溫度 | Tiêu chuẩn 控制範圍 | Nhiệt kế 温度計 | Nhiệt tự động 自動温控 |  |  | Nhiệt kế 温度計 | Nhiệt tự động 自動温控 |  |  |  |  | Mã số văn kiện 文件編號 | NO | Hạng mục kiểm tra nhiệt độ 溫度檢查項目 |  |  |  | nhiệt độ 溫度 | Tiêu chuẩn 控制範圍 | Nhiệt kế 温度計 | Nhiệt tự động 自動温控 |  |  | Nhiệt kế 温度計 | Nhiệt tự động 自動温控 |  |  | Mã số văn kiện 文件編號
1 | Xà bông 1 預脫脂 |  |  |  | 0C | 51~59OC (55OC) | 55 | 56 |  |  | 0 | 0 | [5 empty] | 1 | Xà bông 1 預脫脂 |  |  |  | 0C | 51~59OC (55OC) | 0 | 0 |  |  | 0 | 0
2 | Xà bông 2 主脫脂 | Xà bông 2 主脫脂 | Xà bông 2 主脫脂 | Xà bông 2 主脫脂 | 0C | 51~59OC (55OC) | 58 | 56 |  |  | 0 | 0 | [5 empty] | 2 | Xà bông 2 主脫脂 | Xà bông 2 主脫脂 | Xà bông 2 主脫脂 | Xà bông 2 主脫脂 | 0C | 51~59OC (55OC) | 0 | 0 |  |  | 0 | 0
3 | Xà bông 3 (siêu âm) 超音波脫脂 | Xà bông 3 (siêu âm) 超音波脫脂 | Xà bông 3 (siêu âm) 超音波脫脂 | Xà bông 3 (siêu âm) 超音波脫脂 | 0C | 51~59OC (55OC) | 56 | 58 |  |  | 0 | 0 | [5 empty] | 3 | Xà bông 3 (siêu âm) 超音波脫脂 | Xà bông 3 (siêu âm) 超音波脫脂 | Xà bông 3 (siêu âm) 超音波脫脂 | Xà bông 3 (siêu âm) 超音波脫脂 | 0C | 51~59OC (55OC) | 0 | 0 |  |  | 0 | 0
4 | phosphat 磷化處理 | phosphat 磷化處理 | phosphat 磷化處理 | phosphat 磷化處理 | 0C | 30~40OC (35OC) | 36 | 35 |  |  | 0 | 0 | [5 empty] | 4 | phosphat 磷化處理 | phosphat 磷化處理 | phosphat 磷化處理 | phosphat 磷化處理 | 0C | 30~40OC (35OC) | 0 | 0 |  |  | 0 | 0
5 | ED電泳 ED Bồn sơn tĩnh điện 1 |  |  |  | 0C | 26~32OC (29OC) | 30 | 30 |  |  | 0 | 0 | [5 empty] | 5 | ED電泳 ED Bồn sơn tĩnh điện 1 |  |  |  | 0C | 26~32OC (29OC) | 0 | 0 |  |  | 0 | 0
6 | ED電泳 ED Bồn sơn tĩnh điện 2 |  |  |  | 0C | 26~32OC (29OC) | 0 | 0 |  |  | 0 | 0 | [5 empty] | 6 | ED電泳 ED Bồn sơn tĩnh điện 2 |  |  |  | 0C | 26~32OC (29OC) | 0 | 0 |  |  | 0 | 0
7 | sấy khô 烘乾 | sấy khô 烘乾 | sấy khô 烘乾 | sấy khô 烘乾 | 0C | 170~220℃ (195OC) | \ | 195 |  |  | \ | 0 | [5 empty] | 7 | sấy khô 烘乾 | sấy khô 烘乾 | sấy khô 烘乾 | sấy khô 烘乾 | 0C | 170~220℃ (195OC) | \ | 0 |  |  | \ | 0
Độ dẫn điện bồn ED ED電泳電導率
1 | Độ dẫn điện bồn ED ED電泳電導率 |  |  |  | us/cm | 800~1600us/cm | 1056
2 | 陽極液電導率 Độ dẫn điện dung dịch dương cực |  |  |  | us/cm | 800~2000us/cm | 0 |  |  |  | 0
TRO VE MENU
BACK

## 2.RL E
錩新科技股份有限公司 CX TECHNOLOGY CORPORATION
BẢNG KIỂM TRA DUNG DỊCH MUỐI AXIT PHOSPHORIC _ RL-E XỬ LÝ LỚP VỎ BÊN NGOÀI 磷酸鹽皮膜處理液管理表 _ RL-E | [13 empty] | Lập biểu 作成 |  | Xác nhận 確認
| Ca: I | Thứ 2, | 2024/08/26 | [10 empty] | Trang |  | Yen
NO | Haïng muïc kieåm tra noàng ñoä 化驗檢查項目 | Đơn vị 單位 | Tieâu chuaån 控制範圍 | Keát quaû kieåm tra 檢查結果 (RL-E) | [11 empty] | Mã số văn kiện 文件編號
|  |  |  | Lần 1 (8:00~9:00) |  |  |  | Lần 2 (13:00~14:00) |  |  |  | Lần 3 (17:00~18:00)
|  |  |  | 濃度 Point | 補充 BS |  |  | 濃度 Point | 補充 BS |  |  | 濃度 Point | 補充 BS |  |  | Q3-CXVN -PC01-
1 | Noàng ñoä axit HCl (1) | % | 10~15% (12.5%) | 0 | + | 292.1875 | L | 0 | + | 292.1875 | L | 0 | + | 292.1875 | L | IS18
2 | Noàng ñoä axit HCl (2) | % | 10~15% (12.5%) | 0 | + | 292.1875 | L | 0 | + | 292.1875 | L | 0 | + | 292.1875 | L
3 | Muối axit Phosphoric 1 磷酸鹽 1 | Point | Tổng chua TA 40~60 (50) | 0 | + | 69.4 | kg | 0 | + | 69.4 | kg | 0 | + | 69.4 | kg | IS16
4 |  |  | tỷ lệ axit 5.2~7.8 (6.5) | 0 | + | 4.511 | kg | 0 | + | 4.511 | kg | 0 | + | 4.511 | kg | IS14
5 |  |  | Fe phaân ly <0.4 | 0 | + | 0 | kg | 0 | + | 0 | kg | 0 | + | 0 | kg
6 | Muối axit Phosphoric 2 磷酸鹽 2 | Point | Tổng chua TA 40~60 (50) | 0 | + | 69.4 |  | 0 | + | 69.4 | kg | 0 | + | 69.4 | kg | IS16
7 |  |  | tỷ lệ axit 5.2~7.8 (6.5) | 0 | + | 4.511 |  | 0 | + | 4.511 | kg | 0 | + | 4.511 | kg | IS14
8 |  |  | Fe phaân ly <0.4 | 0 | + | 0 |  | 0 | + | 0 | kg | 0 | + | 0 | kg
9 | xaø boâng boâi trôn 潤滑皂 | Point | 0.8~1.2 | 0 | + | 4.368 | kg | 0 | + | 4.368 | kg | 0 | + | 4.368 | kg
10 |  | pH | 8.5~10 | 0 | + |  |  | 0 | + |  |  | 0 | +
Haïng muïc kieåm tra nhieät ñoä 檢查溫度
No | H/ muïc kieåm tra nhieät ñoä 溫度檢查項目 | nhieät ñoä 溫度 | Tieâu chuaån 標準範圍 | Keát quaû kieåm tra 檢查結果 | [11 empty] | Mã số văn kiện 文件編號
1 | Muối axit Phosphoric (1) 磷酸鹽 | 0C | 65~85OC | 0 |  |  |  | 0 |  |  |  | 0
2 | Muối axit Phosphoric (2) 磷酸鹽 | 0C | 65~85OC | 0 |  |  |  | 0 |  |  |  | 0
3 | Xà bông bôi trơn 潤滑皂 | 0C | 80~90OC | 0 |  |  |  | 0 |  |  |  | 0
BẢNG KIỂM TRA DUNG DỊCH MUỐI AXIT PHOSPHORIC _ RL-E XỬ LÝ LỚP VỎ BÊN NGOÀI 磷酸鹽皮膜處理液管理表 _ RL-E
| Ca: II | Thứ 2, | 2024/08/26
NO | Haïng muïc kieåm tra noàng ñoä 化驗檢查項目 | Đơn vị 單位 | Tieâu chuaån 控制範圍 | Keát quaû kieåm tra 檢查結果 (RL-E) | [11 empty] | Mã số văn kiện 文件編號
|  |  |  | Lần 4 (20:00~21:00) |  |  |  | Lần 5 (01:00~2:00) |  |  |  | Lần 6 (5:00~6:00)
|  |  |  | 濃度 Point | 補充 BS |  |  | 濃度 Point | 補充 BS |  |  | 濃度 Point | 補充 BS |  |  | Q3-CXVN -PC01-
1 | Noàng ñoä axit HCl (1) | % | 10~15% (12.5%) | 0 | + | 292.1875 | L | 0 | + | 292.1875 | L | 0 | + | 292.1875 | L | IS18
2 | Noàng ñoä axit HCl (2) | % | 10~15% (12.5%) | 0 | + | 292.1875 | L | 0 | + | 292.1875 | L | 0 | + | 292.1875 | L | IS19
3 | Muối axit Phosphoric 磷酸鹽 | Point | Tổng chua TA 40~60 (50) | 0 | + | 69.4 | kg | 0 | + | 69.4 | kg | 0 | + | 69.4 | kg | IS16
4 |  |  | tỷ lệ axit 5.2~7.8 (6.5) | 0 | + | 4.511 | kg | 0 | + | 4.511 | kg | 0 | + | 4.511 | kg | IS14
5 |  |  | Fe phaân ly <0.4 | 0 | + | 0 | kg | 0 | + | 0 | kg | 0 | + | N/A | kg
6 | Muối axit Phosphoric 2 磷酸鹽 2 | Point | Tổng chua TA 40~60 (50) | 0 | + | 69.4 | kg | 0 | + | 69.4 | kg | 0 | + | 69.4 | kg | IS16
7 |  |  | tỷ lệ axit 5.2~7.8 (6.5) | 0 | + | 4.511 | kg | 0 | + | 4.511 | kg | 0 | + | 4.511 | kg | IS14
8 |  |  | Fe phaân ly <0.4 | 0 | + | 0 | kg | 0 | + | 0 | kg | 0 | + | N/A | kg
9 | xaø boâng boâi trôn 潤滑皂 | Point | 0.8~1.2 | 0 | + | 4.368 | kg | 0 | + | 4.368 | kg | 0 | + | 4.368 | kg
10 |  | pH | 8.5~10 | 0 |  |  |  | 0 |  |  |  | 0
Haïng muïc kieåm tra nhieät ñoä 檢查溫度
No | H/ muïc kieåm tra nhieät ñoä 溫度檢查項目 | nhieät ñoä 溫度 | Tieâu chuaån 標準範圍 | Keát quaû kieåm tra 檢查結果 | [11 empty] | Mã số văn kiện 文件編號
1 | Muối axit Phosphoric (1) 磷酸鹽 | 0C | 65~85OC | 0 |  |  |  | 0 |  |  |  | 0
2 | Muối axit Phosphoric (2) 磷酸鹽 | 0C | 65~85OC | 0 |  |  |  | 0 |  |  |  | 0
3 | Xà bông bôi trơn 潤滑皂 | 0C | 80~90OC | 0 |  |  |  | 0 |  |  |  | 0
TRO VE MENU
TRO VE MENU

## 3.RL G
錩新科技股份有限公司 CX TECHNOLOGY CORPORATION
BẢNG KIỂM TRA DUNG DỊCH MUỐI AXIT PHOSPHORIC _ RL-G XỬ LÝ LỚP VỎ BÊN NGOÀI 磷酸鹽皮膜處理液管理表 _ RL-G | [13 empty] | laäp bieåu 作成 |  | xaùc nhaän 確認
| Ca: I | Thứ 2, | 2024/08/26 | [10 empty] | Trang |  | Yen
NO | Haïng muïc kieåm tra noàng ñoä 化驗檢查項目 | Ñôn vò 單位 | Tieâu chuaån 控制範圍 | Keát quaû kieåm tra 檢查結果 | [11 empty] | Mã số văn kiện 文件編號
|  |  |  | Lần 1 (8:00~9:00) |  |  |  | Lần 2 (13:00~14:00) |  |  |  | Lần 3 (17:00~18:00)
|  |  |  | 濃度 Point | 補充 BS |  |  | 濃度 Point | 補充 BS |  |  | 濃度 Point | 補充 BS |  |  | Q3-CXVN-
1 | Khử dầu 脫脂 | Point | 30 – 50 (40) | 0 | + | 93.2 | kg | 0 | + | 93.2 | kg | 0 | + | 93.2 | kg | PC01-IS18
2 | Rua acid | % | 10~15% (12.5%) | 0 | + | 1017.578125 | L | 0 | + | 1017.578125 | L | 0 | + | 1017.578125 | L | PC01-IS15
3 | Muối axit Phosphoric 磷酸鹽 | Point | Tổng chua TA 40~60 (50) | 0 | + | 246.75 | kg | 0 | + | 246.75 | kg | 0 | + | 246.75 | kg | PC01-IS16
4 |  |  | tỷ lệ axit 5.2~7.8 (6.5) | 0 | + | 32.0775 | kg | 0 | + | 32.0775 | kg | 0 | + | 32.0775 | kg | PC01-IS14
5 |  |  | Fe phaân ly <0.4 | 0 | + | 0 | kg | 0 | + | 0 | kg | 0 | + | 0 | kg
6 | Xà bông 潤滑皂 | Point | 0.8~1.2 | 0 |  | 1.234 | kg | 0 |  | 1.234 | kg | 0 |  | 1.234 | kg | PC01-IS22
7 |  | pH | 8.5~10 | 0 | + | 0 | kg | 0 | + |  | kg | 0 | + |  | kg
Haïng muïc kieåm tra nhieät ñoä 檢查溫度
No | H/ muïc kieåm tra nhieät ñoä 溫度檢查項目 | nhieät ñoä 溫度 | Tieâu chuaån 標準範圍 | Keát quaû kieåm tra 檢查結果
1 | Khử dầu 脫脂 | 0C | 55~65OC | 0 |  |  |  | 0 |  |  |  | 0
2 | Muối axit Phosphoric 磷酸鹽 | 0C | 65~85OC | 0 |  |  |  | 0 |  |  |  | 0
3 | xaø boâng boâi trôn 潤滑皂 | 0C | 80~90OC | 0 |  |  |  | 0 |  |  |  | 0
BẢNG KIỂM TRA DUNG DỊCH MUỐI AXIT PHOSPHORIC _ RL-G XỬ LÝ LỚP VỎ BÊN NGOÀI 磷酸鹽皮膜處理液管理表 _ RL-G
Ca: II
NO | Haïng muïc kieåm tra noàng ñoä 化驗檢查項目 | Ñôn vò 單位 | Tieâu chuaån 控制範圍 | Keát quaû kieåm tra 檢查結果 | [11 empty] | Mã số văn kiện 文件編號
|  |  |  | Lần 4 (20:00~21:00) |  |  |  | Lần 5 (01:00~2:00) |  |  |  | Lần 6 (5:00~6:00)
|  |  |  | 濃度 Point | 補充 BS |  |  | 濃度 Point | 補充 BS |  |  | 濃度 Point | 補充 BS |  |  | Q3-CXVN-
1 | Khử dầu 脫脂 | Point | 30 – 50 (40) | 0 | + | 93.2 | kg | 0 | + | 93.2 | kg | 0 | + | 93.2 | kg | PC01-IS18
2 | Rua acid | % | 10~15% (12.5%) | 0 | + | 1017.578125 | L | 0 | + | 1017.578125 | L | 0 | + | 1017.578125 | L | PC01-IS15
3 | Muối axit Phosphoric 磷酸鹽 | Point | Tổng chua TA 40~60 (50) | 0 | + | 246.75 | kg | 0 | + | 246.75 | kg | 0 | + | 246.75 | kg | PC01-IS16
4 |  |  | tỷ lệ axit 5.2~7.8 (6.5) | 0 | + | 32.0775 | kg | 0 | + | 32.0775 | kg | 0 | + | 32.0775 | kg | PC01-IS14
5 |  |  | Fe phaân ly <0.4 | 0 | + | 0 | kg | 0 | + | 0 | kg | 0 | + | N/A | kg
6 | Xà bông 潤滑皂 | Point | 0.8~1.2 | 0 | + | 1.234 | kg | 0 | + | 1.234 | kg | 0 | + | 1.234 | kg | PC01-IS22
7 |  | pH | 8.5~10 | 0 | + |  | kg | 0 | + |  | kg | 0 | + |  | kg
Haïng muïc kieåm tra nhieät ñoä 檢查溫度
No | H/ muïc kieåm tra nhieät ñoä 溫度檢查項目 | nhieät ñoä 溫度 | Tieâu chuaån 標準範圍 | Keát quaû kieåm tra 檢查結果
1 | Khử dầu 脫脂 | 0C | 55~65OC | 0 |  |  |  | 0 |  |  |  | 0
2 | Muối axit Phosphoric 磷酸鹽 | 0C | 65~85OC | 0 |  |  |  | 0 |  |  |  | 0
3 | xaø boâng boâi trôn 潤滑皂 | 0C | 80~90OC | 0 |  |  |  | 0 |  |  |  | 0
TRO VE MENU
TRO VE MENU

## 4.RL F
錩新科技股份有限公司 CX TECHNOLOGY CORPORATION
BẢNG KIỂM TRA DUNG DỊCH MUỐI AXIT PHOSPHORIC _ RL-F XỬ LÝ LỚP VỎ BÊN NGOÀI 磷酸鹽皮膜處理液管理表 _ RL-F | [14 empty] | laäp bieåu 作成 |  | xaùc nhaän 確認
| Ca: I |  | Thứ 2, | 2024/08/26 | [10 empty] | Trang |  | Yen
NO | Haïng muïc kieåm tra noàng ñoä 化驗檢查項目 |  | Ñôn vò 單位 | Tieâu chuaån 控制範圍 | Keát quaû kieåm tra 檢查結果 | [11 empty] | Mã số văn kiện 文件編號
[5 empty] | Lần 1 (8:00~9:00) |  |  |  | Lần 2 (13:00~14:00) |  |  |  | Lần 3 (17:00~18:00)
[5 empty] | 濃度 Point | 補充 BS |  |  | 濃度 Point | 補充 BS |  |  | 濃度 Point | 補充 BS |  |  | Q3-CXVN-
1 | Khử dầu 脫脂 | Point | Point | 30 – 50 (40) | 50 | + | 0 | kg | 50 | + | 0 | kg | 50 | + | 0 | kg | PC01-IS15
2 | Rua acid | % | % | 10~15% (12.5%) | 10.22 | + | 185.60625 | L | 11.2 | + | 105.828125 | L | 11.5 |  | 81.40625
3 | Muối axit Phosphoric (1) 磷酸鹽 |  | Point | Tổng chua TA 40~60 (50) | 48 | + | 9.87 | kg | 46 | + | 19.74 | kg | 43 | + | 34.545 | kg | PC01-IS16
4 |  |  |  | tỷ lệ axit 5.2~7.8 (6.5) | 6.486486 | + | 0.06668919 | kg | 6.571429 | + | 0 | kg | 7.413793 | + | 0 | kg | PC01-IS14
5 |  |  |  | Fe phaân ly <0.4 | 0.2 | + | 0 | kg | 0.24 | + | 0 | kg | 0.28 | + | 0 | kg
6 | Muối axit Phosphoric (2) 磷酸鹽 |  | Point | Tổng chua TA 40~60 (50) | #REF! | + | #REF! | kg | #REF! | + | #REF! | kg | #REF! | + | #REF! | kg | PC01-IS16
7 |  |  |  | tỷ lệ axit 5.2~7.8 (6.5) | #REF! | + | #REF! | kg | #REF! | + | #REF! | kg | #REF! | + | #REF! | kg | PC01-IS14
8 |  |  |  | Fe phaân ly <0.4 | #REF! | + | #REF! | kg | #REF! | + | #REF! | kg | #REF! | + | #REF! | kg
9 | Xà bông 潤滑皂 |  | Point | 0.8~1.2 | 1 | + | 0 | kg | 0.95 | + | 0.0617 | kg | 0.95 | + | 0.0617 | kg | PC01-IS22
10 |  |  | pH | 8.5~10 | 10 | + |  | kg | 10 | + |  | kg | 10 | + |  | kg
Haïng muïc kieåm tra nhieät ñoä 檢查溫度
No | H/ muïc kieåm tra nhieät ñoä 溫度檢查項目 |  | nhieät ñoä 溫度 | Tieâu chuaån 標準範圍 | Keát quaû kieåm tra 檢查結果
1 | Khử dầu 脫脂 |  | 0C | 55~65OC | 57 |  |  |  | 59 |  |  |  | 65
2 | Muối axit Phosphoric 磷酸鹽 |  | 0C | 65~85OC | 65 |  |  |  | 68 |  |  |  | 67
3 | xaø boâng boâi trôn 潤滑皂 |  | 0C | 80~90OC | 84 |  |  |  | 82 |  |  |  | 84
錩新科技股份有限公司 CX TECHNOLOGY CORPORATION
BẢNG KIỂM TRA DUNG DỊCH MUỐI AXIT PHOSPHORIC _ RL-F XỬ LÝ LỚP VỎ BÊN NGOÀI 磷酸鹽皮膜處理液管理表
Ca: II
NO | Haïng muïc kieåm tra noàng ñoä 化驗檢查項目 |  | Ñôn vò 單位 | Tieâu chuaån 控制範圍 | Keát quaû kieåm tra 檢查結果 | [11 empty] | Mã số văn kiện 文件編號
[5 empty] | Lần 4 (20:00~21:00) |  |  |  | Lần 5 (01:00~2:00) |  |  |  | Lần 6 (5:00~6:00)
[5 empty] | 濃度 Point | 補充 BS |  |  | 濃度 Point | 補充 BS |  |  | 濃度 Point | 補充 BS |  |  | Q3-CXVN-
1 | Khử dầu 脫脂 | Point | Point | 30 – 50 (40) | 45 | + | 0 | kg | 36 | + | 9.32 | kg | 40 | + | 0 | kg | PC01-IS18
2 | Rua acid | % | % | 10~15% (12.5%) | 10.22 | + | 185.60625 | L | 12.3 | + | 16.28125 | L | 13.2 | + | 0 | L
3 | Muối axit Phosphoric (1) 磷酸鹽 |  | Point | Tổng chua TA 40~60 (50) | 50 | + | 0 | kg | 50 | + | 0 | kg | 49 | + | 4.935 | kg | PC01-IS14
4 |  |  |  | tỷ lệ axit 5.2~7.8 (6.5) | 7.352941 | + | 0 | kg | 7 | + | 0 | kg | 7.3 | + | 0 | kg
5 |  |  |  | Fe phaân ly <0.4 | 0.2 | + | 0 | kg | 0.26 | + | 0 | kg | 0.3 | + | 0 | kg | PC01-IS16
6 | Muối axit Phosphoric (2) 磷酸鹽 |  | Point | Tổng chua TA 40~60 (50) | #REF! | + | #REF! | kg | #REF! | + | #REF! | kg | #REF! | + | #REF! | kg | PC01-IS14
7 |  |  |  | tỷ lệ axit 5.2~7.8 (6.5) | #REF! | + | #REF! | kg | #REF! | + | #REF! | kg | #REF! | + | #REF! | kg
8 |  |  |  | Fe phaân ly <0.4 | #REF! | + | #REF! | kg | #REF! | + | #REF! | kg | #REF! | + | #REF! | kg | PC01-IS16
9 | Xà bông 潤滑皂 |  | Point | 0.8~1.2 | 0.95 | + | 0.0617 | kg | 0.95 | + | 0.0617 | kg | 0.9 | + | 0.1234 | kg | PC01-IS22
10 |  |  | pH | 8.5~10 | 9.5 | + |  | kg | 9 | + |  | kg | 9 | + |  | kg
Haïng muïc kieåm tra nhieät ñoä 檢查溫度
No | H/ muïc kieåm tra nhieät ñoä 溫度檢查項目 |  | nhieät ñoä 溫度 | Tieâu chuaån 標準範圍 | Keát quaû kieåm tra 檢查結果
1 | Khử dầu 脫脂 |  | 0C | 55~65OC | 64 |  |  |  | 64 |  |  |  | 65
2 | Muối axit Phosphoric 磷酸鹽 |  | 0C | 65~85OC | 67 |  |  |  | 66 |  |  |  | 67
3 | xaø boâng boâi trôn 潤滑皂 |  | 0C | 80~90OC | 82 |  |  |  | 83 |  |  |  | 85
TRO VE MENU
TRO VE MENU

## 5.ML
錩新科技股份有限公司 CX TECHNOLOGY CORPORATION
鋁音錐陽極處理線藥液分析及添加記錄表 BAÙO CAÙO HOÙA NGHIEÄM MAØNG LOA | [12 empty] | laäp bieåu 作成 |  | xaùc nhaän 確認
| Thứ 2, | 2024/08/26 | [10 empty] | Trang |  | Yến
NO | Haïng muïc kieåm tra noàng ñoä 化驗檢查項目 | Ñôn vò 單位 | Tieâu chuaån 控制範圍 | Keát quaû kieåm tra 檢查結果 | [6 empty] | Thí nghiệm lại sau khi bổ sung 1h 1h補充後的檢查 |  |  |  | Mã số văn kiện 文件編號
|  |  |  | Lần 1 (13:00~14:00) |  |  |  | Lần 2 (1:00~2:00) |  |  | Lần 1 (13:00~14:00) |  | Lần 2 (1:00~2:00)
|  |  |  | 濃度 g/L | 補充 BS |  |  | 濃度 g/L | 補充 BS |  | Kết quả 結果 | Phán định 判定 | Kết quả 結果 | Phán định 判定
1 | 熱脫脂Xaø boâng 1 | g/L | 20~30 (25±3) | 23.7 | + | 2.1216 | kg |  |  |  | 24 | ok |  |  | Q3-CXVN-PC01-IS06
2 | 熱脫脂Xaø boâng 2 | g/L | 20~30 (25±3) | 25.912 | + | 0 | kg | [7 empty] | Q3-CXVN-PC01-IS06
3 | HNO3 中和 | ml/L | 210~290 (250±40) | 245 | + | 8.16 | L |  |  |  | 248 | ok |  |  | Q3-CXVN-PC01-IS15
4 | 陽極處理槽 dương cực H2SO4 (18) | g/L | 120~150 (135±15) | 120 | + | 17.28 | kg |  |  |  | 122 | ok |  |  | Q3-CXVN-PC01-IS03
5 | 陽極處理槽 dương cực Al3+ (18) | g/L | 1~5 (3±1.5) | 4.75 | + | N/A | kg | [7 empty] | Q3-CXVN-PC01-IS01
6 | 陽極處理槽 dương cực H2SO4 (19) | g/L | 120~150 (135±15) | 125 | + | 8.64 | kg |  |  |  | 126 | ok |  |  | Q3-CXVN-PC01-IS03
7 | 陽極處理槽 dương cực Al3+ (19) | g/L | 1~5 (3±1.5) | 4.5 | + | N/A | kg | [7 empty] | Q3-CXVN-PC01-IS01
8 | 陽極處理槽 dương cực H2SO4 (20) | g/L | 120~150 (135±15) | 125 | + | 8.64 | kg |  |  |  | 126.5 | ok |  |  | Q3-CXVN-PC01-IS03
9 | 陽極處理槽 dương cực Al3+ (20) | g/L | 1~5 (3±1.5) | 4.5 | + | N/A | kg | [7 empty] | Q3-CXVN-PC01-IS01
10 | 封孔 ñoùng loã (HK-101A1) | g/L | 8~12 (10±1) | 9.36 | + | 1.10592 | kg |  |  |  | 9.6 | ok |  |  | Q3-CXVN-PC01-IS02
|  | pH | 6~8 (7±0.5) | 6.8
11 | 染色maøu- Black-05 | pH | 5.5~6.0 | 0 |  |  |  | 0
12 | 染色maøu- Gey-07 | pH | 5.5~6.0 | 0 |  |  |  | 0
13 | 染色maøu- Black-08 | pH | 5.5~6.0 | 5.5 |  |  |  | 0
Haïng muïc kieåm tra nhieät ñoä 檢查溫度
NO | Haïng muïc kieåm tra nhieät ñoä 溫度檢查項目 | nhieät ñoä 溫度 | Tieâu chuaån 標準範圍 | Nhiệt kế 温度計 |  | Nhiệt tự động 自動温控 |  | Nhiệt kế 温度計 |  | Nhiệt tự động 自動温控
|  |  |  | Lần 1 (13:00~14:00) |  |  |  | Lần 2 (1:00~2:00)
1 | 熱脫脂Xaø boâng 1 | 0C | 45~65ºC (55±8oC) | 60 |  | 62
2 | 熱脫脂Xaø boâng 2 | 0C | 45~65ºC (55±8oC) | 59 |  | 62
3 | 陽極處理槽 dương cực Al3+ (18) | 0C | 18~25ºC (22±2oC) | 25 |  | 22
4 | 陽極處理槽 dương cực Al3+ (19) | 0C | 18~25ºC (22±2oC) | 24 |  | 23
5 | 陽極處理槽 dương cực Al3+ (20) | 0C | 18~25ºC (22±2oC) | 21 |  | 19
6 | 封孔 ñoùng loã 1 (HK-101A1) | 0C | 45~60ºC (50±2oC) | 45 |  | 46
7 | 染色maøu- Black-05 | 0C | 55~65ºC (60±3oC) | 0 |  | 0
8 | 染色maøu- Gey-07 | 0C | 42~47ºC (44.5±2oC) | 0 |  | 0
9 | 染色maøu- Black-08 | 0C | 55~65ºC (60±3oC) | 64 |  | 61
11 | 烘乾 maùy saáy | 0C | 100~110ºC (100±5oC) | \ |  | 109
TRO VE MENU
TRO VE MENU

## 1.xi den TT
錩新科技股份有限公司 CX TECHNOLOGY CORPORATION | [15 empty] | 錩新科技股份有限公司 CX TECHNOLOGY CORPORATION
BÁO CÁO KẾT QUẢ HÓA NGHIỆM CHUYỀN XI ĐEN 電著線化驗結果報告 | [12 empty] | Lập biểu 作成 |  | Xác nhận 確認 | BÁO CÁO KẾT QUẢ HÓA NGHIỆM CHUYỀN XI ĐEN 電著線化驗結果報告 | [12 empty] | Lập biểu 作成 |  | Xác nhận 確認
[5 empty] | Thứ 2, | 2024/08/26 | [6 empty] | Trang |  | Yen |  |  |  |  | Ca II, | Thứ 2, | 2024/08/26 | [6 empty] | L.Yen |  | Yen
NO | Hạng mục kiểm tra nồng dộ 化驗檢查項目 |  |  |  | Đơn vị 單位 | Tiêu chuẩn 控制範圍 | Keát quaû kieåm tra 檢查結果 | [7 empty] | Mã số văn kiện 文件編號 | NO | Hạng mục kiểm tra nồng dộ 化驗檢查項目 |  |  |  | Đơn vị 單位 | Tiêu chuẩn 控制範圍 | Keát quaû kieåm tra 檢查結果 | [7 empty] | Mã số văn kiện 文件編號
[7 empty] | Lần 1 (8:30~9:30) |  |  |  | Lần 2 (20:30~21:30) | [11 empty] | 21:00 |  |  |  | 3:00
[7 empty] | 濃度 | 補充 BS |  |  | 濃度 | 補充 BS | [10 empty] | 濃度 | 補充 BS |  |  | 濃度 | 補充 BS
1 | Xà bông 1 預脫脂1 |  | NaOH |  | g/L | 10~20 (15) | 12.5 | + | 18.036 | kg | 0 | + | 0 | kg |  | 1 | Xà bông 1 預脫脂1 |  | NaOH |  | g/L | 10~20 (15) | 0 | + | 0 | kg | 0 | + | 0 | kg
2 | Xà bông 2 主脫脂2 | Xà bông 2 主脫脂 | Xà bông 2 主脫脂 | Xà bông 2 主脫脂 | g/L | 40~60 (50±5) | 53.218 | + | 0 | kg | 0 | + | 0 | kg |  | 2 | Xà bông 2 主脫脂2 | Xà bông 2 主脫脂 | Xà bông 2 主脫脂 | Xà bông 2 主脫脂 | g/L | 40~60 (50±5) | 0 | + | 0 | kg | 0 | + | 0 | kg
3 | Xà bông 3 (siêu âm) 超音波脫脂 | Xà bông siêu âm 超音波脫脂 | Xà bông siêu âm 超音波脫脂 | Xà bông siêu âm 超音波脫脂 | g/L | 40~60 (50±5) | 67.496 | + | 0 | L | 0 | + | 0 | L |  | 3 | Xà bông 3 (siêu âm) 超音波脫脂 | Xà bông siêu âm 超音波脫脂 | Xà bông siêu âm 超音波脫脂 | Xà bông siêu âm 超音波脫脂 | g/L | 40~60 (50±5) | 0 | + | 0 | L | 0 | + | 0 | L
4 | Rửa acid (35) 酸洗 | HNO3 酸洗 | HNO3 酸洗 | HNO3 酸洗 | Point | 5~15 (10) | 0 | + | 124.632 | kg | 0 | + | 124.632 | kg |  | 4 | Rửa acid (35) 酸洗 | HNO3 酸洗 | HNO3 酸洗 | HNO3 酸洗 | Point | 5~15 (10) | 0 | + | 124.632 | kg | 0 | + | 124.632 | kg
5 | phosphat acid phân ly (311) 磷化處理 游離酸度 | phosphat acid phân ly 磷化處理 游離酸度 | phosphat acid phân ly 磷化處理 游離酸度 | phosphat acid phân ly 磷化處理 游離酸度 | Point | <1.5 | 1.1 | + | 0 | kg | 0 | + | 0 | kg |  | 5 | phosphat acid phân ly (311) 磷化處理 游離酸度 | phosphat acid phân ly 磷化處理 游離酸度 | phosphat acid phân ly 磷化處理 游離酸度 | phosphat acid phân ly 磷化處理 游離酸度 | Point | <1.5 | 0 | + | 0 | kg | 0 | + | 0 | kg
6 | phosphat tổng độ chua (40) 磷化處理 總酸度 | phosphat tổng độ chua 磷化處理 總酸度 | phosphat tổng độ chua 磷化處理 總酸度 | phosphat tổng độ chua 磷化處理 總酸度 | Point | 20~25 (22.5) | 22 | + | 4.86 | kg | 0 | + | 0 | kg |  | 6 | phosphat tổng độ chua (40) 磷化處理 總酸度 | phosphat tổng độ chua 磷化處理 總酸度 | phosphat tổng độ chua 磷化處理 總酸度 | phosphat tổng độ chua 磷化處理 總酸度 | Point | 20~25 (22.5) | 0 | + | 0 | kg | 0 | + | 0 | kg
7 | phosphat Xúc tiến AC (B26) 磷化處理 促進劑 | phosphat AC 磷化處理 促進劑 | phosphat AC 磷化處理 促進劑 | phosphat AC 磷化處理 促進劑 | Point | 6~9 (7.5) | 7.5 | + | 0 | kg | 0 | + | 0 | kg |  | 7 | phosphat Xúc tiến AC (B26) 磷化處理 促進劑 | phosphat AC 磷化處理 促進劑 | phosphat AC 磷化處理 促進劑 | phosphat AC 磷化處理 促進劑 | Point | 6~9 (7.5) | 0 | + | + | kg | 0 | + | 0 | kg
8 | chất điều chỉnh (pH>7) (30) 表調 | chất điều chỉnh (pH>7) 表調 | chất điều chỉnh (pH>7) 表調 | chất điều chỉnh (pH>7) 表調 | pH | 7~10 (>7) | 7.3 |  |  |  | 0 |  |  |  |  | 8 | chất điều chỉnh (pH>7) (30) 表調 | chất điều chỉnh (pH>7) 表調 | chất điều chỉnh (pH>7) 表調 | chất điều chỉnh (pH>7) 表調 | pH | 7~10 (>7) | 0 |  |  |  | 0
9 | ED電泳 pH ED Bồn sơn tĩnh điện pH 1 | phosphat AC 磷化處理 促進劑 | phosphat AC 磷化處理 促進劑 | phosphat AC 磷化處理 促進劑 | pH | 5.3~6.0 (5.5) | 5.4 |  |  |  | 0 |  |  |  |  | 9 | ED電泳 pH ED Bồn sơn tĩnh điện pH 1 | phosphat AC 磷化處理 促進劑 | phosphat AC 磷化處理 促進劑 | phosphat AC 磷化處理 促進劑 | pH | 5.3~6.0 (5.5) | 0 |  |  |  | 0
10 | ED電泳 pH ED Bồn sơn tĩnh điện pH 2 | phosphat AC 磷化處理 促進劑 | phosphat AC 磷化處理 促進劑 | phosphat AC 磷化處理 促進劑 | pH | 5.3~6.0 (5.5) | 0 |  |  |  | 0 |  |  |  |  | 10 | ED電泳 pH ED Bồn sơn tĩnh điện pH 2 | phosphat AC 磷化處理 促進劑 | phosphat AC 磷化處理 促進劑 | phosphat AC 磷化處理 促進劑 | pH | 5.3~6.0 (5.5) | 0 |  |  |  | 0
11 | ED 固成份 (NV) ED Thành phần rắn 1 |  |  |  | % | 12~18% (15%) | 15.4398 | + | 0 | L | \ |  |  |  |  | 11 | ED 固成份 (NV) ED Thành phần rắn 1 |  |  |  | % | 12~18% (15%) | 0 | + | 0 | L | \
12 | ED 色料比 EDTỷ lệ màu 1 |  |  |  | % | 8~16% (12%) | 13.52753 | + | 0 | L | \ |  |  |  |  | 12 | ED 色料比 EDTỷ lệ màu 1 |  |  |  | % | 8~16% (12%) | 0 | + | 0 | L | \
13 | ED 固成份 (NV) ED Thành phần rắn 2 |  |  |  | % | 12~18% (15%) | [9 empty] | 13 | ED 固成份 (NV) ED Thành phần rắn 2 |  |  |  | % | 12~18% (15%) | 0 |  | 0 |  | 0 |  | 0
14 | ED 色料比 EDTỷ lệ màu 2 |  |  |  | % | 8~16% (12%) | [9 empty] | 14 | ED 色料比 EDTỷ lệ màu 2 |  |  |  | % | 8~16% (12%) | 0 |  | 0 |  | 0 |  | 0
15 | UF水洗1 Bồn thu hồi 1 (Thành phần rắn) | UF水洗1 Bồn thu hồi 1 (Thành phần rắn) | UF水洗1 Bồn thu hồi 1 (Thành phần rắn) | UF水洗1 Bồn thu hồi 1 (Thành phần rắn) | % | <5% | 0.3986333 |  |  |  | \ |  |  |  |  | 15 | UF水洗1 Bồn thu hồi 1 (Thành phần rắn) | UF水洗1 Bồn thu hồi 1 (Thành phần rắn) | UF水洗1 Bồn thu hồi 1 (Thành phần rắn) | UF水洗1 Bồn thu hồi 1 (Thành phần rắn) | % | <5% | 0 |  |  |  | \
16 | UF水洗2 Bồn thu hồi 2 (Thành phần rắn) | UF水洗2 Bồn thu hồi 2 (Thành phần rắn) | UF水洗2 Bồn thu hồi 2 (Thành phần rắn) | UF水洗2 Bồn thu hồi 2 (Thành phần rắn) | % | <3% | 0.3072069 |  |  |  | \ |  |  |  |  | 16 | UF水洗2 Bồn thu hồi 2 (Thành phần rắn) | UF水洗2 Bồn thu hồi 2 (Thành phần rắn) | UF水洗2 Bồn thu hồi 2 (Thành phần rắn) | UF水洗2 Bồn thu hồi 2 (Thành phần rắn) | % | <3% | 0 |  |  |  | \
[7 empty] | Hạng mục kiểm tra nhiệt độ 檢查溫度 | [15 empty] | Hạng mục kiểm tra nhiệt độ 檢查溫度
NO | Hạng mục kiểm tra nhiệt độ 溫度檢查項目 |  |  |  | nhiệt độ 溫度 | Tiêu chuẩn 控制範圍 | Nhiệt kế 温度計 | Nhiệt tự động 自動温控 |  |  | Nhiệt kế 温度計 | Nhiệt tự động 自動温控 |  |  | Mã số văn kiện 文件編號 | NO | Hạng mục kiểm tra nhiệt độ 溫度檢查項目 |  |  |  | nhiệt độ 溫度 | Tiêu chuẩn 控制範圍 | Nhiệt kế 温度計 | Nhiệt tự động 自動温控 |  |  | Nhiệt kế 温度計 | Nhiệt tự động 自動温控 |  |  | Mã số văn kiện 文件編號
1 | Xà bông 1 預脫脂 |  |  |  | 0C | 51~59OC (55OC) | 55 | 56 |  |  | 0 | 0 |  |  |  | 1 | Xà bông 1 預脫脂 |  |  |  | 0C | 51~59OC (55OC) | 0 | 0 |  |  | 0 | 0
2 | Xà bông 2 主脫脂 | Xà bông 2 主脫脂 | Xà bông 2 主脫脂 | Xà bông 2 主脫脂 | 0C | 51~59OC (55OC) | 58 | 56 |  |  | 0 | 0 |  |  |  | 2 | Xà bông 2 主脫脂 | Xà bông 2 主脫脂 | Xà bông 2 主脫脂 | Xà bông 2 主脫脂 | 0C | 51~59OC (55OC) | 0 | 0 |  |  | 0 | 0
3 | Xà bông 3 (siêu âm) 超音波脫脂 | Xà bông 3 (siêu âm) 超音波脫脂 | Xà bông 3 (siêu âm) 超音波脫脂 | Xà bông 3 (siêu âm) 超音波脫脂 | 0C | 51~59OC (55OC) | 56 | 58 |  |  | 0 | 0 |  |  |  | 3 | Xà bông 3 (siêu âm) 超音波脫脂 | Xà bông 3 (siêu âm) 超音波脫脂 | Xà bông 3 (siêu âm) 超音波脫脂 | Xà bông 3 (siêu âm) 超音波脫脂 | 0C | 51~59OC (55OC) | 0 | 0 |  |  | 0 | 0
4 | phosphat 磷化處理 | phosphat 磷化處理 | phosphat 磷化處理 | phosphat 磷化處理 | 0C | 30~40OC (35OC) | 42 | 35 |  |  | 0 | 0 |  |  |  | 4 | phosphat 磷化處理 | phosphat 磷化處理 | phosphat 磷化處理 | phosphat 磷化處理 | 0C | 30~40OC (35OC) | 0 | 0 |  |  | 0 | 0
5 | ED電泳 ED Bồn sơn tĩnh điện 1 |  |  |  | 0C | 26~32OC (29OC) | 33 | 33 |  |  | 0 | 0 |  |  |  | 5 | ED電泳 ED Bồn sơn tĩnh điện 1 |  |  |  | 0C | 26~32OC (29OC) | 0 | 0 |  |  | 0 | 0
| ED電泳 ED Bồn sơn tĩnh điện 2 |  |  |  | 0C | 26~32OC (29OC) | 0 | 0 |  |  | 0 | 0 |  |  |  |  | ED電泳 ED Bồn sơn tĩnh điện 2 |  |  |  | 0C | 26~32OC (29OC) | 0 | 0 |  |  | 0 | 0
6 | sấy khô 烘乾 | sấy khô 烘乾 | sấy khô 烘乾 | sấy khô 烘乾 | 0C | 170~220℃ (195OC) | \ | 162 |  |  | \ | 0 |  |  |  | 6 | sấy khô 烘乾 | sấy khô 烘乾 | sấy khô 烘乾 | sấy khô 烘乾 | 0C | 170~220℃ (195OC) | \ | 0 |  |  | \ | 0
Độ dẫn điện bồn ED ED電泳電導率
1 | Độ dẫn điện bồn ED ED電泳電導率 |  |  |  | us/cm | 800~1600us/cm | 1056 |  |  |  | 0
2 | 陽極液電導率 Độ dẫn điện dung dịch dương cực |  |  |  | us/cm | 800~2000us/cm | 0 |  |  |  | 0
| Rửa acid (làm giống acid đặc xm) |  |  |  | %V/V |  | 0%
BACK

## 2.RL E tt
錩新科技股份有限公司 CX TECHNOLOGY CORPORATION
BẢNG KIỂM TRA DUNG DỊCH MUỐI AXIT PHOSPHORIC _ RL-E XỬ LÝ LỚP VỎ BÊN NGOÀI 磷酸鹽皮膜處理液管理表 _ RL-E | [14 empty] | Lập biểu 作成 |  | Xác nhận 確認
| Ca: I |  | Thứ 2, | 2024/08/26 | [10 empty] | Trang |  | Yen
NO | Haïng muïc kieåm tra noàng ñoä 化驗檢查項目 |  | Ñôn vò 單位 | Tieâu chuaån 控制範圍 | Keát quaû kieåm tra 檢查結果 (RL-E) | [11 empty] | Mã số văn kiện 文件編號
[5 empty] | Lần 1 (8:00~9:00) |  |  |  | Lần 2 (13:00~14:00) |  |  |  | Lần 3 (17:00~18:00)
[5 empty] | 濃度 Point | 補充 BS |  |  | 濃度 Point | 補充 BS |  |  | 濃度 Point | 補充 BS |  |  | Q3-CXVN -PC01-
1 | Rua acid 1 |  | % | 10~15% (12.5%) | 0 | + | 0 | L | 0 | + | 0 | L | 0 | + | 0 | L | IS18
| Rua acid 2 |  | % | 10~15% (12.5%) | 0 | + | 292.1875 | L | 0 | + | 292.1875 | L | 0 | + | 292.1875 | L | IS18
2 | Muối axit Phosphoric 磷酸鹽 | 3 | Point | Tổng chua TA 35~60 | 0 | + | 0 | kg | 0 | + | 0 | kg | 0 | + | 0 | kg | IS16
3 |  |  |  | tỷ lệ axit 5.2~7.8 | 0 | + | 0 | kg | 0 | + | 0 | kg | 0 | + | 0 | kg | IS14
4 |  |  |  | Fe phaân ly <0.4 | 0 | + | 0 | kg | 0 | + | 0 | kg | 0 | + | 0 | kg
5 | Muối axit Phosphoric 磷酸鹽 | 4 | Point | Tổng chua TA 35~60 | 0 | + | 0 |  | 0 | + | 0 | kg | 0 | + | 0 | kg | IS16
6 |  |  |  | tỷ lệ axit 5.2~7.8 | 0 | + | 0 |  | 0 | + | 0 | kg | 0 | + | 0 | kg | IS14
7 |  |  |  | Fe phaân ly <0.4 | 0 | + | 0 |  | 0 | + | 0 | kg | 0 | + | 0 | kg
8 | Xà bông 潤滑皂 |  | Point | 0.8~1.2 | 0 | + | 0 | kg | 0 | + | 0 | kg | 0 | + | 0 | kg
9 |  |  | pH | 8.5~10 | 0 | + |  |  | 0 | + |  |  | 0 | +
Haïng muïc kieåm tra nhieät ñoä 檢查溫度
No | H/ muïc kieåm tra nhieät ñoä 溫度檢查項目 |  | nhieät ñoä 溫度 | Tieâu chuaån 標準範圍 | Nhiệt kế 温度計 |  | Nhiệt tự động 自動温控 |  | Nhiệt kế 温度計 |  | Nhiệt tự động 自動温控 |  | Nhiệt kế 温度計 |  | Nhiệt tự động 自動温控 |  | Mã số văn kiện 文件編號
1 | Muối axit Phosphoric (1) 磷酸鹽 |  | 0C | 65~85OC | 0 |  | 0 |  | 0 |  | 0 |  | 0 |  | 0
2 | Muối axit Phosphoric (2) 磷酸鹽 |  | 0C | 65~85OC | 0 |  | 0 |  | 0 |  | 0 |  | 0 |  | 0
3 | Xà bông bôi trơn 潤滑皂 |  | 0C | 80~90OC | 0 |  | 0 |  | 0 |  | 0 |  | 0 |  | 0
BẢNG KIỂM TRA DUNG DỊCH MUỐI AXIT PHOSPHORIC _ RL-E XỬ LÝ LỚP VỎ BÊN NGOÀI 磷酸鹽皮膜處理液管理表 _ RL-E
Ca: II
NO | Haïng muïc kieåm tra noàng ñoä 化驗檢查項目 |  | Ñôn vò 單位 | Tieâu chuaån 控制範圍 | Keát quaû kieåm tra 檢查結果 (RL-E) | [11 empty] | Mã số văn kiện 文件編號
[5 empty] | Lần 4 (20:00~21:00) |  |  |  | Lần 5 (01:00~2:00) |  |  |  | Lần 6 (5:00~6:00)
[5 empty] | 濃度 Point | 補充 BS |  |  | 濃度 Point | 補充 BS |  |  | 濃度 Point | 補充 BS |  |  | Q3-CXVN -PC01-
1 | Rua acid 1 |  | % | 10~15% (12.5%) | 0 | + | 0 | L | 0 | + | 0 | L | 0 | + | 0 | L | IS18
| Rua acid 2 |  | % | 10~15% (12.5%) | 0 | + | 292.1875 | L | 0 | + | 292.1875 | L | 0 | + | 292.1875 | L | IS18
2 | Muối axit Phosphoric 磷酸鹽 | 3 | Point | Tổng chua TA 35~60 | 0 | + | 0 | kg | 0 | + | 0 | kg | 0 | + | 0 | kg | IS16
3 |  |  |  | tỷ lệ axit 5.2~7.8 | 0 | + | 0 | kg | 0 | + | 0 | kg | 0 | + | 0 | kg | IS14
4 |  |  |  | Fe phaân ly <0.4 | 0 | + | 0 | kg | 0 | + | 0 | kg | 0 | + | 0 | kg
5 | Muối axit Phosphoric 磷酸鹽 | 4 | Point | Tổng chua TA 35~60 | 0 | + | 0 | kg | 0 | + | 0 | kg | 0 | + | 0 | kg | IS16
6 |  |  |  | tỷ lệ axit 5.2~7.8 | 0 | + | 0 | kg | 0 | + | 0 | kg | 0 | + | 0 | kg | IS14
7 |  |  |  | Fe phaân ly <0.4 | 0 | + | 0 | kg | 0 | + | 0 | kg | 0 | + | 0 | kg
8 | Xà bông 潤滑皂 |  | Point | 0.8~1.2 | 0 | + | 0 | kg | 0 | + | 0 | kg | 0 | + | 0 | kg
9 |  |  | pH | 8.5~10 | 0 |  |  |  | 0 |  |  |  | 0
Haïng muïc kieåm tra nhieät ñoä 檢查溫度
No | H/ muïc kieåm tra nhieät ñoä 溫度檢查項目 |  | nhieät ñoä 溫度 | Tieâu chuaån 標準範圍 | Nhiệt kế 温度計 |  | Nhiệt tự động 自動温控 |  | Nhiệt kế 温度計 |  | Nhiệt tự động 自動温控 |  | Nhiệt kế 温度計 |  | Nhiệt tự động 自動温控 |  | Mã số văn kiện 文件編號
1 | Muối axit Phosphoric (1) 磷酸鹽 |  | 0C | 65~85OC | 0 |  | 0 |  | 0 |  | 0 |  | 0 |  | 0
2 | Muối axit Phosphoric (2) 磷酸鹽 |  | 0C | 65~85OC | 0 |  | 0 |  | 0 |  | 0 |  | 0 |  | 0
3 | Xà bông bôi trơn 潤滑皂 |  | 0C | 80~90OC | 0 |  | 0 |  | 0 |  | 0 |  | 0 |  | 0
TRO VE MENU
TRO VE MENU

## 3.RL G tt
錩新科技股份有限公司 CX TECHNOLOGY CORPORATION
BẢNG KIỂM TRA DUNG DỊCH MUỐI AXIT PHOSPHORIC _ RL-G XỬ LÝ LỚP VỎ BÊN NGOÀI 磷酸鹽皮膜處理液管理表 _ RL-G | [13 empty] | laäp bieåu 作成 |  | xaùc nhaän 確認
| Ca: I | Thứ 2, | 2024/08/26 | [10 empty] | Trang |  | Yen
NO | Haïng muïc kieåm tra noàng ñoä 化驗檢查項目 | Ñôn vò 單位 | Tieâu chuaån 控制範圍 | Keát quaû kieåm tra 檢查結果 | [11 empty] | Mã số văn kiện 文件編號
|  |  |  | Lần 1 (8:00~9:00) |  |  |  | Lần 2 (13:00~14:00) |  |  |  | Lần 3 (17:00~18:00)
|  |  |  | 濃度 Point | 補充 BS |  |  | 濃度 Point | 補充 BS |  |  | 濃度 Point | 補充 BS |  |  | Q3-CXVN-
1 | Khử dầu 脫脂 | Point | 30 – 50 | 0 | + | 0 | kg | 0 | + | 0 | kg | 0 | + | 0 | kg | PC01-IS18
2 | Rua acid | % | 10~15% (12.5%) | 0 | + | 0 | L | 0 | + | 0 | L | 0 | + | 0 | L | PC01-IS15
3 | Muối axit Phosphoric 磷酸鹽 | Point | Tổng chua TA 40~60 | 0 | + | 0 | kg | 0 | + | 0 | kg | 0 | + | 0 | kg | PC01-IS16
4 |  |  | tỷ lệ axit 5.2~7.8 | 0 | + | 0 | kg | 0 | + | 0 | kg | 0 | + | 0 | kg | PC01-IS14
5 |  |  | Fe phaân ly <0.4 | 0 | + | 0 | kg | 0 | + | 0 | kg | 0 | + | 0 | kg
6 | Xà bông 潤滑皂 | Point | 0.8~1.2 | 0 |  | 0 | kg | 0 |  | 0 | kg | 0 |  | 0 | kg | PC01-IS22
7 |  | pH | 8.5~10 | 0 | + | 0 | kg | 0 | + | 0 | kg | 0 | + | 0 | kg
Haïng muïc kieåm tra nhieät ñoä 檢查溫度
No | H/ muïc kieåm tra nhieät ñoä 溫度檢查項目 | nhieät ñoä 溫度 | Tieâu chuaån 標準範圍 | Nhiệt kế 温度計 |  | Nhiệt tự động 自動温控 |  | Nhiệt kế 温度計 |  | Nhiệt tự động 自動温控 |  | Nhiệt kế 温度計 |  | Nhiệt tự động 自動温控
1 | Khử dầu 脫脂 | 0C | 55~65OC | 0 |  | 0 |  | 0 |  | 0 |  | 0 |  | 0
2 | Muối axit Phosphoric 磷酸鹽 | 0C | 65~85OC | 0 |  | 0 |  | 0 |  | 0 |  | 0 |  | 0
3 | xaø boâng boâi trôn 潤滑皂 | 0C | 80~90OC | 0 |  | 0 |  | 0 |  | 0 |  | 0 |  | 0
BẢNG KIỂM TRA DUNG DỊCH MUỐI AXIT PHOSPHORIC _ RL-G XỬ LÝ LỚP VỎ BÊN NGOÀI 磷酸鹽皮膜處理液管理表 _ RL-G
Ca: II
NO | Haïng muïc kieåm tra noàng ñoä 化驗檢查項目 | Ñôn vò 單位 | Tieâu chuaån 控制範圍 | Keát quaû kieåm tra 檢查結果 | [11 empty] | Mã số văn kiện 文件編號
|  |  |  | Lần 4 (20:00~21:00) |  |  |  | Lần 5 (01:00~2:00) |  |  |  | Lần 6 (5:00~6:00)
|  |  |  | 濃度 Point | 補充 BS |  |  | 濃度 Point | 補充 BS |  |  | 濃度 Point | 補充 BS |  |  | Q3-CXVN-
1 | Khử dầu 脫脂 | Point | 30 – 50 | 0 | + | 0 | kg | 0 | + | 0 | kg | 0 | + | 0 | kg | PC01-IS18
2 | Rua acid | % | 10~15% (12.5%) | 0 | + | 0 | L | 0 | + | 0 | L | 0 | + | 0 | L | PC01-IS15
3 | Muối axit Phosphoric 磷酸鹽 | Point | Tổng chua TA 40~60 | 0 | + | 0 | kg | 0 | + | 0 | kg | 0 | + | 0 | kg | PC01-IS16
4 |  |  | tỷ lệ axit 5.2~7.8 | 0 | + | 0 | kg | 0 | + | 0 | kg | 0 | + | 0 | kg | PC01-IS14
5 |  |  | Fe phaân ly <0.4 | 0 | + | 0 | kg | 0 | + | 0 | kg | 0 | + | 0 | kg
6 | Xà bông 潤滑皂 | Point | 0.8~1.2 | 0 | + | 0 | kg | 0 | + | 0 | kg | 0 | + | 0 | kg | PC01-IS22
7 |  | pH | 8.5~10 | 0 | + | 0 | kg | 0 | + | 0 | kg | 0 | + | 0 | kg
Haïng muïc kieåm tra nhieät ñoä 檢查溫度
No | H/ muïc kieåm tra nhieät ñoä 溫度檢查項目 | nhieät ñoä 溫度 | Tieâu chuaån 標準範圍 | Nhiệt kế 温度計 |  | Nhiệt tự động 自動温控 |  | Nhiệt kế 温度計 |  | Nhiệt tự động 自動温控 |  | Nhiệt kế 温度計 |  | Nhiệt tự động 自動温控
1 | Khử dầu 脫脂 | 0C | 55~65OC | 0 |  | 0 |  | 0 |  | 0 |  | 0 |  | 0
2 | Muối axit Phosphoric 磷酸鹽 | 0C | 65~85OC | 0 |  | 0 |  | 0 |  | 0 |  | 0 |  | 0
3 | xaø boâng boâi trôn 潤滑皂 | 0C | 80~90OC | 0 |  | 0 |  | 0 |  | 0 |  | 0 |  | 0
TRO VE MENU
TRO VE MENU

## 4.RL F tt
錩新科技股份有限公司 CX TECHNOLOGY CORPORATION
BẢNG KIỂM TRA DUNG DỊCH MUỐI AXIT PHOSPHORIC _ RL-F XỬ LÝ LỚP VỎ BÊN NGOÀI 磷酸鹽皮膜處理液管理表_ RL-F | [14 empty] | laäp bieåu 作成 |  | xaùc nhaän 確認
| Ca: I |  | Thứ 2, | 2024/08/26 | [10 empty] | Trang |  | Yen
NO | Haïng muïc kieåm tra noàng ñoä 化驗檢查項目 |  | Ñôn vò 單位 | Tieâu chuaån 控制範圍 | Keát quaû kieåm tra 檢查結果 (RL-F) | [11 empty] | Mã số văn kiện 文件編號
[5 empty] | Lần 1 (8:00~9:00) |  |  |  | Lần 2 (13:00~14:00) |  |  |  | Lần 3 (17:00~18:00)
[5 empty] | 濃度 Point | 補充 BS |  |  | 濃度 Point | 補充 BS |  |  | 濃度 Point | 補充 BS |  |  | Q3-CXVN-
1 | Khử dầu 脫脂 |  | Point | 30 – 50 (40) | 57 | + | 0 | kg | 50 | + | 0 | kg | 50 | + | 0 | kg | PC01-IS15
2 | Rua acid |  | % | 10~15% (12.5%) | 10.22 | + | 185.60625 | L | 9.49 | + | 245.0328125 | L | 9.125 | + | 274.7461 | L | PC01-IS16
4 | Muối axit Phosphoric 磷酸鹽 | 0 | Point | Tổng chua TA 40~60 | 48 | + | 9.87 | kg | 46 | + | 19.74 | kg | 43 | + | 34.545 | kg | PC01-IS16
5 |  |  |  | tỷ lệ axit 5.2~7.8 | 6.486486 | + | 0.06668919 | kg | 6.571429 | + | 0 | kg | 7.413793 | + | 0 | kg | PC01-IS14
6 |  |  |  | Fe phaân ly <0.4 | 0.2 | + | 0 | kg | 0.24 | + | 0 | kg | 0.28 | + | 0 | kg
7 | Muối axit Phosphoric 磷酸鹽 | 0 | Point | Tổng chua TA 40~60 | #REF! | + | #REF! | kg | #REF! | + | #REF! | kg | #REF! | + | #REF! | kg | PC01-IS16
8 |  |  |  | tỷ lệ axit 5.2~7.8 | #REF! | + | #REF! | kg | #REF! | + | #REF! | kg | #REF! | + | #REF! | kg | PC01-IS14
9 |  |  |  | Fe phaân ly <0.4 | #REF! | + | #REF! | kg | #REF! | + | #REF! | kg | #REF! | + | #REF! | kg
16 | Xà bông 潤滑皂 |  | Point | 0.8~1.2 | 1 | + | 0 | kg | 0.95 | + | 0.0617 | kg | 0.95 | + | 0.0617 | kg | PC01-IS22
17 |  |  | pH | 8.5~10 | 10 | + | 0 | kg | 10 | + | 0 | kg | 10 | + | 0 | kg
Haïng muïc kieåm tra nhieät ñoä 檢查溫度
No | H/ muïc kieåm tra nhieät ñoä 溫度檢查項目 |  | nhieät ñoä 溫度 | Tieâu chuaån 標準範圍 | Nhiệt kế 温度計 |  | Nhiệt tự động 自動温控 |  | Nhiệt kế 温度計 |  | Nhiệt tự động 自動温控 |  | Nhiệt kế 温度計 |  | Nhiệt tự động 自動温控
1 | Khử dầu 脫脂 |  | 0C | 55~65OC | 0 |  | 57 |  | 0 |  | 59 |  | 0 |  | 65
2 | Muối axit Phosphoric (2) 磷酸鹽 |  | 0C | 65~85OC | 0 |  | 65 |  | 0 |  | 68 |  | 0 |  | 67
3 | xaø boâng boâi trôn 潤滑皂 |  | 0C | 80~90OC | 0 |  | 84 |  | 0 |  | 82 |  | 0 |  | 84
錩新科技股份有限公司 CX TECHNOLOGY CORPORATION
BẢNG KIỂM TRA DUNG DỊCH MUỐI AXIT PHOSPHORIC _ RL-F XỬ LÝ LỚP VỎ BÊN NGOÀI 磷酸鹽皮膜處理液管理表 _ RL-F
Ca: II
NO | Haïng muïc kieåm tra noàng ñoä 化驗檢查項目 |  | Ñôn vò 單位 | Tieâu chuaån 控制範圍 | Keát quaû kieåm tra 檢查結果 (RL-F) | [11 empty] | Mã số văn kiện 文件編號
[5 empty] | Lần 4 (20:00~21:00) |  |  |  | Lần 5 (01:00~2:00) |  |  |  | Lần 6 (5:00~6:00)
[5 empty] | 濃度 Point | 補充 BS |  |  | 濃度 Point | 補充 BS |  |  | 濃度 Point | 補充 BS |  |  | Q3-CXVN-
1 | Khử dầu 脫脂 |  | Point | 30 – 50 (40) | 45 | + | 0 | kg | 36 | + | 9.32 | kg | 35 | + | 11.65 | kg | PC01-IS18
2 | Rua acid | % | % | 10~15% (12.5%) | 10.22 | + | 185.60625 | L | 9.49 | + | 245.0328125 | L | 10.22 | + | 185.60625 | L | PC01-IS15
4 | Muối axit Phosphoric 磷酸鹽 | 0 | Point | Tổng chua TA 40~60 | 50 | + | 0 | kg | 50 | + | 0 | kg | 39 | + | 54.285 | kg | PC01-IS14
5 |  |  |  | tỷ lệ axit 5.2~7.8 | 7.352941 | + | 0 | kg | 8.333333 | + | 0 | kg | 8.297872 | + | 0 | kg
6 |  |  |  | Fe phaân ly <0.4 | 0.2 | + | 0 | kg | 0.26 | + | 0 | kg | 0.24 | + | 0 | kg | PC01-IS16
7 | Muối axit Phosphoric 磷酸鹽 | 0 | Point | Tổng chua TA 40~60 | #REF! | + | #REF! | kg | #REF! | + | #REF! | kg | #REF! | + | #REF! | kg | PC01-IS14
8 |  |  |  | tỷ lệ axit 5.2~7.8 | #REF! | + | #REF! | kg | #REF! | + | #REF! | kg | #REF! | + | #REF! | kg
9 |  |  |  | Fe phaân ly <0.4 | #REF! | + | #REF! | kg | #REF! | + | #REF! | kg | #REF! | + | #REF! | kg | PC01-IS16
16 | Xà bông 潤滑皂 |  | Point | 0.8~1.2 | 0.95 | + | 0.0617 | kg | 0.95 | + | 0.0617 | kg | 0.95 | + | 0.0617 | kg | PC01-IS22
17 |  |  | pH | 8.5~10 | 9.5 | + | 0 | kg | 9 | + | 0 | kg | 9.5 | + | 0 | kg
Haïng muïc kieåm tra nhieät ñoä 檢查溫度
No | H/ muïc kieåm tra nhieät ñoä 溫度檢查項目 |  | nhieät ñoä 溫度 | Tieâu chuaån 標準範圍 | Nhiệt kế 温度計 |  | Nhiệt tự động 自動温控 |  | Nhiệt kế 温度計 |  | Nhiệt tự động 自動温控 |  | Nhiệt kế 温度計 |  | Nhiệt tự động 自動温控
1 | Khử dầu 脫脂 |  | 0C | 55~65OC | 0 |  | 64 |  | 0 |  | 64 |  | 0 |  | 60
2 | Muối axit Phosphoric (2) 磷酸鹽 |  | 0C | 65~85OC | 0 |  | 67 |  | 0 |  | 66 |  | 0 |  | 68
3 | xaø boâng boâi trôn 潤滑皂 |  | 0C | 80~90OC | 0 |  | 82 |  | 0 |  | 83 |  | 0 |  | 81
TRO VE MENU
TRO VE MENU

## 5.ML tt
錩新科技股份有限公司 CX TECHNOLOGY CORPORATION
鋁音錐陽極處理線藥液分析及添加記錄表 BAÙO CAÙO HOÙA NGHIEÄM MAØNG LOA | [13 empty] | laäp bieåu 作成 |  | xaùc nhaän 確認
| Thứ 2, | 2024/08/26 | [11 empty] | Trang |  | Yến
NO | Haïng muïc kieåm tra noàng ñoä 化驗檢查項目 | Ñôn vò 單位 | Tieâu chuaån 控制範圍 | Keát quaû kieåm tra 檢查結果 | [7 empty] | Thí nghiệm lại sau khi bổ sung 1h 1h補充後的檢查 |  |  |  | Mã số văn kiện 文件編號
|  |  |  | Lần 1 (13:00~14:00) |  |  |  | Lần 2 (1:00~2:00) |  |  |  | Lần 1 (13:00~14:00) |  | Lần 2 (1:00~2:00)
|  |  |  | 濃度 g/L | 補充 BS |  |  | 濃度 g/L | 補充 BS |  |  | Kết quả 結果 | Phán định 判定 | Kết quả 結果 | Phán định 判定
1 | 熱脫脂Xaø boâng 1 | g/L | 20~30 (25±3) | 23.7 | + | 2.1216 | kg | 0 | + | 0 | kg |  |  |  |  | Q3-CXVN-PC01-IS06
2 | 熱脫脂Xaø boâng 2 | g/L | 20~30 (25±3) | 25.912 | + | 0 | kg | 0 | + | 0 | kg |  |  |  |  | Q3-CXVN-PC01-IS06
3 | HNO3 中和 | ml/L | 210~290 (250±40) | 215.16 | + | 56.85888 | L | 0 | + | 0 | L |  |  |  |  | Q3-CXVN-PC01-IS15
4 | 陽極處理槽 dương cực H2SO4 (18) | g/L | 120~150 (135±15) | 120 | + | 17.28 | kg | 0 | + | 0 | kg |  |  |  |  | Q3-CXVN-PC01-IS03
5 | 陽極處理槽 dương cực Al3+ (18) | g/L | 1~5 (3±1.5) | 4.75 | + | 0 | kg | 0 | + | 0 | kg |  |  |  |  | Q3-CXVN-PC01-IS01
6 | 陽極處理槽 dương cực H2SO4 (19) | g/L | 120~150 (135±15) | 125 | + | 8.64 | kg | 0 | + | 0 | kg |  |  |  |  | Q3-CXVN-PC01-IS03
7 | 陽極處理槽 dương cực Al3+ (19) | g/L | 1~5 (3±1.5) | 4.875 | + | 0 | kg | 0 | + | 0 | kg |  |  |  |  | Q3-CXVN-PC01-IS01
8 | 陽極處理槽 dương cực H2SO4 (20) | g/L | 120~150 (135±15) | 125 | + | 8.64 | kg | 0 | + | 0 | kg |  |  |  |  | Q3-CXVN-PC01-IS03
9 | 陽極處理槽 dương cực Al3+ (20) | g/L | 1~5 (3±1.5) | 4.5 | + | 0 | kg | 0 | + | 0 | kg |  |  |  |  | Q3-CXVN-PC01-IS01
10 | 封孔 ñoùng loã (HK-101A1) | g/L | 8~12 (10±1) | 9.36 | + | 1.10592 | kg | 0 | + | 0 | kg |  |  |  |  | Q3-CXVN-PC01-IS02
|  | pH | 6~8 (7±0.5) | 6.8 |  |  |  | 0
11 | 染色maøu- Black-05 | pH | 5.5~6.0 | 0 |  |  |  | 0
12 | 染色maøu- Gey-07 | pH | 5.5~6.0 | 0 |  |  |  | 0
13 | 染色maøu- Black-08 | pH | 5.5~6.0 | 5.5 |  |  |  | 0
Haïng muïc kieåm tra nhieät ñoä 檢查溫度
NO | Haïng muïc kieåm tra nhieät ñoä 溫度檢查項目 | nhieät ñoä 溫度 | Tieâu chuaån 標準範圍 | Nhiệt kế 温度計 |  | Nhiệt tự động 自動温控 |  | Nhiệt kế 温度計 |  | Nhiệt tự động 自動温控
|  |  |  | Lần 1 (13:00~14:00) |  |  |  | Lần 2 (1:00~2:00)
1 | 熱脫脂Xaø boâng 1 | 0C | 45~65ºC (55±8oC) | 60 |  | 62 |  | 0 |  | 0
2 | 熱脫脂Xaø boâng 2 | 0C | 45~65ºC (55±8oC) | 59 |  | 62 |  | 0 |  | 0
3 | 陽極處理槽 dương cực Al3+ (18) | 0C | 18~25ºC (22±2oC) | 25 |  | 22 |  | 0 |  | 0
4 | 陽極處理槽 dương cực Al3+ (19) | 0C | 18~25ºC (22±2oC) | 26 |  | 23 |  | 0 |  | 0
5 | 陽極處理槽 dương cực Al3+ (20) | 0C | 18~25ºC (22±2oC) | 21 |  | 19 |  | 0 |  | 0
6 | 封孔 ñoùng loã 1 (HK-101A1) | 0C | 45~60ºC (50±2oC) | 30 |  | 28 |  | 0 |  | 0
7 | 染色maøu- Black-05 | 0C | 55~65ºC (60±3oC) | 0 |  | 0 |  | 0 |  | 0
8 | 染色maøu- Gey-07 | 0C | 42~47ºC (44.5±2oC) | 0 |  | 0 |  | 0 |  | 0
9 | 染色maøu- Black-08 | 0C | 55~65ºC (60±3oC) | 64 |  | 61 |  | 0 |  | 0
11 | 烘乾 maùy saáy | 0C | 100~110ºC (100±5oC) | \ |  | 114 |  | \ |  | 0
TRO VE MENU
TRO VE MENU

## R.GUI MAIL
BÁO CÁO KẾT QUẢ HÓA NGHIỆM HÀNG NGÀY 报告每日化学测试结果 | [34 empty] | Green is higher than standard | Green is higher than standard
Thứ 2, | 2024/08/26 | [33 empty] | Orange is lower than standard | Orange is lower than standard
生產線別：洗料E 線 (rửa liệu máy E) |  |  |  | STOP | Kết quả kiểm tra 檢查結果 |  | Kết quả kiểm tra 檢查結果
| Hạng mục kiểm tra nồng dộ 化驗檢查項目 |  | Đơn vị 單位 | Tiêu chuẩn 控制範圍 |  |  | 9:00 | [5 empty] | 13:30 | [5 empty] | 17:00 | [5 empty] | 21:00 | [5 empty] | 02:00 | [5 empty] | 05:00
MÃ |  |  |  |  | t/chuan |  | 濃度 g/L | 補充 BS | 補充 BS |  |  |  | 濃度 g/L | 補充 BS | 補充 BS |  |  |  | 濃度 g/L | 補充 BS | 補充 BS |  |  |  | 濃度 g/L | 補充 BS | 補充 BS |  |  |  | 濃度 g/L | 補充 BS | 補充 BS |  |  |  | 濃度 g/L | 補充 BS | 補充 BS |  |  | MẢ MÁY
RLE-HCL1 | Rua acid (1) 鹽酸洗槽 |  | % | 10~15% (12.5%) | 12.5 | 0 | 0 | 292.1875 | + | 0 | L | 0 | 0 | 292.1875 | + | 0 | L | 0 | 0 | 292.1875 | + | 0 | L | 0 | 0 | 292.1875 | + | 0 | L | 0 | 0 | 292.1875 | + | 0 | L | 0 | 0 | 292.1875 | + | 0 | L | CR-000E
RLE-HCL2 | Rua acid (2) 鹽酸洗槽 |  | % | 10~15% (12.5%) | 12.5 | 0 | 0 | 292.1875 | + | 292.1875 | L | 0 | 0 | 292.1875 | + | 292.1875 | L | 0 | 0 | 292.1875 | + | 292.1875 | L | 0 | 0 | 292.1875 | + | 292.1875 | L | 0 | 0 | 292.1875 | + | 292.1875 | L | 0 | 0 | 292.1875 | + | 292.1875 | L | CR-000E
RLE-PP1TA | Muối axit Phosphoric (TA) 磷酸鹽 | 3 | Point | Tổng chua TA 全酸 40~60 (50) | 50 | 0 | 0 | 69.4 | + | 0 | kg | 0 | 0 | 69.4 | + | 0 | kg | 0 | 0 | 69.4 | + | 0 | kg | 0 | 0 | 69.4 | + | 0 | kg | 0 | 0 | 69.4 | + | 0 | kg | 0 | 0 | 69.4 | + | 0 | kg | CR-000E
RLE-PP1AX | Muối axit Phosphoric (tỷ lệ axit) 磷酸鹽 |  | Point | tỷ lệ axit 酸比 5.2~7.8 (6.5) | 6.5 | 0 | 0 | 4.511 |  | 0 | kg | 0 | 0 | 4.511 |  | 0 | kg | 0 | 0 | 4.511 |  | 0 | kg | 0 | 0 | 4.511 |  | 0 | kg | 0 | 0 | 4.511 |  | 0 | kg | 0 | 0 | 4.511 |  | 0 | kg | CR-000E
RLE-PP1PL | Muối axit Phosphoric (Fe phân ly) 磷酸鹽 |  | Point | Fe phân ly <0.4 鐵離子<0.4 | 0.4 | 0 | 0 | 2 |  |  |  | 0 | 0 | 2 |  |  |  | 0 | 0 | 2 |  |  |  | 0 | 0 | 2 |  |  |  | 0 | 0 | 2 |  |  |  | 0 | 0 | 2 |  |  |  | CR-000E
RLE-PP2TA | Muối axit Phosphoric (TA) 磷酸鹽 | 4 | Point | Tổng chua TA 全酸 40~60 (50) | 50 | 0 | 0 | 69.4 | + | 0 | kg | 0 | 0 | 69.4 | + | 0 | kg | 0 | 0 | 69.4 | + | 0 | kg | 0 | 0 | 69.4 | + | 0 | kg | 0 | 0 | 69.4 | + | 0 | kg | 0 | 0 | 69.4 | + | 0 | kg | CR-000E
RLE-PP2AX | Muối axit Phosphoric (tỷ lệ axit) 磷酸鹽 |  | Point | tỷ lệ axit 酸比 5.2~7.8 (6.5) | 6.5 | 0 | 0 | 4.511 |  | 0 | kg | 0 | 0 | 4.511 |  | 0 | kg | 0 | 0 | 4.511 |  | 0 | kg | 0 | 0 | 4.511 |  | 0 | kg | 0 | 0 | 4.511 |  | 0 | kg | 0 | 0 | 4.511 |  | 0 | kg | CR-000E
RLE-PP2PL | Muối axit Phosphoric (Fe phân ly) 磷酸鹽 |  | Point | Fe phân ly <0.4 鐵離子<0.4 | 0.4 | 0 | 0 | 2 |  |  |  | 0 | 0 | 2 |  |  |  | 0 | 0 | 2 |  |  |  | 0 | 0 | 2 |  |  |  | 0 | 0 | 2 |  |  |  | 0 | 0 | 2 |  |  |  | CR-000E
RLE-XB | Xà bông bôi trơn 潤滑皂 |  | Point | 0.8~1.2 | 1 | 0 | 0 | 4.368 | + | 0 | kg | 0 | 0 | 4.368 | + | 0 | kg | 0 | 0 | 4.368 | + | 0 | kg | 0 | 0 | 4.368 | + | 0 | kg | 0 | 0 | 4.368 | + | 0 | kg | 0 | 0 | 4.368 | + | 0 | kg | CR-000E
RLE-XBPH | pH |  | pH | 8~10 | 9.5 | 0 | 0 |  |  |  |  | 0 | 0 |  |  |  |  | 0 | 0 |  |  |  |  | 0 | 0 |  |  |  |  | 0 | 0 |  |  |  |  | 0 | 0 |  |  |  |  | CR-000E
Hạng mục kiểm tra nhiệt độ 檢查溫度
MÃ | Hạng mục kiểm tra nhiệt độ 溫度檢查項目 |  | nhiệt độ 溫度 | Tiêu chuẩn 控制範圍 |  |  | Nhiệt kế 温度計 |  |  | Nhiệt tự động 自動温控 |  |  | Nhiệt kế 温度計 |  |  | Nhiệt tự động 自動温控 |  |  | Nhiệt kế 温度計 |  |  | Nhiệt tự động 自動温控 |  |  | Nhiệt kế 温度計 |  |  | Nhiệt tự động 自動温控 |  |  | Nhiệt kế 温度計 |  |  | Nhiệt tự động 自動温控 |  |  | Nhiệt kế 温度計 |  |  | Nhiệt tự động 自動温控
RLE-TEMPP1 | Muối axit Phosphoric (1) 磷酸鹽 |  | 0C | 65~85OC |  |  | 0 |  |  | 0 |  |  | 0 |  |  | 0 |  |  | 0 |  |  | 0 |  |  | 0 |  |  | 0 |  |  | 0 |  |  | 0 |  |  | 0 |  |  | 0 |  | CR-000E
RLE-TEMPP2 | Muối axit Phosphoric (2) 磷酸鹽 |  | 0C | 65~85OC |  |  | 0 |  |  | 0 |  |  | 0 |  |  | 0 |  |  | 0 |  |  | 0 |  |  | 0 |  |  | 0 |  |  | 0 |  |  | 0 |  |  | 0 |  |  | 0 |  | CR-000E
RLE-TEMXB | Xà bông bôi trơn 潤滑皂 |  | 0C | 80~90OC |  |  | 0 |  |  | 0 |  |  | 0 |  |  | 0 |  |  | 0 |  |  | 0 |  |  | 0 |  |  | 0 |  |  | 0 |  |  | 0 |  |  | 0 |  |  | 0 |  | CR-000E
生產線別：洗料G 線 (rửa liệu máy G) |  |  |  |  | Kết quả kiểm tra 檢查結果 |  | Kết quả kiểm tra 檢查結果
| Hạng mục kiểm tra nồng dộ 化驗檢查項目 |  | Đơn vị 單位 | Tiêu chuẩn 控制範圍 |  |  | Lần 1 (8:00~9:00) | [5 empty] | Lần 2 (13:00~14:00) | [5 empty] | Lần 3 (17:00~18:00) | [5 empty] | Lần 4 (20:00~21:00) | [5 empty] | Lần 5 (01:00~2:00) | [5 empty] | Lần 6 (5:00~6:00)
MÃ |  |  |  |  | t/chuan |  | 濃度 g/L | 補充 BS | 補充 BS |  |  |  | 濃度 g/L | 補充 BS | 補充 BS |  |  |  | 濃度 g/L | 補充 BS | 補充 BS |  |  |  | 濃度 g/L | 補充 BS | 補充 BS |  |  |  | 濃度 g/L | 補充 BS | 補充 BS |  |  |  | 濃度 g/L | 補充 BS | 補充 BS
RLG-KD | Khử dầu 脫脂 |  | Point | 30 – 50 (40) | 40 | 0 | 0 | 93.2 | + | 0 | kg | 0 | 0 | 93.2 | + | 0 | kg | 0 | 0 | 93.2 | + | 0 | kg | 0 | 0 | 93.2 | + | 0 | kg | 0 | 0 | 93.2 | + | 0 | kg | 0 | 0 | 93.2 | + | 0 | kg | CR-000C
RLG-HCL1 | Rua acid 鹽酸洗槽 |  | % | 10~15% (12.5%) | 12.5 | 0 | 0 | 1017.578125 | + | 0 | L | 0 | 0 | 1017.578125 | + | 0 | L | 0 | 0 | 1017.578125 | + | 0 | L | 0 | 0 | 1017.578125 | + | 0 | L | 0 | 0 | 1017.578125 | + | 0 | L | 0 | 0 | 1017.578125 | + | 0 | L | CR-000C
RLG-PPTA | Muối axit Phosphoric (TA) 磷酸鹽 |  | Point | Tổng chua TA 全酸 40~60 (50) | 50 | 0 | 0 | 246.75 | + | 0 | kg | 0 | 0 | 246.75 | + | 0 | kg | 0 | 0 | 246.75 | + | 0 | kg | 0 | 0 | 246.75 | + | 0 | kg | 0 | 0 | 246.75 | + | 0 | kg | 0 | 0 | 246.75 | + | 0 | kg | CR-000C
RLG-PPAX | Muối axit Phosphoric (tỷ lệ axit) 磷酸鹽 |  | Point | tỷ lệ axit 酸比 5.2~7.8 (6.5) | 6.5 | 0 | 0 | 32.0775 |  | 0 | kg | 0 | 0 | 32.0775 |  | 0 | kg | 0 | 0 | 32.0775 |  | 0 | kg | 0 | 0 | 32.0775 |  | 0 | kg | 0 | 0 | 32.0775 |  | 0 | kg | 0 | 0 | 32.0775 |  | 0 | kg | CR-000C
RLG-PPPL | Muối axit Phosphoric (Fe phân ly) 磷酸鹽 |  | Point | Fe phân ly <0.4 鐵離子<0.4 | 0.4 | 0 | 0 |  |  |  |  | 0 | 0 |  |  |  |  | 0 | 0 |  |  |  |  | 0 | 0 |  |  |  |  | 0 | 0 |  |  |  |  | 0 | 0 |  |  |  |  | CR-000C
RLG-XB | Xà bông bôi trơn 潤滑皂 |  | Point | 0.8~1.2 | 1 | 0 | 0 | 1.234 | + | 0 | kg | 0 | 0 | 1.234 | + | 0 | kg | 0 | 0 | 1.234 | + | 0 | kg | 0 | 0 | 1.234 | + | 0 | kg | 0 | 0 | 1.234 | + | 0 | kg | 0 | 0 | 1.234 | + | 0 | kg | CR-000C
RLG-XBPH | pH |  | pH | 8~10 | 9.5 | 0 | 0 |  |  |  |  | 0 | 0 |  |  |  |  | 0 | 0 |  |  |  |  | 0 | 0 |  |  |  |  | 0 | 0 |  |  |  |  | 0 | 0 |  |  |  |  | CR-000C
Hạng mục kiểm tra nhiệt độ 檢查溫度
MÃ | Hạng mục kiểm tra nhiệt độ 溫度檢查項目 |  | nhiệt độ 溫度 | Tiêu chuẩn 控制範圍 |  |  | Nhiệt kế 温度計 |  |  | Nhiệt tự động 自動温控 |  |  | Nhiệt kế 温度計 |  |  | Nhiệt tự động 自動温控 |  |  | Nhiệt kế 温度計 |  |  | Nhiệt tự động 自動温控 |  |  | Nhiệt kế 温度計 |  |  | Nhiệt tự động 自動温控 |  |  | Nhiệt kế 温度計 |  |  | Nhiệt tự động 自動温控 |  |  | Nhiệt kế 温度計 |  |  | Nhiệt tự động 自動温控
RLG-TEMKD | Khử dầu 脫脂 |  | 0C | 55~65OC |  |  | 0 |  |  | 0 |  |  | 0 |  |  | 0 |  |  | 0 |  |  | 0 |  |  | 0 |  |  | 0 |  |  | 0 |  |  | 0 |  |  | 0 |  |  | 0 |  | CR-000C
RLG-TEMPP | Muối axit Phosphoric 磷酸鹽 |  | 0C | 65~85OC |  |  | 0 |  |  | 0 |  |  | 0 |  |  | 0 |  |  | 0 |  |  | 0 |  |  | 0 |  |  | 0 |  |  | 0 |  |  | 0 |  |  | 0 |  |  | 0 |  | CR-000C
RLG-XB | xaø boâng boâi trôn 潤滑皂 |  | 0C | 80~90OC |  |  | 0 |  |  | 0 |  |  | 0 |  |  | 0 |  |  | 0 |  |  | 0 |  |  | 0 |  |  | 0 |  |  | 0 |  |  | 0 |  |  | 0 |  |  | 0 |  | CR-000C
生產線別：洗料F線 (rửa liệu máy F) |  |  |  |  | Kết quả kiểm tra 檢查結果 |  | Kết quả kiểm tra 檢查結果
| Hạng mục kiểm tra nồng dộ 化驗檢查項目 |  | Đơn vị 單位 | Tiêu chuẩn 控制範圍 |  |  | Lần 1 (8:00~9:00) | [5 empty] | Lần 2 (13:00~14:00) | [5 empty] | Lần 3 (17:00~18:00) | [5 empty] | Lần 4 (20:00~21:00) | [5 empty] | Lần 5 (01:00~2:00) | [5 empty] | Lần 6 (5:00~6:00)
MÃ |  |  |  |  | t/chuan |  | 濃度 g/L | 補充 BS | 補充 BS |  |  |  | 濃度 g/L | 補充 BS | 補充 BS |  |  |  | 濃度 g/L | 補充 BS | 補充 BS |  |  |  | 濃度 g/L | 補充 BS | 補充 BS |  |  |  | 濃度 g/L | 補充 BS | 補充 BS |  |  |  | 濃度 g/L | 補充 BS | 補充 BS
RLF-KD | Khử dầu 脫脂 |  | Point | 30 – 50 (40) | 40 | 5.7 | 57 | -39.61 | + | 0 | kg | 5 | 50 | -23.3 | + | 0 | kg | 5 | 50 | -23.3 | + | 0 | kg | 4.5 | 45 | -11.65 | + | 0 | kg | 3.6 | 36 | 9.32 | + | 9.32 | kg | 3.5 | 35 | 11.65 | + | 11.65 | kg | CR-000D
RLF-HCL1 | Rua acid 鹽酸洗槽 |  | % | 10~15% (12.5%) | 12.5 | 2.8 | 10.22 | 185.60625 | + | 185.60625 | L | 2.6 | 9.49 | 245.0328125 | + | 245.0328125 | L | 2.5 | 9.125 | 274.7461 | + | 274.7461 | L | 2.8 | 10.22 | 185.60625 | + | 185.60625 | L | 2.6 | 9.49 | 245.0328125 | + | 245.0328125 | L | 2.8 | 10.22 | 185.60625 | + | 185.60625 | L | CR-000D
RLF-PP1TA | Muối axit Phosphoric (TA) 磷酸鹽 |  | Point | Tổng chua TA 全酸 40~60 (50) | 50 | 4.8 | 48 | 9.87 | + | 9.87 | kg | 4.6 | 46 | 19.74 | + | 19.74 | kg | 4.3 | 43 | 34.545 | + | 34.545 | kg | 5 | 50 | 0 | + | 0 | kg | 5 | 50 | 0 | + | 0 | kg | 3.9 | 39 | 54.285 | + | 54.285 | kg | CR-000D
RLF-PP1AX | Muối axit Phosphoric (tỷ lệ axit) 磷酸鹽 |  | Point | tỷ lệ axit 酸比 5.2~7.8 (6.5) | 6.5 | 7.4 | 6.486486 | 0.06668919 |  | 0.06668919 | kg | 7 | 6.571429 | -0.3525 |  | 0 | kg | 5.8 | 7.413793 | -4.509569 |  | 0 | kg | 6.8 | 7.352941 | -4.209265 |  | 0 | kg | 6 | 8.333333 | -9.0475 |  | 0 | kg | 4.7 | 8.297872 | -8.8725 |  | 0 | kg | CR-000D
RLF-PP1PL | Muối axit Phosphoric (Fe phân ly) 磷酸鹽 |  | Point | Fe phân ly <0.4 鐵離子<0.4 | 0.4 | 0.2 | 0.2 |  |  |  |  | 0.24 | 0.24 |  |  |  |  | 0.28 | 0.28 |  |  |  |  | 0.2 | 0.2 |  |  |  |  | 0.26 | 0.26 |  |  |  |  | 0.24 | 0.24 |  |  |  |  | CR-000D
RLF-XB | Xà bông bôi trơn 潤滑皂 |  | Point | 0.8~1.2 | 1 | 1 | 1 | 0 | + | 0 | kg | 0.95 | 0.95 | 0.0617 | + | 0.0617 | kg | 0.95 | 0.95 | 0.0617 | + | 0.0617 | kg | 0.95 | 0.95 | 0.0617 | + | 0.0617 | kg | 0.95 | 0.95 | 0.0617 | + | 0.0617 | kg | 0.95 | 0.95 | 0.0617 | + | 0.0617 | kg | CR-000D
RLF-XBPH | pH |  | pH | 8~10 | 9.5 | 10 | 10 |  |  |  |  | 10 | 10 |  |  |  |  | 10 | 10 |  |  |  |  | 9.5 | 9.5 |  |  |  |  | 9 | 9 |  |  |  |  | 9.5 | 9.5 |  |  |  |  | CR-000D
Hạng mục kiểm tra nhiệt độ 檢查溫度
MÃ | Hạng mục kiểm tra nhiệt độ 溫度檢查項目 |  | nhiệt độ 溫度 | Tiêu chuẩn 控制範圍 |  |  | Nhiệt kế 温度計 |  |  | Nhiệt tự động 自動温控 |  |  | Nhiệt kế 温度計 |  |  | Nhiệt tự động 自動温控 |  |  | Nhiệt kế 温度計 |  |  | Nhiệt tự động 自動温控 |  |  | Nhiệt kế 温度計 |  |  | Nhiệt tự động 自動温控 |  |  | Nhiệt kế 温度計 |  |  | Nhiệt tự động 自動温控 |  |  | Nhiệt kế 温度計 |  |  | Nhiệt tự động 自動温控
RLF-TEMKD | Khử dầu 脫脂 |  | 0C | 55~65OC |  |  | 0 |  |  | 57 |  |  | 0 |  |  | 59 |  |  | 0 |  |  | 65 |  |  | 0 |  |  | 64 |  |  | 0 |  |  | 64 |  |  | 0 |  |  | 60 |  | CR-000D
RLF-TEMPP2 | Muối axit Phosphoric (2) 磷酸鹽 |  | 0C | 65~85OC |  |  | 0 |  |  | 65 |  |  | 0 |  |  | 68 |  |  | 0 |  |  | 67 |  |  | 0 |  |  | 67 |  |  | 0 |  |  | 66 |  |  | 0 |  |  | 68 |  | CR-000D
RLF-TEMXB | xaø boâng boâi trôn 潤滑皂 |  | 0C | 80~90OC |  |  | 0 |  |  | 84 |  |  | 0 |  |  | 82 |  |  | 0 |  |  | 84 |  |  | 0 |  |  | 82 |  |  | 0 |  |  | 83 |  |  | 0 |  |  | 81 |  | CR-000D
生產線別：XI ĐEN - epoxy 電著線 |  |  |  |  | Kết quả kiểm tra 檢查結果 |  | Kết quả kiểm tra 檢查結果
| Hạng mục kiểm tra nồng dộ 化驗檢查項目 |  | Đơn vị 單位 | Tiêu chuẩn 控制範圍 |  |  | Lần 1 (8:30~9:30) | [5 empty] | Lần 2 (20:30~21:30) | [5 empty] | 21:00 | [5 empty] | 03:00
MÃ |  |  |  |  | t/chuan |  | 濃度 g/L | 補充 BS | 補充 BS |  |  |  | 濃度 g/L | 補充 BS | 補充 BS |  |  |  | 濃度 g/L | 補充 BS | 補充 BS |  |  |  | 濃度 g/L | 補充 BS | 補充 BS
XD-XB1 | Xà bông 1 預脫脂 |  | g/L | 10~20 (15) | 15 | 12.5 | 12.5 | 18.036 | + | 18.036 | kg | 0 | 0 | 108.216 | + | 0 | kg | 0 | 0 | 108.216 | + | 0 | kg | 0 | 0 | 108.216 | + | 0 | kg | [12 empty] | XD-000A
XD-XB2 | Xà bông 2 主脫脂 |  | g/L | 40~60 (50±5) | 50 | 8.2 | 53.218 | -23.2159392 | + | 0 | kg | 0 | 0 | 360.72 | + | 0 | kg | 0 | 0 | 360.72 | + | 0 | kg | 0 | 0 | 360.72 | + | 0 | kg | [12 empty] | XD-000A
XD-XB3 | Xà bông 3 (siêu âm) 超音波脫脂 |  | g/L | 40~60 (50±5) | 50 | 10.4 | 67.496 | -157.306536 | + | 0 | kg | 0 | 0 | 449.55 | + | 0 | kg | 0 | 0 | 449.55 | + | 0 | kg | 0 | 0 | 449.55 | + | 0 | kg | [12 empty] | XD-000A
XD-ACID | Rửa acid 酸洗 |  | Point | 5~15 (10) | 10 | 0 | 0 | 124.632 | + | 124.632 | L | 0 | 0 | 124.632 | + | 124.632 | L | 0 | 0 | 124.632 | + | 124.632 | L | 0 | 0 | 124.632 | + | 124.632 | L | [12 empty] | XD-000A
XD-PPPL | phosphat acid phân ly 磷化處理 游離酸度 |  | Point | <1.5 | 1.5 | 1.1 | 1.1 | -3.2076 | + | 0 | kg | 0 | 0 | -12.0285 | + | 0 | kg | 0 | 0 | -12.0285 | + | 0 | kg | 0 | 0 | -12.0285 | + | 0 | kg | [12 empty] | XD-000A
XD-PPTC | phosphat tổng độ chua 磷化處理 總酸度 |  | Point | 20~25 (22.5) | 22.5 | 22 | 22 | 4.86 | + | 4.86 | kg | 0 | 0 | 218.7 | + | 0 | kg | 0 | 0 | 218.7 | + | 0 | kg | 0 | 0 | 218.7 | + | 0 | kg | [12 empty] | XD-000A
XD-PPAC | phosphat Xúc tiến AC 磷化處理 促進劑 |  | Point | 6~9 (7.5) | 7.5 | 7.5 | 7.5 | 0 | + | 0 | kg | 0 | 0 | 7.83675 | + | 0 | kg | 0 | 0 | 7.83675 | + | 0 | kg | 0 | 0 | 7.83675 | + | 0 | kg | [12 empty] | XD-000A
XD-PH | chất điều chỉnh (pH>7) 表調 |  | pH | 7~10 (>7) |  |  | 7.3 | [5 empty] | 0 | [5 empty] | 0 | [5 empty] | 0 | [16 empty] | XD-000A
XD-1 | ED電泳 pH ED Bồn sơn tĩnh điện pH 1 |  | pH | 5.3~6.0 (5.5) |  | 22 | 5.4 | 2.19429 |  |  |  | 0 | 0 | 7.83675 |  |  |  | 0 | 0 | 7.83675 |  |  |  | 0 | 0 | 7.83675 | [15 empty] | XD-000A
XD-2 | ED電泳 pH ED Bồn sơn tĩnh điện pH 2 |  | pH | 5.3~6.0 (5.5) |  |  | 0 | [5 empty] | 0 | [5 empty] | 0 | [5 empty] | 0 | [16 empty] | XD-000A
XD-3 | ED 固成份 (NV) ED Thành phần rắn 1 |  | % | 12~18% (15%) | 15 |  | 15.4398 | -10.09336 | + | 0 | L |  | \ | [5 empty] | \ | [5 empty] | \ | [16 empty] | XD-000A
XD-4 | ED 色料比 EDTỷ lệ màu 1 |  | % | 8~16% (12%) | 12 |  | 13.52753 | -35.05678 | + | 0 | L |  | \ | [5 empty] | \ | [5 empty] | \ | [16 empty] | XD-000A
XD-5 | ED 固成份 (NV) ED Thành phần rắn 2 |  | % | 12~18% (15%) | 15 |  |  | #VALUE! | + |  | L |  | \ | [5 empty] | \ | [5 empty] | \ | [16 empty] | XD-000A
XD-6 | ED 色料比 EDTỷ lệ màu 2 |  | % | 8~16% (12%) | 12 |  |  | #VALUE! | + |  | L |  | \ | [5 empty] | \ | [5 empty] | \ | [16 empty] | XD-000A
XD-7 | UF水洗1 Bồn thu hồi 1 (Thành phần rắn) |  | % | <5% |  |  | 0.3986333 |  |  |  |  | 0 | \ | [5 empty] | \ | [5 empty] | \ | [16 empty] | XD-000A
XD-8 | UF水洗2 Bồn thu hồi 2 (Thành phần rắn) |  | % | <3% |  |  | 0.3072069 |  |  |  |  | Lần 2 | \ | [5 empty] | \ | [5 empty] | \ | [16 empty] | XD-000A
Hạng mục kiểm tra nhiệt độ 檢查溫度
MÃ | Hạng mục kiểm tra nhiệt độ 溫度檢查項目 |  | nhiệt độ 溫度 | Tiêu chuẩn 控制範圍 |  |  | Nhiệt kế 温度計 |  |  | Nhiệt tự động 自動温控 |  |  | Nhiệt kế 温度計 |  |  | Nhiệt tự động 自動温控 |  |  | Nhiệt kế 温度計 |  |  | Nhiệt tự động 自動温控 |  |  | Nhiệt kế 温度計 |  |  | Nhiệt tự động 自動温控
XD-TEMXB1 | Xà bông 1 預脫脂 |  | 0C | 51~59OC (55OC) |  |  | 55 |  |  | 56 |  |  | 0 |  |  | 0 |  |  | 0 |  |  | 0 |  |  | 0 |  |  | 0 | [13 empty] | XD-000A
XD-TEMXB2 | Xà bông 2 主脫脂 |  | 0C | 51~59OC (55OC) |  |  | 58 |  |  | 56 |  |  | 0 |  |  | 0 |  |  | 0 |  |  | 0 |  |  | 0 |  |  | 0 | [13 empty] | XD-000A
XD-TEMXB3 | Xà bông siêu âm 超音波脫脂 |  | 0C | 51~59OC (55OC) |  |  | 56 |  |  | 58 |  |  | 0 |  |  | 0 |  |  | 0 |  |  | 0 |  |  | 0 |  |  | 0 | [13 empty] | XD-000A
XD-TEMPP | phosphat 磷化處理 |  | 0C | 30~40OC (35OC) |  |  | 42 |  |  | 35 |  |  | 0 |  |  | 0 |  |  | 0 |  |  | 0 |  |  | 0 |  |  | 0 | [13 empty] | XD-000A
XD-TEMED1 | ED電泳 ED Bồn sơn tĩnh điện 1 |  | 0C | 26~32OC (29OC) | 26~32OC (29OC) |  | 33 |  |  | 33 |  |  | 0 |  |  | 0 |  |  | 0 |  |  | 0 |  |  | 0 |  |  | 0 | [13 empty] | XD-000A
XD-TEMED2 | ED電泳 ED Bồn sơn tĩnh điện 2 |  | 0C | 26~32OC (29OC) |  |  | 0 |  |  | 0 |  |  | 0 |  |  | 0 |  |  | 0 |  |  | 0 |  |  | 0 |  |  | 0 | [13 empty] | XD-000A
XD-TEMSAY | sấy khô 烘乾 |  | 0C | 170~220℃ (195OC) | [5 empty] | 162 | [5 empty] | 0 | [5 empty] | 0 | [5 empty] | 0 | [13 empty] | XD-000A
[7 empty] | Độ dẫn điện bồn ED ED電泳電導率 | [34 empty] | XD-000A
| Độ dẫn điện bồn ED ED電泳電導率 |  | us/cm | 800~1600us/cm |  | us/cm | 1056 | [5 empty] | 0 | [28 empty] | XD-000A
| 陽極液電導率 Độ dẫn điện dung dịch dương cực |  | us/cm | 800~2000us/cm |  | us/cm | 0 | [5 empty] | 0 | [28 empty] | XD-000A
生產線別：MÀNG LOA | [6 empty] | Kết quả kiểm tra 檢查結果
| Hạng mục kiểm tra nồng dộ 化驗檢查項目 |  | Đơn vị 單位 | Tiêu chuẩn 控制範圍 |  |  | Lần 1 (13:00~14:00) | [5 empty] | Lần 2 (1:00~2:00)
MÃ |  |  |  |  | t/chuan |  | 濃度 g/L | 補充 BS | 補充 BS |  |  |  | 濃度 g/L | 補充 BS | 補充 BS
DC-XB1 | 熱脫脂 Xà bông 1 |  | g/L | 20~30 (25±3) | 25 | 1.5 | 23.7 | 2.1216 | + | 2.1216 | kg | 0 | 0 | 40.8 | + | 0 | kg | [24 empty] | DC-000A
DC-XB2 | 熱脫脂Xà bôngg 2 |  | g/L | 20~30 (25±3) | 25 | 1.64 | 25.912 | -1.488384 | + | 0 | kg | 0 | 0 | 40.8 | + | 0 | kg | [24 empty] | DC-000A
DC-HNO3 | HNO3 中和 |  | ml/L | 210~290 (250±40) | 250 | 3.3 | 215.16 | 56.85888 | + | 56.85888 | L | 0 | 0 | 408 | + | 0 | L | [24 empty] | DC-000A
DC1-H2SO4 | 陽極處理槽 dương cực H2SO4 (18) |  | g/L | 120~150 (135±15) | 130 | 9.6 | 120 | 17.28 | + | 17.28 | kg | 0 | 0 | 224.64 | + | 0 | kg | [24 empty] | DC-000A
DC1-AL | 陽極處理槽 dương cực Al3+ (18) |  | g/L | 1~5 (3±1.5) |  | 5.8 | 4.75 | N/A | + |  | kg | 0 | 0 | N/A | + |  | kg | [24 empty] | DC-000A
DC2-H2SO4 | 陽極處理槽 dương cực H2SO4 (19) |  | g/L | 120~150 (135±15) | 130 | 10 | 125 | 8.64 | + | 8.64 | kg | 0 | 0 | 224.64 | + | 0 | kg | [24 empty] | DC-000A
DC2-AL | 陽極處理槽 dương cực Al3+ (19) |  | g/L | 1~5 (3±1.5) |  | 6.1 | 4.875 | N/A | + |  | kg | 0 | 0 | N/A | + |  | kg | [24 empty] | DC-000A
DC3-H2SO4 | 陽極處理槽 dương cực H2SO4 (20) |  | g/L | 120~150 (135±15) | 130 | 10 | 125 | 8.64 | + | 8.64 | kg | 0 | 0 | 224.64 | + | 0 | kg | [24 empty] | DC-000A
DC3-AL | 陽極處理槽 dương cực Al3+ (20) |  | g/L | 1~5 (3±1.5) |  | 6.4 | 4.5 | N/A | + |  | kg | 0 | 0 | N/A | + |  | kg | [24 empty] | DC-000A
DC-DL | 封孔 Đóng lỗ (HK-101A1) |  | g/L | 8~12 (10±1) | 10 | 4.5 | 9.36 | 1.10592 | + | 1.10592 | kg | 0 | 0 | 17.28 | + | 0 | kg | [24 empty] | DC-000A
DC-DLPH | pH |  | pH | 6~8 (7±0.5) |  |  | 6.8 | [5 empty] | 0 | [28 empty] | DC-000A
DC-BLACK05 | 染色Màu - Black-05 |  | pH | 5.5~6.0 |  |  | 0 | [5 empty] | 0 | [28 empty] | DC-000A
DC-GAY07 | 染色Màu- Gey-07 |  | pH | 5.5~6.0 |  |  | 0 | [5 empty] | 0 | [28 empty] | DC-000A
DC-BLACK08 | 染色Màu- Black-08 |  | pH | 5.5~6.0 |  |  | 5.5 | [5 empty] | 0 | [28 empty] | DC-000A
Hạng mục kiểm tra nhiệt độ 檢查溫度
MÃ | Hạng mục kiểm tra nhiệt độ 溫度檢查項目 |  | nhiệt độ 溫度 | Tiêu chuẩn 控制範圍 |  |  | Nhiệt kế 温度計 |  |  | Nhiệt tự động 自動温控 |  |  | Nhiệt kế 温度計 |  |  | Nhiệt tự động 自動温控 | [25 empty] | DC-000A
DC-TEMXB1 | 熱脫脂 Xà bông 1 |  | 0C | 45~65ºC (55±8oC) |  |  | 60 |  |  | 62 |  |  | 0 |  |  | 0 | [25 empty] | DC-000A
DC-TEMXB2 | 熱脫脂Xà bôngg 2 |  | 0C | 45~65ºC (55±8oC) |  |  | 59 |  |  | 62 |  |  | 0 |  |  | 0 | [25 empty] | DC-000A
DC1-TEM | 陽極處理槽 dương cực Al3+ (18) |  | 0C | 18~25ºC (22±2oC) |  |  | 25 |  |  | 22 |  |  | 0 |  |  | 0 | [25 empty] | DC-000A
DC2-TEM | 陽極處理槽 dương cực Al3+ (19) |  | 0C | 18~25ºC (22±2oC) |  |  | 26 |  |  | 23 |  |  | 0 |  |  | 0 | [25 empty] | DC-000A
DC3-TEM | 陽極處理槽 dương cực Al3+ (20) |  | 0C | 18~25ºC (22±2oC) |  |  | 21 |  |  | 19 |  |  | 0 |  |  | 0 | [25 empty] | DC-000A
DC-TEMDL | 封孔 Đóng lỗ (HK-101A1) |  | 0C | 45~60ºC (50±2oC) |  |  | 30 |  |  | 28 |  |  | 0 |  |  | 0 | [25 empty] | DC-000A
DC-TEMBLACK05 | 染色Màu - Black-05 |  | 0C | 55~65ºC (55±3oC) |  |  | 0 |  |  | 0 |  |  | 0 |  |  | 0 | [25 empty] | DC-000A
DC-TEMGAY07 | 染色Màu- Gey-07 |  | 0C | 42~47ºC (44±2oC) |  |  | 0 |  |  | 0 |  |  | 0 |  |  | 0 | [25 empty] | DC-000A
DC-TEMBLACK08 | 染色Màu- Black-08 |  | 0C | 55~65ºC (55±3oC) |  |  | 64 |  |  | 61 |  |  | 0 |  |  | 0 | [25 empty] | DC-000A
DC-TEMBSAY | 烘乾 Sấy khô |  | 0C | 100~110ºC (100±5oC) |  |  | \ |  |  | 114 |  |  | \ |  |  | 0 | [25 empty] | DC-000A
BACK

## RL-LINE
ẢNG KIỂM TRA DUNG DỊCH MUỐI AXIT PHOSPHORIC XỬ LÝ LỚP VỎ BÊN NGOÀI 磷酸鹽皮膜處理液管理表
Lần 1 (8:00~9:00) |  | Thứ 2, |  | 2024/08/26 |  |  |  | 'Keát quaû kieåm tra 檢查結果
NO | Haïng muïc kieåm tra noàng ñoä 化驗檢查項目 |  |  | Ñôn vò 單位 | Tieâu chuaån 控制範圍 |  |  | RL-E | [5 empty] | RL-G |  |  |  |  | RL-F
[6 empty] | t/chuan |  | 濃度 g/L | 補充 BS | 補充 BS |  |  |  | 濃度 g/L | 補充 BS | 補充 BS |  |  | 濃度 g/L | 補充 BS | 補充 BS
1 | Khử dầu 脫脂 |  |  | Point | 30 – 50 | 40 | 0 | [5 empty] | 0 | 0 |  | + | 0 | kg | 57 |  | + | 0 | Kg
2 | Rua acid (1) |  |  | % | 10~15% (12.5%) | 22 | 0 | 0 |  | + | 0 | L | 0 | 0 |  | + | 0 | L | 10.22 |  | + | 185.60625 | kg
3 | Rua acid (2) |  |  | % | 10~15% (12.5%) |  |  | 0 |  | + | 292.1875 | L | [6 empty] | 10.22 |  | + | 185.60625 | L
4 | Muối axit Phosphoric 磷酸鹽 | E | 3 | Point | Tổng chua TA 40~60 | 50 | 0 | 0 |  | + | 0 | kg | 0 | 0 |  | + | 0 | kg | 48 |  | + | 9.87 | kg
5 |  |  |  |  | tỷ lệ axit 5.2~7.8 | 6 | 0 | 0 |  | + | 0 | kg | 0 | 0 |  |  | 0 | kg | 6.486486 |  | + | 0.06668919 | kg
6 |  |  |  |  | Fe phaân ly <0.4 | 0.4 | 0 | 0 |  | + | 0 | kg | 0 | 0 |  |  | 0 | kg | 0.2 |  | + | 0 | 0
7 | Muối axit Phosphoric 磷酸鹽 | E | 4 | Point | Tổng chua TA 40~60 | 50 | #REF! | 0 |  | + | 0 | kg | #REF!
8 |  |  |  |  | tỷ lệ axit 5.2~7.8 | 6 | #REF! | 0 |  | + | 0 | kg | #REF!
9 |  |  |  |  | Fe phaân ly <0.4 | 0.4 | #REF! | 0 |  | + | 0 | kg | #REF!
10 | xaø boâng boâi trôn 潤滑皂 |  |  | Point | 0.8~1.2 | 2 | 0 | 0 |  | + | 0 | kg | 0 | 0 |  | + | 0 | kg | 1 |  | + | 0 | kg
11 |  |  |  | pH | 8.5~10 | 9 | 0 | 0 |  | + | 0 |  | 0 | 0 |  |  | 0 |  | 10 |  | + | 0
Haïng muïc kieåm tra nhieät ñoä 檢查溫度
No | H/ muïc kieåm tra nhieät ñoä 溫度檢查項目 |  |  | nhieät ñoä 溫度 | Tieâu chuaån 標準範圍 | RL-E |  | Nhiệt kế 温度計 |  |  | Nhiệt tự động 自動温控 |  |  | Nhiệt kế 温度計 |  |  | Nhiệt tự động 自動温控 |  | Nhiệt kế 温度計 |  |  | Nhiệt tự động 自動温控
1 | Khử dầu 脫脂 |  |  | 0C | 55~65OC | [8 empty] | 0 |  |  | 0 |  | 0 |  |  | 57
2 | Muối axit Phosphoric (1) or (3) 磷酸鹽 |  |  | 0C | 65~85OC | 7:00 |  | 0 |  |  | 0 |  |  | 0 |  |  | 0 |  | 0 |  |  | 65
3 | Muối axit Phosphoric (2) or (4) 磷酸鹽 |  |  | 0C | 65~85OC | 濃度 g/L |  | 0 |  |  | 0
6 | xaø boâng boâi trôn 潤滑皂 |  |  | 0C | 80~90OC | 0 |  | 0 |  |  | 0 |  |  | 0 |  |  | 0 |  | 0 |  |  | 84
Lần 2 (13:00~14:00) |  | Thứ 2, |  | 2024/08/26 |  |  |  | 'Keát quaû kieåm tra 檢查結果
NO | Haïng muïc kieåm tra noàng ñoä 化驗檢查項目 |  |  | Ñôn vò 單位 | Tieâu chuaån 控制範圍 |  |  | RL-E | [5 empty] | RL-G |  |  |  |  | RL-F
[6 empty] | t/chuan |  | 濃度 g/L | 補充 BS | 補充 BS |  |  |  | 濃度 g/L | 補充 BS | 補充 BS |  |  | 濃度 g/L | 補充 BS | 補充 BS
1 | Khử dầu 脫脂 |  |  | Point | 30 – 50 | 40 | #REF! | [5 empty] | #REF! | 0 |  | + | 0 | kg | 50 |  | + | 0 | kg
2 | Rua acid (1) |  |  | % | 10~15% (12.5%) | 22 | #REF! | 0 |  | + | 0 | L | #REF! | 0 |  | + | 0 | L | 9.49 |  | + | 245.0328125 | L
3 | Rua acid (2) |  |  | % | 10~15% (12.5%) |  |  | 0 |  | + | 292.1875 | L | [6 empty] | 9.49 |  | + | 245.0328125 | L
4 | Muối axit Phosphoric 磷酸鹽 | E | 3 | Point | Tổng chua TA 40~60 | 50 | 4.8 | 0 |  | + | 0 | kg | 4.6 | 0 |  | + | 0 | kg | 46 |  | + | 19.74 | kg
5 |  |  |  |  | tỷ lệ axit 5.2~7.8 | 6 | 7.4 | 0 |  | + | 0 | kg | 7 | 0 |  |  | 0 | kg | 6.571429 |  |  | 0 | kg
6 |  |  |  |  | Fe phaân ly <0.4 | 0.4 | 0.2 | 0 |  | + | 0 | kg | 0.24 | 0 |  |  | 0 | kg | 0.24 |  |  | 0 | kg
7 | Muối axit Phosphoric 磷酸鹽 | E | 4 | Point | Tổng chua TA 40~60 | 50 | 0 | 0 |  | + | 0 | kg | 0
8 |  |  |  |  | tỷ lệ axit 5.2~7.8 | 6 | 0 | 0 |  | + | 0 | kg | 0
9 |  |  |  |  | Fe phaân ly <0.4 | 0.4 | 0 | 0 |  | + | 0 | kg | 0
10 | xaø boâng boâi trôn 潤滑皂 |  |  | Point | 0.8~1.2 | 2 | 1 | 0 |  | + | 0 | kg | 0.95 | 0 |  | + | 0 | kg | 0.95 |  | + | 0.0617 | kg
11 |  |  |  | pH | 8.5~10 | 9 | 10 | 0 |  |  |  |  | 10 | 0 |  |  |  |  | 10
Haïng muïc kieåm tra nhieät ñoä 檢查溫度
No | H/ muïc kieåm tra nhieät ñoä 溫度檢查項目 |  |  | nhieät ñoä 溫度 | Tieâu chuaån 標準範圍 | RL-E |  | Nhiệt kế 温度計 |  |  | Nhiệt tự động 自動温控 |  |  | Nhiệt kế 温度計 |  |  | Nhiệt tự động 自動温控 |  | Nhiệt kế 温度計 |  |  | Nhiệt tự động 自動温控
1 | Khử dầu 脫脂 |  |  | 0C | 55~65OC | [8 empty] | 0 |  |  | 0 |  | 0 |  |  | 59
2 | Muối axit Phosphoric (1) or (3) 磷酸鹽 |  |  | 0C | 65~85OC | #REF! |  | 0 |  |  | 0 |  |  | 0 |  |  | 0 |  | 0 |  |  | 68
3 | Muối axit Phosphoric (2) or (4) 磷酸鹽 |  |  | 0C | 65~85OC | 7:00 |  | 0 |  |  | 0
6 | xaø boâng boâi trôn 潤滑皂 |  |  | 0C | 80~90OC | 0 |  | 0 |  |  | 0 |  |  | 0 |  |  | 0 |  | 0 |  |  | 82
Lần 3 (17:00~18:00) |  | Thứ 2, |  | 2024/08/26 |  |  |  | 'Keát quaû kieåm tra 檢查結果
NO | Haïng muïc kieåm tra noàng ñoä 化驗檢查項目 |  |  | Ñôn vò 單位 | Tieâu chuaån 控制範圍 |  |  | RL-E | [5 empty] | RL-G |  |  |  |  | RL-F
[6 empty] | t/chuan |  | 濃度 g/L | 補充 BS | 補充 BS |  |  |  | 濃度 g/L | 補充 BS | 補充 BS |  |  | 濃度 g/L | 補充 BS | 補充 BS
1 | Khử dầu 脫脂 |  |  | Point | 30 – 50 | 40 | 1.64 | [5 empty] | 0 | 0 |  | + | 0 | kg | 50 |  | + | 0 | kg
2 | Rua acid (1) |  |  | % | 10~15% (12.5%) | 22 | 3.3 | 0 |  | + | 0 | L | 0 | 0 |  | + | 0 | L | 9.125 |  | + | 274.7461 | L
3 | Rua acid (2) |  |  | % | 10~15% (12.5%) |  |  | 0 |  | + | 292.1875 | L | [6 empty] | 9.125 |  | + | 274.7461 | L
4 | Muối axit Phosphoric 磷酸鹽 | E | 3 | Point | Tổng chua TA 40~60 | 50 | 9.6 | 0 |  | + | 0 | kg | 0 | 0 |  | + | 0 | kg | 43 |  | + | 34.545 | kg
5 |  |  |  |  | tỷ lệ axit 5.2~7.8 | 6 | 5.8 | 0 |  | + | 0 | kg | 0 | 0 |  |  | 0 | kg | 7.413793 |  |  | 0 | kg
6 |  |  |  |  | Fe phaân ly <0.4 | 0.4 | 10 | 0 |  | + | 0 | kg | 0 | 0 |  |  | 0 | kg | 0.28 |  |  | 0 | kg
7 | Muối axit Phosphoric 磷酸鹽 | E | 4 | Point | Tổng chua TA 40~60 | 50 | 6.1 | 0 |  | + | 0 | kg | 0
8 |  |  |  |  | tỷ lệ axit 5.2~7.8 | 6 | 10 | 0 |  | + | 0 | kg | 0
9 |  |  |  |  | Fe phaân ly <0.4 | 0.4 | 6.4 | 0 |  | + | 0 | kg | 0
10 | xaø boâng boâi trôn 潤滑皂 |  |  | Point | 0.8~1.2 | 2 | 10.4 | 0 |  | + | 0 | kg | 0 | 0 |  | + | 0 | kg | 0.95 |  | + | 0.0617 | kg
11 |  |  |  | pH | 8.5~10 | 9 | 0 | 0 |  |  |  |  | 0 | 0 |  |  |  |  | 10
Haïng muïc kieåm tra nhieät ñoä 檢查溫度
No | H/ muïc kieåm tra nhieät ñoä 溫度檢查項目 |  |  | nhieät ñoä 溫度 | Tieâu chuaån 標準範圍 | RL-E |  | Nhiệt kế 温度計 |  |  | Nhiệt tự động 自動温控 |  |  | Nhiệt kế 温度計 |  |  | Nhiệt tự động 自動温控 |  | Nhiệt kế 温度計 |  |  | Nhiệt tự động 自動温控
1 | Khử dầu 脫脂 |  |  | 0C | 55~65OC | [8 empty] | 0 |  |  | 0 |  | 0 |  |  | 65
2 | Muối axit Phosphoric (1) or (3) 磷酸鹽 |  |  | 0C | 65~85OC | #REF! |  | 0 |  |  | 0 |  |  | 0 |  |  | 0 |  | 0 |  |  | 67
3 | Muối axit Phosphoric (2) or (4) 磷酸鹽 |  |  | 0C | 65~85OC | #REF! |  | 0 |  |  | 0
6 | xaø boâng boâi trôn 潤滑皂 |  |  | 0C | 80~90OC | #REF! |  | 0 |  |  | 0 |  |  | 0 |  |  | 0 |  | 0 |  |  | 84
Lần 4 (20:00~21:00) |  | Thứ 2, |  | 2024/08/26 |  |  |  | 'Keát quaû kieåm tra 檢查結果
NO | Haïng muïc kieåm tra noàng ñoä 化驗檢查項目 |  |  | Ñôn vò 單位 | Tieâu chuaån 控制範圍 |  |  | RL-E | [5 empty] | RL-G |  |  |  |  | RL-F
[6 empty] | t/chuan |  | 濃度 g/L | 補充 BS | 補充 BS |  |  |  | 濃度 g/L | 補充 BS | 補充 BS |  |  | 濃度 g/L | 補充 BS | 補充 BS
1 | Khử dầu 脫脂 |  |  | Point | 30 – 50 | 40 | 0 | [5 empty] | 0 | 0 |  | + | 0 | kg | 45 |  | + | 0 | kg
2 | Rua acid (1) |  |  | % | 10~15% (12.5%) | 22 | 0 | 0 |  | + | 0 | L | 0 | 0 |  | + | 0 | L | 10.22 |  | + | 185.60625 | L
3 | Rua acid (2) |  |  | % | 10~15% (12.5%) |  |  | 0 |  | + | 292.1875 | L | [6 empty] | 10.22 |  | + | 185.60625 | L
4 | Muối axit Phosphoric 磷酸鹽 | E | 3 | Point | Tổng chua TA 40~60 | 50 | 0 | 0 |  | + | 0 | kg | 0 | 0 |  | + | 0 | kg | 50 |  | + | 0 | kg
5 |  |  |  |  | tỷ lệ axit 5.2~7.8 | 6 | 0 | 0 |  | + | 0 | kg | 0 | 0 |  |  | 0 | kg | 7.352941 |  |  | 0 | kg
6 |  |  |  |  | Fe phaân ly <0.4 | 0.4 | 0 | 0 |  | + | 0 | kg | 0 | 0 |  |  | 0 | kg | 0.2 |  |  | 0 | kg
7 | Muối axit Phosphoric 磷酸鹽 | E | 4 | Point | Tổng chua TA 40~60 | 50 | 0 | 0 |  | + | 0 | kg | 0
8 |  |  |  |  | tỷ lệ axit 5.2~7.8 | 6 | 0 | 0 |  | + | 0 | kg | 0
9 |  |  |  |  | Fe phaân ly <0.4 | 0.4 | 0 | 0 |  | + | 0 | kg | 0
10 | xaø boâng boâi trôn 潤滑皂 |  |  | Point | 0.8~1.2 | 2 | 0 | 0 |  | + | 0 | kg | 0 | 0 |  | + | 0 | kg | 0.95 |  | + | 0.0617 | kg
11 |  |  |  | pH | 8.5~10 | 9 | 0 | 0 |  |  |  |  | 0 | 0 |  |  |  |  | 9.5
Haïng muïc kieåm tra nhieät ñoä 檢查溫度
No | H/ muïc kieåm tra nhieät ñoä 溫度檢查項目 |  |  | nhieät ñoä 溫度 | Tieâu chuaån 標準範圍 | RL-E |  | Nhiệt kế 温度計 |  |  | Nhiệt tự động 自動温控 |  |  | Nhiệt kế 温度計 |  |  | Nhiệt tự động 自動温控 |  | Nhiệt kế 温度計 |  |  | Nhiệt tự động 自動温控
1 | Khử dầu 脫脂 |  |  | 0C | 55~65OC | [8 empty] | 0 |  |  | 0 |  | 0 |  |  | 64
2 | Muối axit Phosphoric (1) or (3) 磷酸鹽 |  |  | 0C | 65~85OC | #REF! |  | 0 |  |  | 0 |  |  | 0 |  |  | 0 |  | 0 |  |  | 67
3 | Muối axit Phosphoric (2) or (4) 磷酸鹽 |  |  | 0C | 65~85OC | #REF! |  | 0 |  |  | 0
6 | xaø boâng boâi trôn 潤滑皂 |  |  | 0C | 80~90OC | #REF! |  | 0 |  |  | 0 |  |  | 0 |  |  | 0 |  | 0 |  |  | 82
Lần 5 (01:00~2:00) |  | Thứ 2, |  | 2024/08/26 |  |  |  | 'Keát quaû kieåm tra 檢查結果
NO | Haïng muïc kieåm tra noàng ñoä 化驗檢查項目 |  |  | Ñôn vò 單位 | Tieâu chuaån 控制範圍 |  |  | RL-E | [5 empty] | RL-G |  |  |  |  | RL-F
[6 empty] | t/chuan |  | 濃度 g/L | 補充 BS | 補充 BS |  |  |  | 濃度 g/L | 補充 BS | 補充 BS |  |  | 濃度 g/L | 補充 BS | 補充 BS
1 | Khử dầu 脫脂 |  |  | Point | 30 – 50 | 40 | 0 | [5 empty] | 0 | 0 |  | + | 0 | kg | 36 |  | + | 9.32 | kg
2 | Rua acid (1) |  |  | % | 10~15% (12.5%) | 22 | 0 | 0 |  | + | 0 | L | 0 | 0 |  | + | 0 | L | 9.49 |  | + | 245.0328125 | L
3 | Rua acid (2) |  |  | % | 10~15% (12.5%) |  |  | 0 |  | + | 292.1875 | L | [6 empty] | 9.49 |  | + | 245.0328125 | L
4 | Muối axit Phosphoric 磷酸鹽 | E | 3 | Point | Tổng chua TA 40~60 | 50 | 0 | 0 |  | + | 0 | kg | 0 | 0 |  | + | 0 | kg | 50 |  | + | 0 | kg
5 |  |  |  |  | tỷ lệ axit 5.2~7.8 | 6 | 0 | 0 |  | + | 0 | kg | 0 | 0 |  |  | 0 | kg | 8.333333 |  |  | 0 | kg
6 |  |  |  |  | Fe phaân ly <0.4 | 0.4 | 0 | 0 |  | + | 0 | kg | 0 | 0 |  |  | 0 | kg | 0.26 |  |  | 0 | kg
7 | Muối axit Phosphoric 磷酸鹽 | E | 4 | Point | Tổng chua TA 40~60 | 50 | 0 | 0 |  | + | 0 | kg | 0
8 |  |  |  |  | tỷ lệ axit 5.2~7.8 | 6 | 0 | 0 |  | + | 0 | kg | 0
9 |  |  |  |  | Fe phaân ly <0.4 | 0.4 | 0 | 0 |  | + | 0 | kg | 0
10 | xaø boâng boâi trôn 潤滑皂 |  |  | Point | 0.8~1.2 | 2 | 0 | 0 |  | + | 0 | kg | 0 | 0 |  | + | 0 | kg | 0.95 |  | + | 0.0617 | kg
11 |  |  |  | pH | 8.5~10 | 9 | 0 | 0 |  |  |  |  | 0 | 0 |  |  | 0 |  | 9
Haïng muïc kieåm tra nhieät ñoä 檢查溫度
No | H/ muïc kieåm tra nhieät ñoä 溫度檢查項目 |  |  | nhieät ñoä 溫度 | Tieâu chuaån 標準範圍 | RL-E |  | Nhiệt kế 温度計 |  |  | Nhiệt tự động 自動温控 |  |  | Nhiệt kế 温度計 |  |  | Nhiệt tự động 自動温控 |  | Nhiệt kế 温度計 |  |  | Nhiệt tự động 自動温控
1 | Khử dầu 脫脂 |  |  | 0C | 55~65OC | [8 empty] | 0 |  |  | 0 |  | 0 |  |  | 64
2 | Muối axit Phosphoric (1) or (3) 磷酸鹽 |  |  | 0C | 65~85OC | #REF! |  | 0 |  |  | 0 |  |  | 0 |  |  | 0 |  | 0 |  |  | 66
3 | Muối axit Phosphoric (2) or (4) 磷酸鹽 |  |  | 0C | 65~85OC | #REF! |  | 0 |  |  | 0
6 | xaø boâng boâi trôn 潤滑皂 |  |  | 0C | 80~90OC | #REF! |  | 0 |  |  | 0 |  |  | 0 |  |  | 0 |  | 0 |  |  | 83
Lần 6 (5:00~6:00) |  | Thứ 2, |  | 2024/08/26 |  |  |  | 'Keát quaû kieåm tra 檢查結果
NO | Haïng muïc kieåm tra noàng ñoä 化驗檢查項目 |  |  | Ñôn vò 單位 | Tieâu chuaån 控制範圍 |  |  | RL-E | [5 empty] | RL-G |  |  |  |  | RL-F
[6 empty] | t/chuan |  | 濃度 g/L | 補充 BS | 補充 BS |  |  |  | 濃度 g/L | 補充 BS | 補充 BS |  |  | 濃度 g/L | 補充 BS | 補充 BS
1 | Khử dầu 脫脂 |  |  | Point | 30 – 50 | 40 | 0 | [5 empty] | 0 | 0 |  | + | 0 | kg | 35 |  | + | 11.65 | kg
2 | Rua acid (1) |  |  | % | 10~15% (12.5%) | 22 | 0 | 0 |  | + | 0 | L | 0 | 0 |  | + | 0 | L | 10.22 |  | + | 185.60625 | L
3 | Rua acid (2) |  |  | % | 10~15% (12.5%) |  |  | 0 |  | + | 292.1875 | L | [6 empty] | 10.22 |  | + | 185.60625 | L
4 | Muối axit Phosphoric 磷酸鹽 | E | 3 | Point | Tổng chua TA 40~60 | 50 | 0 | 0 |  | + | 0 | kg | 0 | 0 |  | + | 0 | kg | 39 |  | + | 54.285 | kg
5 |  |  |  |  | tỷ lệ axit 5.2~7.8 | 6 | 0 | 0 |  | + | 0 | kg | 0 | 0 |  |  | 0 | kg | 8.297872 |  |  | 0 | kg
6 |  |  |  |  | Fe phaân ly <0.4 | 0.4 | 0 | 0 |  | + | 0 | kg | 0 | 0 |  |  | 0 | kg | 0.24 |  |  | 0 | kg
7 | Muối axit Phosphoric 磷酸鹽 | E | 4 | Point | Tổng chua TA 40~60 | 50 | 0 | 0 |  | + | 0 | kg | 0
8 |  |  |  |  | tỷ lệ axit 5.2~7.8 | 6 | 0 | 0 |  | + | 0 | kg | 0
9 |  |  |  |  | Fe phaân ly <0.4 | 0.4 | 0 | 0 |  | + | 0 | kg | 0
10 | xaø boâng boâi trôn 潤滑皂 |  |  | Point | 0.8~1.2 | 2 | 0 | 0 |  | + | 0 | kg | 0 | 0 |  | + | 0 | kg | 0.95 |  | + | 0.0617 | kg
11 |  |  |  | pH | 8.5~10 | 9 | 0 | 0 |  |  |  |  | 0 | 0 |  |  |  |  | 9.5
Haïng muïc kieåm tra nhieät ñoä 檢查溫度
No | H/ muïc kieåm tra nhieät ñoä 溫度檢查項目 |  |  | nhieät ñoä 溫度 | Tieâu chuaån 標準範圍 | RL-E |  | Nhiệt kế 温度計 |  |  | Nhiệt tự động 自動温控 |  |  | Nhiệt kế 温度計 |  |  | Nhiệt tự động 自動温控 |  | Nhiệt kế 温度計 |  |  | Nhiệt tự động 自動温控
1 | Khử dầu 脫脂 |  |  | 0C | 55~65OC | [8 empty] | 0 |  |  | 0 |  | 0 |  |  | 60
2 | Muối axit Phosphoric (1) or (3) 磷酸鹽 |  |  | 0C | 65~85OC | #REF! |  | 0 |  |  | 0 |  |  | 0 |  |  | 0 |  | 0 |  |  | 68
3 | Muối axit Phosphoric (2) or (4) 磷酸鹽 |  |  | 0C | 65~85OC | #REF! |  | 0 |  |  | 0
6 | xaø boâng boâi trôn 潤滑皂 |  |  | 0C | 80~90OC | #REF! |  | 0 |  |  | 0 |  |  | 0 |  |  | 0 |  | 0 |  |  | 81
TRO VE MENU
TRO VE MENU
TRO VE MENU
TRO VE MENU
TRO VE MENU
TRO VE MENU

## RL.chart
Thứ 2,
| RL-E | 2024/08/26
NO | Haïng muïc kieåm tra noàng ñoä 化驗檢查項目 |  | NỒNG ĐỘ
|  |  | 08:00 | 12:30 | 16:00 | 20:00 | 01:00 | 04:00
1 | Noàng ñoä axit HCl | 15~32% (23.5%) | 0 | 0 | 0 | 0 | 0 | 0
| Noàng ñoä axit HCl | 15~32% (23.5%) | 0 | 0 | 0 | 0 | 0 | 0
2 | Muối axit Phosphoric 1 磷酸鹽 1 | Tổng chua TA 40~60 (50) | 0 | 0 | 0 | 0 | 0 | 0
3 |  | tỷ lệ axit 5.2~7.8 (6.5) | 0 | 0 | 0 | 0 | 0 | 0
4 |  | Fe phaân ly <0.4 | 0 | 0 | 0 | 0 | 0 | 0
5 | Muối axit Phosphoric 2 磷酸鹽 2 | Tổng chua TA 40~60 (50) | 0 | 0 | 0 | 0 | 0 | 0
6 |  | tỷ lệ axit 5.2~7.8 (6.5) | 0 | 0 | 0 | 0 | 0 | 0
7 |  | Fe phaân ly <0.4 | 0 | 0 | 0 | 0 | 0 | 0
8 | xaø boâng boâi trôn 潤滑皂 | 1.5~2.5 (2) | 0 | 0 | 0 | 0 | 0 | 0
9 |  | 8.5~10 | 0 | 0 | 0 | 0 | 0 | 0
Haïng muïc kieåm tra nhieät ñoä 檢查溫度 |  |  | NHIỆT ĐỘ
No | H/ muïc kieåm tra nhieät ñoä 溫度檢查項目 |  | 08:00 | 12:30 | 16:00 | 20:00 | 01:00 | 04:00
1 | Muối axit Phosphoric (1) 磷酸鹽 |  | 0 | 0 | 0 | 0 | 0 | 0
2 | Muối axit Phosphoric (2) 磷酸鹽 |  | 0 | 0 | 0 | 0 | 0 | 0
3 | Xà bông bôi trơn 潤滑皂 |  | 0 | 0 | 0 | 0 | 0 | 0
4 | Nước nóng 熱水溫度 |  | 0 | 0 | 0 | 0 | 0 | 0
NO | Haïng muïc kieåm tra noàng ñoä 化驗檢查項目 |  | BỔ SUNG
|  |  | 08:00 | 12:30 | 16:00 | 20:00 | 01:00 | 04:00
1 | Noàng ñoä axit HCl |  | 292.1875 | 292.1875 | 292.1875 | 292.1875 | 292.1875 | 292.1875
| Noàng ñoä axit HCl |  | 292.1875 | 292.1875 | 292.1875 | 292.1875 | 292.1875 | 292.1875
2 | Muối axit Phosphoric 1 磷酸鹽 1 |  | 69.4 | 69.4 | 69.4 | 69.4 | 69.4 | 69.4
3 |  |  | 4.511 | 4.511 | 4.511 | 4.511 | 4.511 | 4.511
4 |  |  | 0 | 0 | 0 | 0 | 0 | N/A
5 | Muối axit Phosphoric 2 磷酸鹽 2 |  | 69.4 | 69.4 | 69.4 | 69.4 | 69.4 | 69.4
6 |  |  | 4.511 | 4.511 | 4.511 | 4.511 | 4.511 | 4.511
7 |  |  | 0 | 0 | 0 | 0 | 0 | N/A
8 | xaø boâng boâi trôn 潤滑皂 |  | 4.368 | 4.368 | 4.368 | 4.368 | 4.368 | 4.368
9 |  |  | 0 | 0 | 0 | 0 | 0 | 0
RL-G
NO | Haïng muïc kieåm tra noàng ñoä 化驗檢查項目 |  | NỒNG ĐỘ
|  |  | 08:00 | 12:30 | 16:00 | 20:00 | 01:00 | 04:00
1 | Khử dầu 脫脂 |  | 0 | 0 | 0 | 0 | 0 | 0
2 | Rua acid |  | 0 | 0 | 0 | 0 | 0 | 0
3 | Muối axit Phosphoric 磷酸鹽 | Tổng chua TA 40~60 (50) | 0 | 0 | 0 | 0 | 0 | 0
4 |  | tỷ lệ axit 5.2~7.8 (6.5) | 0 | 0 | 0 | 0 | 0 | 0
5 |  | Fe phaân ly <0.4 | 0 | 0 | 0 | 0 | 0 | 0
6 | Xà bông 潤滑皂 |  | 0 | 0 | 0 | 0 | 0 | 0
7 |  |  | 0 | 0 | 0 | 0 | 0 | 0
Haïng muïc kieåm tra nhieät ñoä 檢查溫度 |  |  | NHIỆT ĐỘ
No | H/ muïc kieåm tra nhieät ñoä 溫度檢查項目 |  | 08:00 | 12:30 | 16:00 | 20:00 | 01:00 | 04:00
1 | Khử dầu 脫脂 |  | 0 | 0 | 0 | 0 | 0 | 0
2 | Muối axit Phosphoric 磷酸鹽 |  | 0 | 0 | 0 | 0 | 0 | 0
3 | xaø boâng boâi trôn 潤滑皂 |  | 0 | 0 | 0 | 0 | 0 | 0
NO | Haïng muïc kieåm tra noàng ñoä 化驗檢查項目 |  | BỔ SUNG
|  |  | 08:00 | 12:30 | 16:00 | 20:00 | 01:00 | 04:00
1 | Khử dầu 脫脂 |  | 93.2 | 93.2 | 93.2 | 93.2 | 93.2 | 93.2
2 | Rua acid |  | 1017.578125 | 1017.578125 | 1017.578125 | 1017.578125 | 1017.578125 | 1017.578125
3 | Muối axit Phosphoric 磷酸鹽 |  | 246.75 | 246.75 | 246.75 | 246.75 | 246.75 | 246.75
4 |  |  | 32.0775 | 32.0775 | 32.0775 | 32.0775 | 32.0775 | 32.0775
5 |  |  | 0 | 0 | 0 | 0 | 0 | N/A
6 | Xà bông 潤滑皂 |  | 1.234 | 1.234 | 1.234 | 1.234 | 1.234 | 1.234
7 |  |  | 0 | 0 | 0 | 0 | 0 | 0
RL-F
NO | Haïng muïc kieåm tra noàng ñoä 化驗檢查項目 |  | NỒNG ĐỘ
|  |  | 08:00 | 12:30 | 16:00 | 20:00 | 01:00 | 04:00
1 | KHU DAU | 15~32% (23.5%) | 50 | 50 | 50 | 45 | 36 | 40
| Noàng ñoä axit HCl | 15~32% (23.5%) | 10.22 | 11.2 | 11.5 | 10.22 | 12.3 | 13.2
2 | Muối axit Phosphoric 1 磷酸鹽 1 | Tổng chua TA 40~60 (50) | 48 | 46 | 43 | 50 | 50 | 49
3 |  | tỷ lệ axit 5.2~7.8 (6.5) | 6.486486 | 6.571429 | 7.413793 | 7.352941 | 7 | 7.3
4 |  | Fe phaân ly <0.4 | 0.2 | 0.24 | 0.28 | 0.2 | 0.26 | 0.3
5 | Muối axit Phosphoric 2 磷酸鹽 2 | Tổng chua TA 40~60 (50) | #REF! | #REF! | #REF! | #REF! | #REF! | #REF!
6 |  | tỷ lệ axit 5.2~7.8 (6.5) | #REF! | #REF! | #REF! | #REF! | #REF! | #REF!
7 |  | Fe phaân ly <0.4 | #REF! | #REF! | #REF! | #REF! | #REF! | #REF!
8 | xaø boâng boâi trôn 潤滑皂 | 1.5~2.5 (2) | 1 | 0.95 | 0.95 | 0.95 | 0.95 | 0.9
9 |  | 8.5~10 | 10 | 10 | 10 | 9.5 | 9 | 9
Haïng muïc kieåm tra nhieät ñoä 檢查溫度 |  |  | NHIỆT ĐỘ
No | H/ muïc kieåm tra nhieät ñoä 溫度檢查項目 |  | 08:00 | 12:30 | 16:00 | 20:00 | 01:00 | 04:00
1 | KHU DAU |  | 57 | 59 | 65 | 64 | 64 | 65
2 | Muối axit Phosphoric (2) 磷酸鹽 |  | 65 | 68 | 67 | 67 | 66 | 67
3 | Xà bông bôi trơn 潤滑皂 |  | 84 | 82 | 84 | 82 | 83 | 85
4 | Nước nóng 熱水溫度 |  | #REF! | #REF! | 0 | #REF! | #REF!
NO | Haïng muïc kieåm tra noàng ñoä 化驗檢查項目 |  | BỔ SUNG
|  |  | 08:00 | 12:30 | 16:00 | 20:00 | 01:00 | 04:00
1 | KHU DAU |  | 0 | 0 | 0 | 0 | 9.32 | 0
| Noàng ñoä axit HCl |  | 185.60625 | 105.828125 | 81.40625 | 185.60625 | 16.28125 | 0
2 | Muối axit Phosphoric 1 磷酸鹽 1 |  | 9.87 | 19.74 | 34.545 | 0 | 0 | 4.935
3 |  |  | 0.06668919 | 0 | 0 | 0 | 0 | 0
4 |  |  | 0 | 0 | 0 | 0 | 0 | 0
5 | Muối axit Phosphoric 2 磷酸鹽 2 |  | #REF! | #REF! | #REF! | #REF! | #REF! | #REF!
6 |  |  | #REF! | #REF! | #REF! | #REF! | #REF! | #REF!
7 |  |  | #REF! | #REF! | #REF! | #REF! | #REF! | #REF!
8 | xaø boâng boâi trôn 潤滑皂 |  | 0 | 0.0617 | 0.0617 | 0.0617 | 0.0617 | 0.1234
9 |  |  | 0 | 0 | 0 | 0 | 0 | 0
| RL E số bồn photphat sx |  | 3 | 3 | 3 | 3 | 3 | 3
| RL E số bồn photphat sx |  | 4 | 4 | 4 | 4 | 4 | 4
| RL D số bồn photphat sx |  | 0 | 0 | 0 | 0 | 0 | 0
| RL D số bồn photphat sx |  | 0 | 0 | 0 | 0 | 0 | 0
XI ĐEN
NO | Hạng mục kiểm tra nồng dộ 化驗檢查項目 | NỒNG ĐỘ
|  | 9:00 | 13:00
1 | Xà bông 1 (102A) 預脫脂1 | 14.8 | 0
2 | Xà bông 2 (102A) 主脫脂2 | 14.5 | 0
3 | Xà bông 3 (siêu âm) (102A) 超音波脫脂 | 14.6 | 0
4 | Rửa acid (35) 酸洗 | 10.2 | 0
5 | phosphat acid phân ly (311) 磷化處理 游離酸度 | 1.1 | 0
6 | phosphat tổng độ chua (40) 磷化處理 總酸度 | 22 | 0
7 | phosphat Xúc tiến AC (B26) 磷化處理 促進劑 | 7.5 | 0
8 | chất điều chỉnh (pH>7) (30) 表調 | 7.3 | 0
9 | ED電泳 pH ED Bồn sơn tĩnh điện pH | 5.4 | 0
10 | ED 固成份 (NV) ED Thành phần rắn | 15.4398 | 0
11 | ED 色料比 EDTỷ lệ màu | 11.8 | 0
12 | UF水洗1 Bồn thu hồi 1 (Thành phần rắn) | 0.3986333 | 0
13 | UF水洗2 Bồn thu hồi 2 (Thành phần rắn) | 0.3072069 | 0
| Hạng mục kiểm tra nhiệt độ 檢查溫度 | NHIỆT ĐỘ
NO | Hạng mục kiểm tra nhiệt độ 溫度檢查項目 | 9:00 | 13:00
1 | Xà bông 1 預脫脂 | 55 | 0
2 | Xà bông 2 主脫脂 | 58 | 0
3 | Xà bông 3 (siêu âm) 超音波脫脂 | 56 | 0
4 | phosphat 磷化處理 | 36 | 0
5 | ED電泳 ED Bồn sơn tĩnh điện | 30 | 0
6 | sấy khô 烘乾 | 195 | 0
1 | Độ dẫn điện bồn ED ED電泳電導率 | 9:00 | 13:00
2 | Độ dẫn điện bồn ED ED電泳電導率 | 1056 | 0
| 陽極液電導率 Độ dẫn điện dung dịch dương cực | 0 | 0
BỔ SUNG
|  | 9:00 | 13:00
1 | Xà bông 1 (102A) 預脫脂1 | 1.44288 | 0
2 | Xà bông 2 (102A) 主脫脂2 | 3.6072 | 0
3 | Xà bông 3 (siêu âm) (102A) 超音波脫脂 | 3.5964 | 0
4 | Rửa acid (35) 酸洗 | 0 | 0
5 | phosphat acid phân ly (311) 磷化處理 游離酸度 | 0 | 0
6 | phosphat tổng độ chua (40) 磷化處理 總酸度 | 0 | 0
7 | phosphat Xúc tiến AC (B26) 磷化處理 促進劑 | 0 | 0
8 | chất điều chỉnh (pH>7) (30) 表調 | 0 | 0
9 | ED電泳 pH ED Bồn sơn tĩnh điện pH | 0 | 0
10 | ED 固成份 (NV) ED Thành phần rắn | 0 | 0
11 | ED 色料比 EDTỷ lệ màu | 4.59 | 0
12 | UF水洗1 Bồn thu hồi 1 (Thành phần rắn) | 0 | 0
13 | UF水洗2 Bồn thu hồi 2 (Thành phần rắn) | 0 | 0
ML
NO | Hạng mục kiểm tra nồng dộ 化驗檢查項目 | NỒNG ĐỘ
|  | 8:00 | 20:00
1 | 熱脫脂 Xà bông 1 | 23.7 | 0
2 | 熱脫脂Xà bôngg 2 | 25.912 | 0
3 | HNO3 中和 | 245 | 0
4 | 陽極處理槽 dương cực H2SO4 (1) | 120 | 0
5 | 陽極處理槽 dương cực Al3+ (1) | 4.75 | 0
6 | 陽極處理槽 dương cực H2SO4 (2) | 125 | 0
7 | 陽極處理槽 dương cực Al3+ (2) | 4.5 | 0
8 | 陽極處理槽 dương cực H2SO4 (3) | 125 | 0
9 | 陽極處理槽 dương cực Al3+ (3) | 4.5 | 0
10 | 封孔 Đóng lỗ 1 (HK-101A1) | 9.36 | 0
|  | 6.8 | 0
12 | 染色Màu - Black-05 | 0 | 0
13 | 染色Màu- Gey-07 | 0 | 0
14 | 染色Màu- Black-08 | 5.5 | 0
| Hạng mục kiểm tra nhiệt độ 檢查溫度 | NHIỆT ĐỘ | NHIỆT ĐỘ
NO | Hạng mục kiểm tra nhiệt độ 溫度檢查項目 | 8:00
1 | 熱脫脂 Xà bông 1 | 60 | 0
2 | 熱脫脂Xà bôngg 2 | 59 | 0
3 | 陽極處理槽 dương cực Al3+ (1) | 25 | 0
4 | 陽極處理槽 dương cực Al3+ (2) | 26 | 0
5 | 陽極處理槽 dương cực Al3+ (3) | 21 | 0
6 | 封孔 Đóng lỗ 1 (HK-101A1) | 30 | 0
8 | 染色Màu - Black-05 | 0 | 0
9 | 染色Màu- Gey-07 | 0 | 0
10 | 染色Màu- Black-08 | 64 | 0
11 | 化學 研磨 Đánh bóng | #REF! | #REF!
12 | 烘乾 Sấy khô | 109 | 0
|  | BỔ SUNG | BỔ SUNG
8:00
1 | 熱脫脂 Xà bông 1 | 2.1216 | 40.8
2 | 熱脫脂Xà bôngg 2 | 0 | 40.8
3 | HNO3 中和 | 8.16 | 408
4 | 陽極處理槽 dương cực H2SO4 (1) | 17.28 | 224.64
5 | 陽極處理槽 dương cực Al3+ (1) | N/A | N/A
6 | 陽極處理槽 dương cực H2SO4 (2) | 8.64 | 224.64
7 | 陽極處理槽 dương cực Al3+ (2) | N/A | N/A
8 | 陽極處理槽 dương cực H2SO4 (3) | 8.64 | 224.64
9 | 陽極處理槽 dương cực Al3+ (3) | N/A | N/A
10 | 封孔 Đóng lỗ 1 (HK-101A1) | 1.10592 | 17.28
|  | 0 | 0
TRO VE MENU

## RL.chart1
Thứ 2,
| RL-E | 2024/08/26
NO | Haïng muïc kieåm tra noàng ñoä 化驗檢查項目 |  | NỒNG ĐỘ
|  |  | 08:00 | 12:30 | 16:00 | 20:00 | 01:00 | 04:00
1 | Noàng ñoä axit HCl | 15~32% (23.5%) | 0 | 0 | 0 | 0 | 0 | 0
| Noàng ñoä axit HCl | 15~32% (23.5%) | 0 | 0 | 0 | 0 | 0 | 0
2 | Muối axit Phosphoric 1 磷酸鹽 1 | Tổng chua TA 40~60 (50) | 0 | 0 | 0 | 0 | 0 | 0
3 |  | tỷ lệ axit 5.2~7.8 (6.5) | 0 | 0 | 0 | 0 | 0 | 0
4 |  | Fe phaân ly <0.4 | 0 | 0 | 0 | 0 | 0 | 0
5 | Muối axit Phosphoric 2 磷酸鹽 2 | Tổng chua TA 40~60 (50) | 0 | 0 | 0 | 0 | 0 | 0
6 |  | tỷ lệ axit 5.2~7.8 (6.5) | 0 | 0 | 0 | 0 | 0 | 0
7 |  | Fe phaân ly <0.4 | 0 | 0 | 0 | 0 | 0 | 0
8 | xaø boâng boâi trôn 潤滑皂 | 1.5~2.5 (2) | 0 | 0 | 0 | 0 | 0 | 0
9 |  | 8.5~10 | 0 | 0 | 0 | 0 | 0 | 0
Haïng muïc kieåm tra nhieät ñoä 檢查溫度 |  |  | NHIỆT ĐỘ
No | H/ muïc kieåm tra nhieät ñoä 溫度檢查項目 |  | 08:00 | 12:30 | 16:00 | 20:00 | 01:00 | 04:00
1 | Muối axit Phosphoric (1) 磷酸鹽 |  | 0 | 0 | 0 | 0 | 0 | 0
2 | Muối axit Phosphoric (2) 磷酸鹽 |  | 0 | 0 | 0 | 0 | 0 | 0
3 | Xà bông bôi trơn 潤滑皂 |  | 0 | 0 | 0 | 0 | 0 | 0
4 | Nước nóng 熱水溫度 |  | 0 | 0 | 0 | 0 | 0 | 0
NO | Haïng muïc kieåm tra noàng ñoä 化驗檢查項目 |  | BỔ SUNG
|  |  | 08:00 | 12:30 | 16:00 | 20:00 | 01:00 | 04:00
1 | Noàng ñoä axit HCl |  | 0 | 0 | 0 | 0 | 0 | 0
| Noàng ñoä axit HCl |  | 292.1875 | 292.1875 | 292.1875 | 292.1875 | 292.1875 | 292.1875
2 | Muối axit Phosphoric 1 磷酸鹽 1 |  | 0 | 0 | 0 | 0 | 0 | 0
3 |  |  | 0 | 0 | 0 | 0 | 0 | 0
4 |  |  | 0 | 0 | 0 | 0 | 0 | 0
5 | Muối axit Phosphoric 2 磷酸鹽 2 |  | 0 | 0 | 0 | 0 | 0 | 0
6 |  |  | 0 | 0 | 0 | 0 | 0 | 0
7 |  |  | 0 | 0 | 0 | 0 | 0 | 0
8 | xaø boâng boâi trôn 潤滑皂 |  | 0 | 0 | 0 | 0 | 0 | 0
9 |  |  | 0 | 0 | 0 | 0 | 0 | 0
RL-G
NO | Haïng muïc kieåm tra noàng ñoä 化驗檢查項目 |  | NỒNG ĐỘ
|  |  | 08:00 | 12:30 | 16:00 | 20:00 | 01:00 | 04:00
1 | Khử dầu 脫脂 |  | 0 | 0 | 0 | 0 | 0 | 0
2 | Rua acid |  | 0 | 0 | 0 | 0 | 0 | 0
3 | Muối axit Phosphoric 磷酸鹽 | Tổng chua TA 40~60 (50) | 0 | 0 | 0 | 0 | 0 | 0
4 |  | tỷ lệ axit 5.2~7.8 (6.5) | 0 | 0 | 0 | 0 | 0 | 0
5 |  | Fe phaân ly <0.4 | 0 | 0 | 0 | 0 | 0 | 0
6 | Xà bông 潤滑皂 |  | 0 | 0 | 0 | 0 | 0 | 0
7 |  |  | 0 | 0 | 0 | 0 | 0 | 0
Haïng muïc kieåm tra nhieät ñoä 檢查溫度 |  |  | NHIỆT ĐỘ
No | H/ muïc kieåm tra nhieät ñoä 溫度檢查項目 |  | 08:00 | 12:30 | 16:00 | 20:00 | 01:00 | 04:00
1 | Khử dầu 脫脂 |  | 0 | 0 | 0 | 0 | 0 | 0
2 | Muối axit Phosphoric 磷酸鹽 |  | 0 | 0 | 0 | 0 | 0 | 0
3 | xaø boâng boâi trôn 潤滑皂 |  | 0 | 0 | 0 | 0 | 0 | 0
NO | Haïng muïc kieåm tra noàng ñoä 化驗檢查項目 |  | BỔ SUNG
|  |  | 08:00 | 12:30 | 16:00 | 20:00 | 01:00 | 04:00
1 | Khử dầu 脫脂 |  | 0 | 0 | 0 | 0 | 0 | 0
2 | Rua acid |  | 0 | 0 | 0 | 0 | 0 | 0
3 | Muối axit Phosphoric 磷酸鹽 |  | 0 | 0 | 0 | 0 | 0 | 0
4 |  |  | 0 | 0 | 0 | 0 | 0 | 0
5 |  |  | 0 | 0 | 0 | 0 | 0 | 0
6 | Xà bông 潤滑皂 |  | 0 | 0 | 0 | 0 | 0 | 0
7 |  |  | 0 | 0 | 0 | 0 | 0 | 0
RL-F
NO | Haïng muïc kieåm tra noàng ñoä 化驗檢查項目 |  | NỒNG ĐỘ
|  |  | 08:00 | 12:30 | 16:00 | 20:00 | 01:00 | 04:00
1 | KHU DAU |  | 57 | 50 | 50 | 45 | 36 | 35
| Noàng ñoä axit HCl | 15~32% (23.5%) | 10.22 | 9.49 | 9.125 | 10.22 | 9.49 | 10.22
2 | Muối axit Phosphoric 1 磷酸鹽 1 | Tổng chua TA 40~60 (50) | 48 | 46 | 43 | 50 | 50 | 39
3 |  | tỷ lệ axit 5.2~7.8 (6.5) | 6.486486 | 6.571429 | 7.413793 | 7.352941 | 8.333333 | 8.297872
4 |  | Fe phaân ly <0.4 | 0.2 | 0.24 | 0.28 | 0.2 | 0.26 | 0.24
5 | Muối axit Phosphoric 2 磷酸鹽 2 | Tổng chua TA 40~60 (50) | #REF! | #REF! | #REF! | #REF! | #REF! | #REF!
6 |  | tỷ lệ axit 5.2~7.8 (6.5) | #REF! | #REF! | #REF! | #REF! | #REF! | #REF!
7 |  | Fe phaân ly <0.4 | #REF! | #REF! | #REF! | #REF! | #REF! | #REF!
8 | xaø boâng boâi trôn 潤滑皂 | 1.5~2.5 (2) | 1 | 0.95 | 0.95 | 0.95 | 0.95 | 0.95
9 |  | 8.5~10 | 10 | 10 | 10 | 9.5 | 9 | 9.5
Haïng muïc kieåm tra nhieät ñoä 檢查溫度 |  |  | NHIỆT ĐỘ
No | H/ muïc kieåm tra nhieät ñoä 溫度檢查項目 |  | 08:00 | 12:30 | 16:00 | 20:00 | 01:00 | 04:00
1 | KHU DAU |  | 57 | 59 | 65 | 64 | 64 | 60
2 | Muối axit Phosphoric (2) 磷酸鹽 |  | 65 | 68 | 67 | 67 | 66 | 68
3 | Xà bông bôi trơn 潤滑皂 |  | 84 | 82 | 84 | 82 | 83 | 81
4 | Nước nóng 熱水溫度 |  | 0 | 0 | 0 | 0 | 0 | 0
NO | Haïng muïc kieåm tra noàng ñoä 化驗檢查項目 |  | BỔ SUNG
|  |  | 08:00 | 12:30 | 16:00 | 20:00 | 01:00 | 04:00
1 | KHU DAU |  | 0 | 0 | 0 | 0 | 9.32 | 11.65
| Noàng ñoä axit HCl |  | 185.60625 | 245.0328125 | 274.7461 | 185.60625 | 245.0328125 | 185.60625
2 | Muối axit Phosphoric 1 磷酸鹽 1 |  | 9.87 | 19.74 | 34.545 | 0 | 0 | 54.285
3 |  |  | 0.06668919 | 0 | 0 | 0 | 0 | 0
4 |  |  | 0 | 0 | 0 | 0 | 0 | 0
5 | Muối axit Phosphoric 2 磷酸鹽 2 |  | #REF! | #REF! | #REF! | #REF! | #REF! | #REF!
6 |  |  | #REF! | #REF! | #REF! | #REF! | #REF! | #REF!
7 |  |  | #REF! | #REF! | #REF! | #REF! | #REF! | #REF!
8 | xaø boâng boâi trôn 潤滑皂 |  | 0 | 0.0617 | 0.0617 | 0.0617 | 0.0617 | 0.0617
9 |  |  | 0 | 0 | 0 | 0 | 0 | 0
| RL E số bồn photphat sx |  | 3 | 3 | 3 | 3 | 3 | 3
| RL E số bồn photphat sx |  | 4 | 4 | 4 | 4 | 4 | 4
| RL D số bồn photphat sx |  | 0 | 0 | 0 | 0 | 0 | 0
| RL D số bồn photphat sx |  | 0 | 0 | 0 | 0 | 0 | 0
| PH TRUNG HÒA MÁY RL-C |  | #REF! | #REF! | #REF! | #REF! | #REF! | #REF!
XI ĐEN
NO | Hạng mục kiểm tra nồng dộ 化驗檢查項目 | NỒNG ĐỘ
|  | 9:00 | 13:00
1 | Xà bông 1 (102A) 預脫脂1 | 12.5 | 0
2 | Xà bông 2 (102A) 主脫脂2 | 53.218 | 0
3 | Xà bông 3 (siêu âm) (102A) 超音波脫脂 | 67.496 | 0
4 | Rửa acid (35) 酸洗 | 0 | 0
5 | phosphat acid phân ly (311) 磷化處理 游離酸度 | 1.1 | 0
6 | phosphat tổng độ chua (40) 磷化處理 總酸度 | 22 | 0
7 | phosphat Xúc tiến AC (B26) 磷化處理 促進劑 | 7.5 | 0
8 | chất điều chỉnh (pH>7) (30) 表調 | 7.3 | 0
9 | ED電泳 pH ED Bồn sơn tĩnh điện pH | 5.4 | 0
10 | ED 固成份 (NV) ED Thành phần rắn | 15.4398 | \
11 | ED 色料比 EDTỷ lệ màu | 13.52753 | \
12 | UF水洗1 Bồn thu hồi 1 (Thành phần rắn) | 0.3986333 | \
13 | UF水洗2 Bồn thu hồi 2 (Thành phần rắn) | 0.3072069 | \
| Hạng mục kiểm tra nhiệt độ 檢查溫度 | NHIỆT ĐỘ
NO | Hạng mục kiểm tra nhiệt độ 溫度檢查項目 | 9:00 | 13:00
1 | Xà bông 1 預脫脂 | 55 | 0
2 | Xà bông 2 主脫脂 | 58 | 0
3 | Xà bông 3 (siêu âm) 超音波脫脂 | 56 | 0
4 | phosphat 磷化處理 | 42 | 0
5 | ED電泳 ED Bồn sơn tĩnh điện | 33 | 0
6 | sấy khô 烘乾 | 162 | 0
1 | Độ dẫn điện bồn ED ED電泳電導率 | 9:00 | 13:00
2 | Độ dẫn điện bồn ED ED電泳電導率 | 1056 | 0
| 陽極液電導率 Độ dẫn điện dung dịch dương cực | 0 | 0
BỔ SUNG
|  | 9:00 | 13:00
1 | Xà bông 1 (102A) 預脫脂1 | 18.036 | 0
2 | Xà bông 2 (102A) 主脫脂2 | 0 | 0
3 | Xà bông 3 (siêu âm) (102A) 超音波脫脂 | 0 | 0
4 | Rửa acid (35) 酸洗 | 124.632 | 124.632
5 | phosphat acid phân ly (311) 磷化處理 游離酸度 | 0 | 0
6 | phosphat tổng độ chua (40) 磷化處理 總酸度 | 4.86 | 0
7 | phosphat Xúc tiến AC (B26) 磷化處理 促進劑 | 0 | 0
8 | chất điều chỉnh (pH>7) (30) 表調 | 0 | 0
9 | ED電泳 pH ED Bồn sơn tĩnh điện pH | 0 | 0
10 | ED 固成份 (NV) ED Thành phần rắn | 0 | 0
11 | ED 色料比 EDTỷ lệ màu | 0 | 0
12 | UF水洗1 Bồn thu hồi 1 (Thành phần rắn)
13 | UF水洗2 Bồn thu hồi 2 (Thành phần rắn)
ML
NO | Hạng mục kiểm tra nồng dộ 化驗檢查項目 | NỒNG ĐỘ | NỒNG ĐỘ
|  | 8:00 | 20:00
1 | 熱脫脂 Xà bông 1 | 23.7 | 0
2 | 熱脫脂Xà bôngg 2 | 25.912 | 0
3 | HNO3 中和 | 215.16 | 0
4 | 陽極處理槽 dương cực H2SO4 (1) | 120 | 0
5 | 陽極處理槽 dương cực Al3+ (1) | 4.75 | 0
6 | 陽極處理槽 dương cực H2SO4 (2) | 125 | 0
7 | 陽極處理槽 dương cực Al3+ (2) | 4.875 | 0
8 | 陽極處理槽 dương cực H2SO4 (3) | 125 | 0
9 | 陽極處理槽 dương cực Al3+ (3) | 4.5 | 0
10 | 封孔 Đóng lỗ 1 (HK-101A1) | 9.36 | 0
|  | 6.8 | 0
12 | 染色Màu - Black-05 | 0 | 0
13 | 染色Màu- Gey-07 | 0 | 0
14 | 染色Màu- Black-08 | 5.5 | 0
| Hạng mục kiểm tra nhiệt độ 檢查溫度 | NHIỆT ĐỘ | NHIỆT ĐỘ
NO | Hạng mục kiểm tra nhiệt độ 溫度檢查項目 | 8:00 | 9:00
1 | 熱脫脂 Xà bông 1 | 60 | 0
2 | 熱脫脂Xà bôngg 2 | 59 | 0
3 | 陽極處理槽 dương cực Al3+ (1) | 25 | 0
4 | 陽極處理槽 dương cực Al3+ (2) | 26 | 0
5 | 陽極處理槽 dương cực Al3+ (3) | 21 | 0
6 | 封孔 Đóng lỗ 1 (HK-101A1) | 30 | 0
8 | 染色Màu - Black-05 | 0 | 0
9 | 染色Màu- Gey-07 | 0 | 0
10 | 染色Màu- Black-08 | 64 | 0
11 | 化學 研磨 Đánh bóng | #REF! | #REF!
12 | 烘乾 Sấy khô | 114 | 0
BỔ SUNG
8:00
1 | 熱脫脂 Xà bông 1 | 2.1216 | 40.8
2 | 熱脫脂Xà bôngg 2 | 0 | 40.8
3 | HNO3 中和 | 56.85888 | 408
4 | 陽極處理槽 dương cực H2SO4 (1) | 17.28 | 224.64
5 | 陽極處理槽 dương cực Al3+ (1) | 0 | N/A
6 | 陽極處理槽 dương cực H2SO4 (2) | 8.64 | 224.64
7 | 陽極處理槽 dương cực Al3+ (2) | 0 | N/A
8 | 陽極處理槽 dương cực H2SO4 (3) | 8.64 | 224.64
9 | 陽極處理槽 dương cực Al3+ (3) | 0 | N/A
10 | 封孔 Đóng lỗ 1 (HK-101A1) | 1.10592 | 17.28
|  | 0 | 0
TRO VE MENU

## ACID Đ.VAO
|  | BẢNG KIỂM TRA NỒNG ĐỘ ACID ĐẦU VÀO 酸浓度检查表 | [6 empty] | PP HÓA NGHIỆM
TT | hoá nghiệm | Ngày 日期 | Tiêu chuẩn HCl đậm đặc 浓盐酸标准 (31~33%) | ACID ĐẦU VÀO | PHÁN ĐỊNH (OK/NG) | THỜI GIAN KIỂM | NGƯỜI KIỂM | GHI CHÚ (XM, XT, RL) | D:\2. Data hoa nghiem\1. PP HÓA NGHIỆM CÁC BỒN-XLBM\HCL-ĐẦU VÀO.pdf
1 | 10.2 | 2024/08/26 | 31~ 33% | 32.09% | OK | 8:30 | NG.YEN
2
3
4
5
6
| CÁCH TÍNH | CHCl*VHCl=CNaOH*VNaOH
CM=(10*C%*D)/M
CNaOH=1N
VHCl=1
D=1.16
M=36.5
=>C%=(VNaOH*CNaOH*M)/(VHCl*10*D)
=(VNaOH*1*36.5)/(1*10*1.16)
TRO VE MENU

## GHI CHU
XT
| xb1(2,3,4) | tuan hoan | xb2 (5,6) | tuan hoan | dg1 (8,9) | tuan hoan | dg2 (20,21) | tuan hoan | bxi (5 bon doi) | bon tan Zn | acid dac (2 BON) | acid dac (3 BON) | acid loang |  | NaoH TRUNG HOA |  | CR3+
| 305 | 500 | 305 | 500 | 305 | 130 | 305 | 130 | 305 | 700 | 305 | 305 | 305 | dm | 305 | 305 | 300
| 260 | 90 | 165 | 90 | 176 | 80 | 187 | 80 | 205 | 134 | 158 | 247 | 76 | dm | 68 | 95 | 80
| 155 | 110 | 155 | 110 | 155 | 76 | 155 | 76 | 155 | 112 | 155 | 155 | 155 | dm | 155 | 155 | 140
| 12291.5 | 4950 | 7800.375 | 4950 | 8320.4 | 790.4 | 8840.425 | 790.4 | 48456.875 | 10505.6 | 7469.45 | 11676.925 | 3592.9 |  | 3214.7 | 4491.125 | 3360
| 17241.5 |  | 12750.375 |  | 9110.8 |  | 9630.825 |  | 58962.475 |  | 7469.45 | 11676.925 | 3592.9 |  | 3214.7 | 4491.125
90% thể tích bồn | 15517.35 |  | 11475.3375 |  | 8199.72 |  | 8667.7425 |  | 53066.2275 |  | 6722.505 | 10509.2325 | 3233.61 |  | 2893.23 | 4042.0125 | 3360
3361.2525
500
90
110
tuần hoàn mới
Nồng độ Cr2O3 三價鉻 (thêm TR-173A làm nồng độ↓ thêm TR-173H làm nồng độ↑)
|  | màu | pH
| TR-173A | vàng | cao | bổ sung A thì phải chỉnh pH bằng HNO3
| TR-173H | hồng | thấp | bổ sung H thì ko cần chỉnh bằng HNO3
| vi dụ: | pH | nồng độ | thời gian quay
|  | 1.4-2.6 | 15% | 40s | hàng ra sẽ thiếu màu
|  | 1.8 | 15% | 40s | hàng ra sẽ dư màu
|  | 2-2.1 | 15% | 40s | hàng ra sẽ đủ màu
pH cao, nồng độ cao : hàng sẽ thiếu màu
thể tích chuyền xi mạ mới XL-001G
| xb1 | xb2 | gd1 | gd2 | acid loãng | acid đặc | acid hoạt hóa | bồn xi | bồn tan kẽm | cr3+ | HNO3
| 8 | 8 | 8 | 8 | 8 | 8 | 8 | 8 | 17 | 8 | 8 | dm
| 6.5 | 6.5 | 6.5 | 6.5 | 6.5 | 6.5 | 6.5 | 6.5 | 6.5 | 6.5 | 6.5 | dm
| 15 | 15 | 17 | 17 | 13 | 19.5 | 6.5 | 118 | 25 | 6.5 | 6.5 | dm
| 780 | 780 | 884 | 884 | 676 | 1014 | 338 | 6136 | 2762.5 | 338 | 338 | 100% thể tích bồn
| 663 | 663 | 751.4 | 751.4 | 574.6 | 861.9 | 287.3 | 5215.6 | 2348.125 | 287.3 | 287.3 | 85% thể tích bồn
| pha mới máy G: 200 lít dẻo +5 lít bóng | [6 empty] | 7563.725
pha mới: 0.05% chất bóng + 2% đến 6% chất dẻo
| chất bóng: | 3.782 | lít
| chất dẻo: | 226.92 | lít
thể tích chuyền xi mạ mới XL-001E
| xb1 | xb2 | gd1 | gd2 | acid loãng | acid đặc | acid hoạt hóa | bồn xi | bồn tan kẽm | cr3+ | HNO3
| 16 | 16 | 16 | 16 | 16 | 16 | 16 | 16 | 12 | 16 | 16 | dm
| 22.5 | 30 | 17 | 16.5 | 7.5 | 24 | 6.5 | 180 | 42 | 6.5 | 6.5 | dm
| 6 | 6 | 5 | 6.5 | 6 | 6.5 | 6.5 | 6.4 | 10 | 6.5 | 6 | dm
| 2160 | 2880 | 1360 | 1716 | 720 | 2496 | 676 | 18432 | 5040 | 676 | 624 | 100% thể tích bồn
| 1836 | 2448 | 1156 | 1458.6 | 612 | 2121.6 | 574.6 | 15667.2 | 4284 | 574.6 | 530.4 | 85% thể tích bồn
19951.2
niken hóa:
1. hàng sạch đã rửa acid
2. pha 1,7 lít nước + 300ml niken hóa+ nhúng 11 phút
3. xịt +sấy
thể tích chuyền RỬA LiỆU RL-G, RL-F
| khử dầu | acid | photphas | xà bông
rộng | 12.8 | 12.8 | 12.8 | 12.8 | dm
dài | 17 | 19 | 36 | 9 | dm
cao | 12.6 | 12.6 | 12.6 | 12.6 | dm
| 2741.76 | 3064.32 | 5806.08 | 1451.52 | 100% thể tích bồn
| 2330.496 | 2604.672 | 4935.168 | 1233.792 | 85% thể tích bồn
| 1 | thêm chất mềm thì miếng hucell độ dày giảm
| 2 | thêm chất bóng thì miếng hucell độ dày tăng
* pha mới màu halo xt (nồng độ 6%): 11 thung | [5 empty] | 275 | kg
* pha mới màu jasco xt (nồng độ 12%): 6 thùng 173A+11 thùng 174H | [5 empty] | 425 | L
tiêu chuẩn pha mới jasco:
| NaOH: |  | 135 -150 g/L
| Zn: |  | 7 - 10 g/L
| chất mềm(dẻo): |  | 30-40 mL/L
| chát bóng: |  | 0.5-1 mL/L
| chất khử tạp: |  | 0.2 mL/L
| nhiệt độ: |  | 22-28 OC
tiêu chuẩn pha mới jasco:
NaOH: 135
Zn: 8g/l
Mềm: 30ml/l
Bóng: 0.5-1ml/l
khi phân tích tạp Fe cao thì cho H2O2 vào để khử tạp Fe
nếu xi amoni thì thêm H2O2 hàng ngày
TRO VE MENU

## IT.NONG DO
"BÁO CÁO KẾT QUẢ HÓA NGHIỆM HÀNG NGÀY 表面處理生產製程管控記錄表"
NGAY | Ma__Hang_muc | Hang_Muc | Mã Máy | Đơn Vị | Tieu_Chuan | Nong_Do_01 | SL_BS_01 | BS_01 | Nong_Do_02 | SL_BS_02 | BS_02 | Nong_Do_03 | SL_BS_03 | BS_03 | Nong_Do_04 | SL_BS_04 | BS_04 | Nong_Do_05 | SL_BS_05 | BS_05 | Nong_Do_06 | SL_BS_06 | BS_06 | 1 | bs | 2 | bs | 3 | bs | 4 | bs | 5 | bs | 6 | bs | 1 | bs | 2 | bs | 3 | bs | 4 | bs | 5 | bs | 6 | bs
Date | Code | 化驗檢查項目 | Machine | 單位 | 控制範圍 | 濃度 g/L-01 | Số lượng sổ sung | 補充 BS | 濃度 g/L-02 |  | 補充 BS | 濃度 g/03 |  | 補充 BS | 濃度 g/L_04 |  | 補充 BS | 濃度 g/L_05 |  | 補充 BS | 濃度 g/L_06 |  | 補充 BS
Ca 1, | 1E-XB1 | Xà bông (1)脫脂 | XL-001E | g/L | 20~40 | 0 | + | 0 | kg | 80.79 | + |  | 0 | 80.79 | 0 | 0 | 0 | + | kg | 0 | 80.79 |  | kg | TRUE | FALSE | FALSE | TRUE | FALSE | TRUE | TRUE | TRUE | FALSE | FALSE | TRUE | FALSE |  | 1 | 1 |  | 1 |  |  |  | 1 | 1 |  | 1
Ca 1, | 1E-XB2 | Xà bông (2)脫脂 | XL-001E | g/L | 20~40 | 0 | + | 0 | kg | 99.15 | + |  | 0 | 99.15 | 0 | 0 | 0 | + | kg | 0 | 99.15 |  | kg | TRUE | FALSE | FALSE | TRUE | FALSE | TRUE | TRUE | TRUE | FALSE | FALSE | TRUE | FALSE |  | 1 | 1 |  | 1 |  |  |  | 1 | 1 |  | 1
Ca 1, | 1E-DG1 | điện giải(1)+電解 | XL-001E | g/L | 60~80 | 0 | + | 0 | kg | 80.92 | + |  | 0 | 80.92 | 0 | 0 | 0 | + | kg | 0 | 80.92 |  | kg | TRUE | FALSE | FALSE | TRUE | FALSE | TRUE | TRUE | TRUE | FALSE | FALSE | TRUE | FALSE |  | 1 | 1 |  | 1 |  |  |  | 1 | 1 |  | 1
Ca 1, | 1E-DG2 | điện giải (2)+電解 | XL-001E | g/L | 60~80 | 0 | + | 0 | kg | 102.13 | + |  | 0 | 102.13 | 0 | 0 | 0 | + | kg | 0 | 102.13 |  | kg | TRUE | FALSE | FALSE | TRUE | FALSE | TRUE | TRUE | TRUE | FALSE | FALSE | TRUE | FALSE |  | 1 | 1 |  | 1 |  |  |  | 1 | 1 |  | 1
Ca 1, | 1E-NAOH | Nồng độ NaOH 氫氧化鈉 | XL-001E | g/L | 130 - 150 | 0 | + | 0 | kg | 2793.14 | + |  | 0 | 2793.14 | 0 | 0 | 0 | + | kg | 0 | 2793.14 |  | kg | TRUE | FALSE | FALSE | TRUE | FALSE | TRUE | TRUE | TRUE | FALSE | FALSE | TRUE | FALSE |  | 1 | 1 |  | 1 |  |  |  | 1 | 1 |  | 1
Ca 1, | 1E-ZN | Nồng độ Zn 鋅 (1 pcs Zn=25kg) | XL-001E | g/L | 8~12 | 0 | + | 0 | kg | 199.51 | + |  | 0 | 199.51 | 0 | 0 | 0 | + | kg | 0 | 199.51 |  | kg | TRUE | FALSE | FALSE | TRUE | FALSE | TRUE | TRUE | TRUE | FALSE | FALSE | TRUE | FALSE |  | 1 | 1 |  | 1 |  |  |  | 1 | 1 |  | 1
Ca 1, | 1E-CR3I | Nồng độ Cr2O3 三價鉻 | XL-001E | % | 12~18 | 0 | + | 0 | L | 80.5 | + |  | 0 | 80.5 | 0 | 0 | 0 | + | L | 0 | 80.5 |  | L | TRUE | FALSE | FALSE | TRUE | FALSE | TRUE | TRUE | TRUE | FALSE | FALSE | TRUE | FALSE |  | 1 | 1 |  | 1 |  |  |  | 1 | 1 |  | 1
Ca 1, | 1E-CR3IPH | Pha mới: 2024/08/12 | XL-001E | pH | 1.5~1.9 | 0 | 0 | 0 | 0 | 0 | 0 |  | 0 | 0 | 0 | 0 | 0 | 0 | 0 | 0 | 0 |  | 0 | TRUE | TRUE | TRUE | TRUE | FALSE | TRUE | TRUE | TRUE | TRUE | TRUE | TRUE | FALSE |  |  |  |  | 1 | [6 empty] | 1
Ca 1, | 1E-HCL1 | Nồng độ acid đặc 鹽酸 濃度 | XL-001E | %V/V | 40~50 | 0 | + | 0 | L | 954.9 | + |  | 0 | 954.9 | 0 | 0 | 0 | + | L | 0 | 954.9 |  | L | TRUE | FALSE | FALSE | TRUE | FALSE | TRUE | TRUE | TRUE | FALSE | FALSE | TRUE | FALSE |  | 1 | 1 |  | 1 |  |  |  | 1 | 1 |  | 1
Ca 1, | 1E-HCL2 | Nồng độ acid loãng 稀酸 濃度 | XL-001E | %V/V | (22±5) =17~27 | 0 | + | 0 | L | 134.64 | + |  | 0 | 134.64 | 0 | 0 | 0 | + | L | 0 | 134.64 |  | L | TRUE | FALSE | FALSE | TRUE | FALSE | TRUE | TRUE | TRUE | FALSE | FALSE | TRUE | FALSE |  | 1 | 1 |  | 1 |  |  |  | 1 | 1 |  | 1
Ca 1, | 1E-HCL3 | Nồng độ HCl hoạt hóa 稀酸活化 濃度 | XL-001E | %V/V | 5~15 | 0 | + | 0 | L | 57.5 | + |  | 0 | 57.5 | 0 | 0 | 0 | + | L | 0 | 57.5 |  | L | TRUE | FALSE | FALSE | TRUE | FALSE | TRUE | TRUE | TRUE | FALSE | FALSE | TRUE | FALSE |  | 1 | 1 |  | 1 |  |  |  | 1 | 1 |  | 1
Ca 1, | 1E-HNO3 | Nồng độ HNO3 硝酸濃度 | XL-001E | % | 0.5~1.0 | 0 | + | 0 | L | 3.779929 | + |  | 0 | 3.779929 | 0 | 0 | 0 | + | L | 0 | 3.779929 |  | L | TRUE | FALSE | FALSE | TRUE | FALSE | TRUE | TRUE | TRUE | FALSE | FALSE | TRUE | FALSE |  | 1 | 1 |  | 1 |  |  |  | 1 | 1 |  | 1
Ca 1, | 1E-MEM | chất mềm (merlin starer) 開缸劑 | XL-001E | ml/1000 AH | 300-360 | 0 | 0 | 0 | 0 | 0 | 0 | 0 | 0 | 0 | 0 | 0 | 0 | 0 | 0 | 0 | 0 | 0 | 0 | TRUE | TRUE | TRUE | TRUE | TRUE | TRUE | TRUE | TRUE | TRUE | TRUE | TRUE | TRUE
Ca 1, | 1E-BONG | chaát boùng (merlin brightener) 光亮劑 | XL-001E | ml/1000 AH | 30-50 | 0 | 0 | 0 | 0 | 0 | 0 | 0 | 0 | 0 | 0 | 0 | 0 | 0 | 0 | 0 | 0 | 0 | 0 | TRUE | TRUE | TRUE | TRUE | TRUE | TRUE | TRUE | TRUE | TRUE | TRUE | TRUE | TRUE
Ca 1, | 1F-XB1 | Xà bông (1)脫脂 CT-21A | XL-001F | g/L | 60~80 | 0 | + | 0 | kg | 13.7343 | + |  | 68.794 | 3.247758 | 3.247758 | 10.8 | 70.092 | + | kg | 11 | -3.74327 |  | kg | TRUE | FALSE | FALSE | TRUE | FALSE | TRUE | TRUE | TRUE | FALSE | FALSE | TRUE | FALSE |  | 1 | 1 |  | 1 |  |  |  | 1 | 1 |  | 1
Ca 1, | 1F-XB2 | Xà bông (2)脫脂 CT-21A | XL-001F | g/L | 60~80 | 0 | + | 0 | kg | -4.59395 | + |  | 71.39 | -4.59395 | 0 | 11.3 | 73.337 | + | kg | 11.1 | -6.738895 |  | kg | TRUE | FALSE | FALSE | TRUE | FALSE | TRUE | TRUE | TRUE | FALSE | FALSE | TRUE | FALSE |  | 1 | 1 |  | 1 |  |  |  | 1 | 1 |  | 1
Ca 1, | 1F-DG1 | điện giải(1)+電解 EC-508A | XL-001F | g/L | 50~70 | 0 | + | 0 | kg | 4.470252 | + |  | 60.984 | -1.137504 | 0 | 13 | 60.06 | + | kg | 12.9 | 0.464712 |  | kg | TRUE | FALSE | FALSE | TRUE | FALSE | TRUE | TRUE | TRUE | FALSE | FALSE | TRUE | FALSE |  | 1 | 1 |  | 1 |  |  |  | 1 | 1 |  | 1
Ca 1, | 1F-DG2 | điện giải (2)+電解 EC-508A | XL-001F | g/L | 50~70 | 0 | + | 0 | kg | -9.524352 | + |  | 67.683 | -11.209497 | 0 | 13 | 60.06 | + | kg | 12.7 | 1.934634 | có | kg | TRUE | FALSE | FALSE | TRUE | FALSE | TRUE | TRUE | TRUE | FALSE | FALSE | TRUE | FALSE |  | 1 | 1 |  | 1 |  |  |  | 1 | 1 |  | 1
Ca 1, | 1F-NAOH | Nồng độ NaOH 氫氧化鈉 | XL-001F | g/L | 130 - 150 | 0 | + | 0 | kg | -127.6864 | + |  | 144.4 | -87.7844 | 0 | 17.8 | 142.4 | + | kg | 17.7 | -31.9216 |  | kg | TRUE | FALSE | FALSE | TRUE | FALSE | TRUE | TRUE | TRUE | FALSE | FALSE | TRUE | FALSE |  | 1 | 1 |  | 1 |  |  |  | 1 | 1 |  | 1
Ca 1, | 1F-ZN | Nồng độ Zn 鋅 (1 pcs Zn=25kg) | XL-001F | g/L | 8~12 | 0 | + | 0 | kg | -26.13581 | + |  | 11.18 | -23.54218 | 0 | 7.9 | 10.27 | + | kg | 7.7 | -0.19951 |  | kg | TRUE | FALSE | FALSE | TRUE | FALSE | TRUE | TRUE | TRUE | FALSE | FALSE | TRUE | FALSE |  | 1 | 1 |  | 1 |  |  |  | 1 | 1 |  | 1
Ca 1, | 1F-CR3I | Nồng độ Cr2O3 三價鉻 LANTHANE 318 | XL-001F | % | 6~10 | 0 | + | 0 | L | 1.1939875 | + |  | 6.53813 | 2.6557525 | 2.6557525 | 17 | 6.1568 | + | L | 17.4 | 3.87389 |  | L | TRUE | FALSE | FALSE | TRUE | FALSE | TRUE | TRUE | TRUE | FALSE | FALSE | TRUE | FALSE |  | 1 | 1 |  | 1 |  |  |  | 1 | 1 |  | 1
Ca 1, | 1F-CR3IPH | Pha mới: 2024/08/14 | XL-001F | pH | 2~2.5 | 0 | 0 | 0 | 0 | 0 | 0 |  | 1.7 | 0 | 0 | 0 | 2.2 | 0 | 0 | 0 | 0 |  | 0 | TRUE | TRUE | TRUE | TRUE | FALSE | TRUE | TRUE | TRUE | TRUE | TRUE | TRUE | FALSE |  |  |  |  | 1 | [6 empty] | 1
Ca 1, | 1F-HCL1 | Nồng độ acid đặc 鹽酸 濃度 | XL-001F | %V/V | 40~50 | 0 | + | 0 | L | 23.04359375 | + |  | 0.473359375 | -49.56859375 | 0 | 4 | 0.45625 | + | L | 4.1 | -37.4665625 |  | L | TRUE | FALSE | FALSE | TRUE | FALSE | TRUE | TRUE | TRUE | FALSE | FALSE | TRUE | FALSE |  | 1 | 1 |  | 1 |  |  |  | 1 | 1 |  | 1
Ca 1, | 1F-HCL2 | Nồng độ acid loãng 稀酸 濃度 | XL-001F | %V/V | (22±5) =17~27 | 0 | + | 0 | L | 134.64 | + |  | 0 | 134.64 | 0 | 0 | 0 | + | L | 0 | 134.64 |  | L | TRUE | FALSE | FALSE | TRUE | FALSE | TRUE | TRUE | TRUE | FALSE | FALSE | TRUE | FALSE |  | 1 | 1 |  | 1 |  |  |  | 1 | 1 |  | 1
Ca 1, | 1F-HCL3 | Nồng độ HCl hoạt hóa 稀酸活化 濃度 | XL-001F | %V/V | 5~15 | 0 | + | 0 | L | -29.0734375 | + |  | 0.13459375 | -19.89140625 | 0 | 4.1 | 0.09353125 | + | L | 5.3 | -12.02109375 |  | L | TRUE | FALSE | FALSE | TRUE | FALSE | TRUE | TRUE | TRUE | FALSE | FALSE | TRUE | FALSE |  | 1 | 1 |  | 1 |  |  |  | 1 | 1 |  | 1
Ca 1, | 1F-HNO3 | Nồng độ HNO3 硝酸濃度 | XL-001F | % | 0.5~1.5 | 0 | + | 0 | L | 0.160917 | + |  | 0.009828 | 0.09287825 | 0.09287825 | 8.1 | 0.010206 | + | L | 6.7 | 0.8413041 |  | L | TRUE | FALSE | FALSE | TRUE | FALSE | TRUE | TRUE | TRUE | FALSE | FALSE | TRUE | FALSE |  | 1 | 1 |  | 1 |  |  |  | 1 | 1 |  | 1
Ca 1, | 1F-MEM | 開缸劑 250 Base | XL-001F | ml/1000 AH | 100-200 | 0 | 0 | 0 | 0 | 0 | 0 | 0 | 150 | 0 | 0 | 0 | 165 | 0 | 0 | 0 | 0 | 0 | 0 | TRUE | TRUE | TRUE | TRUE | TRUE | TRUE | TRUE | TRUE | TRUE | TRUE | TRUE | TRUE
Ca 1, | 1F-BONG | 光亮劑 250 Brightener | XL-001F | ml/1000 AH | 20-50 | 0 | 0 | 0 | 0 | 0 | 0 | 0 | 37 | 0 | 0 | 0 | 32 | 0 | 0 | 0 | 0 | 0 | 0 | TRUE | TRUE | TRUE | TRUE | TRUE | TRUE | TRUE | TRUE | TRUE | TRUE | TRUE | TRUE
Ca 1, | XT-XB1 | Xà bông 脫脂 (2,3,4) CT-21A | XT-000C | g/L | 40~60 | 0 | + | 0 | kg | 0 | 0 | 0 | 50.622 | -9.651574 | 0 | 7.8 | 50.622 | + | kg | 7.7 | 0.418959 |  | kg | TRUE | FALSE | FALSE | TRUE | TRUE | TRUE | TRUE | TRUE | FALSE | FALSE | TRUE | FALSE |  | 1 | 1 | [5 empty] | 1 | 1 |  | 1
Ca 1, | XT-XB2 | Xà bông 脫脂 (5,6) CT-21A | XT-000C | g/L | 40~60 | 0 | + | 0 | kg | 0 | 0 | 0 | 54.516 | -51.8211 | 0 | 8.7 | 56.463 | + | kg | 8.3 | -44.373825 |  | kg | TRUE | FALSE | FALSE | TRUE | TRUE | TRUE | TRUE | TRUE | FALSE | FALSE | TRUE | FALSE |  | 1 | 1 | [5 empty] | 1 | 1 |  | 1
Ca 1, | XT-DG1 | Điện giải 電解 (8) EC-508A | XT-000C | g/L | 50~70 | 0 | + | 0 | kg | 0 | 0 | 0 | 58.9512 | 8.60016 | 8.60016 | 13.3 | 61.446 | + | kg | 13.2 | -8.0688 |  | kg | TRUE | FALSE | FALSE | TRUE | TRUE | TRUE | TRUE | TRUE | FALSE | FALSE | TRUE | FALSE |  | 1 | 1 | [5 empty] | 1 | 1 |  | 1
Ca 1, | XT-DG2 | Điện giải 電解 (20,21) EC-508A | XT-000C | g/L | 50~70 | 0 | + | 0 | kg | 0 | 0 | 0 | 63.063 | -26.550084 | 0 | 13.1 | 60.522 | + | kg | 13.1 | -4.524696 |  | kg | TRUE | FALSE | FALSE | TRUE | TRUE | TRUE | TRUE | TRUE | FALSE | FALSE | TRUE | FALSE |  | 1 | 1 | [5 empty] | 1 | 1 |  | 1
Ca 1, | XT-NAOH | NaOH (26-35) 氫氧化鈉 | XT-000C | g/L | 135~ 145 | 0 | + | 0 | kg | 0 | 0 | 0 | 144.8 | -254.7168 | 0 | 17.5 | 140 | + | kg | 17.4 | 42.4528 |  | kg | TRUE | FALSE | FALSE | TRUE | TRUE | TRUE | TRUE | TRUE | FALSE | FALSE | TRUE | FALSE |  | 1 | 1 | [5 empty] | 1 | 1 |  | 1
Ca 1, | XT-ZN | Zn 鋅 (26-35) (1 pcs Zn=25kg) | XT-000C | g/L | 7~10 | 0 | + | 0 | kg | 0 | 0 | 0 | 8.19 | 16.45046 | 16.45046 | 6.1 | 7.93 | + | kg | 5.9 | 44.04478 |  | kg | TRUE | FALSE | FALSE | TRUE | TRUE | TRUE | TRUE | TRUE | FALSE | FALSE | TRUE | FALSE |  | 1 | 1 | [5 empty] | 1 | 1 |  | 1
Ca 1, | XT-CR3I | Nồng độ Cr2O3 三價鉻(46) LANTHANE 318 (HALO) | XT-000C | % | 5~8 | 0 | + | 0 | L | 0 | 0 | 0 | 6.516945 | -17.369352 | 0 | 17.4 | 6.32628 | + | L | 17.3 | -9.539376 |  | L | TRUE | FALSE | FALSE | TRUE | TRUE | TRUE | TRUE | TRUE | FALSE | FALSE | TRUE | FALSE |  | 1 | 1 | [5 empty] | 1 | 1 |  | 1
Ca 1, | XT-CR3IPH | Pha mới: 2024/08/02 | XT-000C | pH | 2.0~2.4 | 0 | 0 | 0 | 0 | 0 | 0 | 0 | 2.1 | 0 | 0 | 0 | 2.1 | 0 | 0 | 0 | 0 |  | 0 | TRUE | TRUE | TRUE | TRUE | TRUE | TRUE | TRUE | TRUE | TRUE | TRUE | TRUE | FALSE | [11 empty] | 1
Ca 1, | XT-HCL1 | Nồng độ acid loãng (13) 稀酸 濃度 | XT-000C | %V/V | 10~20 | 0 | + | 0 | L | 0 | 0 | 0 | 0 | 504.15 | 0 | 0 | 0 | + | L | 0 | 504.15 |  | L | TRUE | FALSE | FALSE | TRUE | TRUE | TRUE | TRUE | TRUE | FALSE | FALSE | TRUE | FALSE |  | 1 | 1 | [5 empty] | 1 | 1 |  | 1
Ca 1, | XT-HCL2 | Nồng độ acid đặc (15,16,17) 鹽酸 濃度 | XT-000C | %V/V | 40~50 | 0 | + | 0 | L | 0 | 0 | 0 | 0.4745 | -257.4705 | 0 | 1.98 | 0.4516875 | + | L | 1.98 | -17.73394 |  | L | TRUE | FALSE | FALSE | TRUE | TRUE | TRUE | TRUE | TRUE | FALSE | FALSE | TRUE | FALSE |  | 1 | 1 | [5 empty] | 1 | 1 |  | 1
Ca 1, | XT-HCL3 | Nồng độ acid đặc (12) 鹽酸 濃度 | 0 | %V/V | 40~50 | 0 | + | 0 | L | 0 | 0 | 0 | 0.4334375 | 53.563125 | 53.563125 | 1.86 | 0.4243125 | + | L | 1.84 | 97.8285 |  | L | TRUE | FALSE | FALSE | TRUE | TRUE | TRUE | TRUE | TRUE | FALSE | FALSE | TRUE | FALSE |  | 1 | 1 | [5 empty] | 1 | 1 |  | 1
Ca 1, | XT-HNO3 | Nồng độ HNO3 (42) 硝酸濃度 | XT-000C | %V/V | 0.5~1.0 | 0 | + | 0 | L | 0 | 0 | 0 | 0.007056 | -0.1602119 | 0 | 5.4 | 0.006804 | + | L | 5 | 2.002649 |  | L | TRUE | FALSE | FALSE | TRUE | TRUE | TRUE | TRUE | TRUE | FALSE | FALSE | TRUE | FALSE |  | 1 | 1 | [5 empty] | 1 | 1 |  | 1
Ca 1, | XT-BONG | chất bóng (250 brightener) 光亮劑 | XT-000C | ml/1000 AH | 30~50 (40) | 0 | 0 | 0 | 0 | 0 | 0 | 0 | 0 | 0 | 0 | 0 | 42 | 0 | 0 | 0 | 0 | 0 | 0 | TRUE | TRUE | TRUE | TRUE | TRUE | TRUE | TRUE | TRUE | TRUE | TRUE | TRUE | TRUE
Ca 1, | XT-MEM | chất mềm (250 base) 開缸劑 | XT-000C | ml/1000 AH | 160~220 (180) | 0 | 0 | 0 | 0 | 0 | 0 | 0 | 0 | 0 | 0 | 0 | 190 | 0 | 0 | 0 | 0 | 0 | 0 | TRUE | TRUE | TRUE | TRUE | TRUE | TRUE | TRUE | TRUE | TRUE | TRUE | TRUE | TRUE
Ca 1, | RLE-HCL1 | Rua acid (1) 鹽酸洗槽 | CR-000E | % | 10~15% (12.5%) | 0 | 0 | L | 0 | 0 | L | 0 | 0 | L | 0 | 0 | L | 0 | 0 | L | 0 | 0 | L | TRUE | TRUE | TRUE | TRUE | TRUE | TRUE | TRUE | TRUE | TRUE | TRUE | TRUE | TRUE
Ca 1, | RLE-HCL2 | Rua acid (2) 鹽酸洗槽 | CR-000E | % | 10~15% (12.5%) | 0 | 292.1875 | L | 0 | 292.1875 | L | 0 | 292.1875 | L | 0 | 292.1875 | L | 0 | 292.1875 | L | 0 | 292.1875 | L | TRUE | TRUE | TRUE | TRUE | TRUE | TRUE | TRUE | TRUE | TRUE | TRUE | TRUE | TRUE
Ca 1, | RLE-PP1TA | Muối axit Phosphoric (TA) 磷酸鹽 | CR-000E | Point | Tổng chua TA 全酸 40~60 (50) | 0 | 0 | kg | 0 | 0 | kg | 0 | 0 | kg | 0 | 0 | kg | 0 | 0 | kg | 0 | 0 | kg | TRUE | TRUE | TRUE | TRUE | TRUE | TRUE | TRUE | TRUE | TRUE | TRUE | TRUE | TRUE
Ca 1, | RLE-PP1AX | Muối axit Phosphoric (tỷ lệ axit) 磷酸鹽 | CR-000E | Point | tỷ lệ axit 酸比 5.2~7.8 (6.5) | 0 | 0 | kg | 0 | 0 | kg | 0 | 0 | kg | 0 | 0 | kg | 0 | 0 | kg | 0 | 0 | kg | TRUE | TRUE | TRUE | TRUE | TRUE | TRUE | TRUE | TRUE | TRUE | TRUE | TRUE | TRUE
Ca 1, | RLE-PP1PL | Muối axit Phosphoric (Fe phân ly) 磷酸鹽 | CR-000E | Point | Fe phân ly <0.4 鐵離子<0.4 | 0 | 0 | 0 | 0 | 0 | 0 | 0 | 0 | 0 | 0 | 0 | 0 | 0 | 0 | 0 | 0 | 0 | 0 | TRUE | TRUE | TRUE | TRUE | TRUE | TRUE | TRUE | TRUE | TRUE | TRUE | TRUE | TRUE
Ca 1, | RLE-PP2TA | Muối axit Phosphoric (TA) 磷酸鹽 | CR-000E | Point | Tổng chua TA 全酸 40~60 (50) | 0 | 0 | kg | 0 | 0 | kg | 0 | 0 | kg | 0 | 0 | kg | 0 | 0 | kg | 0 | 0 | kg | TRUE | TRUE | TRUE | TRUE | TRUE | TRUE | TRUE | TRUE | TRUE | TRUE | TRUE | TRUE
Ca 1, | RLE-PP2AX | Muối axit Phosphoric (tỷ lệ axit) 磷酸鹽 | CR-000E | Point | tỷ lệ axit 酸比 5.2~7.8 (6.5) | 0 | 0 | kg | 0 | 0 | kg | 0 | 0 | kg | 0 | 0 | kg | 0 | 0 | kg | 0 | 0 | kg | TRUE | TRUE | TRUE | TRUE | TRUE | TRUE | TRUE | TRUE | TRUE | TRUE | TRUE | TRUE
Ca 1, | RLE-PP2PL | Muối axit Phosphoric (Fe phân ly) 磷酸鹽 | CR-000E | Point | Fe phân ly <0.4 鐵離子<0.4 | 0 | 0 | 0 | 0 | 0 | 0 | 0 | 0 | 0 | 0 | 0 | 0 | 0 | 0 | 0 | 0 | 0 | 0 | TRUE | TRUE | TRUE | TRUE | TRUE | TRUE | TRUE | TRUE | TRUE | TRUE | TRUE | TRUE
Ca 1, | RLE-XB | Xà bông bôi trơn 潤滑皂 | CR-000E | Point | 0.8~1.2 | 0 | 0 | kg | 0 | 0 | kg | 0 | 0 | kg | 0 | 0 | kg | 0 | 0 | kg | 0 | 0 | kg | TRUE | TRUE | TRUE | TRUE | TRUE | TRUE | TRUE | TRUE | TRUE | TRUE | TRUE | TRUE
Ca 1, | RLE-XBPH | pH | CR-000E | pH | 8~10 | 0 | 0 | 0 | 0 | 0 | 0 | 0 | 0 | 0 | 0 | 0 | 0 | 0 | 0 | 0 | 0 | 0 | 0 | TRUE | TRUE | TRUE | TRUE | TRUE | TRUE | TRUE | TRUE | TRUE | TRUE | TRUE | TRUE
Ca 1, | RLG-KD | Khử dầu 脫脂 | CR-000C | Point | 30 – 50 (40) | 0 | 0 | kg | 0 | 0 | kg | 0 | 0 | kg | 0 | 0 | kg | 0 | 0 | kg | 0 | 0 | kg | TRUE | TRUE | TRUE | TRUE | TRUE | TRUE | TRUE | TRUE | TRUE | TRUE | TRUE | TRUE
Ca 1, | RLG-HCL1 | Rua acid 鹽酸洗槽 | CR-000C | % | 10~15% (12.5%) | 0 | 0 | L | 0 | 0 | L | 0 | 0 | L | 0 | 0 | L | 0 | 0 | L | 0 | 0 | L | TRUE | TRUE | TRUE | TRUE | TRUE | TRUE | TRUE | TRUE | TRUE | TRUE | TRUE | TRUE
Ca 1, | RLG-PPTA | Muối axit Phosphoric (TA) 磷酸鹽 | CR-000C | Point | Tổng chua TA 全酸 40~60 (50) | 0 | 0 | kg | 0 | 0 | kg | 0 | 0 | kg | 0 | 0 | kg | 0 | 0 | kg | 0 | 0 | kg | TRUE | TRUE | TRUE | TRUE | TRUE | TRUE | TRUE | TRUE | TRUE | TRUE | TRUE | TRUE
Ca 1, | RLG-PPAX | Muối axit Phosphoric (tỷ lệ axit) 磷酸鹽 | CR-000C | Point | tỷ lệ axit 酸比 5.2~7.8 (6.5) | 0 | 0 | kg | 0 | 0 | kg | 0 | 0 | kg | 0 | 0 | kg | 0 | 0 | kg | 0 | 0 | kg | TRUE | TRUE | TRUE | TRUE | TRUE | TRUE | TRUE | TRUE | TRUE | TRUE | TRUE | TRUE
Ca 1, | RLG-PPPL | Muối axit Phosphoric (Fe phân ly) 磷酸鹽 | CR-000C | Point | Fe phân ly <0.4 鐵離子<0.4 | 0 | 0 | 0 | 0 | 0 | 0 | 0 | 0 | 0 | 0 | 0 | 0 | 0 | 0 | 0 | 0 | 0 | 0 | TRUE | TRUE | TRUE | TRUE | TRUE | TRUE | TRUE | TRUE | TRUE | TRUE | TRUE | TRUE
Ca 1, | RLG-XB | Xà bông bôi trơn 潤滑皂 | CR-000C | Point | 0.8~1.2 | 0 | 0 | kg | 0 | 0 | kg | 0 | 0 | kg | 0 | 0 | kg | 0 | 0 | kg | 0 | 0 | kg | TRUE | TRUE | TRUE | TRUE | TRUE | TRUE | TRUE | TRUE | TRUE | TRUE | TRUE | TRUE
Ca 1, | RLG-XBPH | pH | CR-000C | pH | 8~10 | 0 | 0 | 0 | 0 | 0 | 0 | 0 | 0 | 0 | 0 | 0 | 0 | 0 | 0 | 0 | 0 | 0 | 0 | TRUE | TRUE | TRUE | TRUE | TRUE | TRUE | TRUE | TRUE | TRUE | TRUE | TRUE | TRUE
Ca 1, | RLD-HCL1 | [22 empty] | FALSE | FALSE | FALSE | FALSE | FALSE | FALSE | FALSE | FALSE | FALSE | FALSE | FALSE | FALSE | 1 | 1 | 1 | 1 | 1 | 1 | 1 | 1 | 1 | 1 | 1 | 1
Ca 1, | RLD-HCL2 | [22 empty] | FALSE | FALSE | FALSE | FALSE | FALSE | FALSE | FALSE | FALSE | FALSE | FALSE | FALSE | FALSE | 1 | 1 | 1 | 1 | 1 | 1 | 1 | 1 | 1 | 1 | 1 | 1
Ca 1, | RLD-PP1TA | [22 empty] | FALSE | FALSE | FALSE | FALSE | FALSE | FALSE | FALSE | FALSE | FALSE | FALSE | FALSE | FALSE | 1 | 1 | 1 | 1 | 1 | 1 | 1 | 1 | 1 | 1 | 1 | 1
Ca 1, | RLD-PP1AX | [22 empty] | FALSE | FALSE | FALSE | FALSE | FALSE | FALSE | FALSE | FALSE | FALSE | FALSE | FALSE | FALSE | 1 | 1 | 1 | 1 | 1 | 1 | 1 | 1 | 1 | 1 | 1 | 1
Ca 1, | RLD-PP1PL | [22 empty] | FALSE | FALSE | FALSE | FALSE | FALSE | FALSE | FALSE | FALSE | FALSE | FALSE | FALSE | FALSE | 1 | 1 | 1 | 1 | 1 | 1 | 1 | 1 | 1 | 1 | 1 | 1
Ca 1, | RLD-PP2TA | [22 empty] | FALSE | FALSE | FALSE | FALSE | FALSE | FALSE | FALSE | FALSE | FALSE | FALSE | FALSE | FALSE | 1 | 1 | 1 | 1 | 1 | 1 | 1 | 1 | 1 | 1 | 1 | 1
Ca 1, | RLD-PP2AX | [22 empty] | FALSE | FALSE | FALSE | FALSE | FALSE | FALSE | FALSE | FALSE | FALSE | FALSE | FALSE | FALSE | 1 | 1 | 1 | 1 | 1 | 1 | 1 | 1 | 1 | 1 | 1 | 1
Ca 1, | RLD-PP2PL | [22 empty] | FALSE | FALSE | FALSE | FALSE | FALSE | FALSE | FALSE | FALSE | FALSE | FALSE | FALSE | FALSE | 1 | 1 | 1 | 1 | 1 | 1 | 1 | 1 | 1 | 1 | 1 | 1
Ca 1, | RLD-XB | [22 empty] | FALSE | FALSE | FALSE | FALSE | FALSE | FALSE | FALSE | FALSE | FALSE | FALSE | FALSE | FALSE | 1 | 1 | 1 | 1 | 1 | 1 | 1 | 1 | 1 | 1 | 1 | 1
Ca 1, | RLD-XBPH | [22 empty] | FALSE | FALSE | FALSE | FALSE | FALSE | FALSE | FALSE | FALSE | FALSE | FALSE | FALSE | FALSE | 1 | 1 | 1 | 1 | 1 | 1 | 1 | 1 | 1 | 1 | 1 | 1
Ca 1, | XD-XB1 | Xà bông 1 預脫脂 | XD-000A | g/L | 10~20 (15) | 12.5 | 18.036 | kg | 0 | 0 | kg | 0 | 0 | kg | 0 | 0 | kg | 0 | 0 | 0 | 0 | 0 | 0 | TRUE | TRUE | TRUE | TRUE | TRUE | TRUE | TRUE | TRUE | TRUE | TRUE | TRUE | TRUE
Ca 1, | XD-XB2 | Xà bông 2 主脫脂 | XD-000A | g/L | 40~60 (50±5) | 53.218 | 0 | kg | 0 | 0 | kg | 0 | 0 | kg | 0 | 0 | kg | 0 | 0 | 0 | 0 | 0 | 0 | TRUE | TRUE | TRUE | TRUE | TRUE | TRUE | TRUE | TRUE | TRUE | TRUE | TRUE | TRUE
Ca 1, | XD-XB3 | Xà bông 3 (siêu âm) 超音波脫脂 | XD-000A | g/L | 40~60 (50±5) | 67.496 | 0 | kg | 0 | 0 | kg | 0 | 0 | kg | 0 | 0 | kg | 0 | 0 | 0 | 0 | 0 | 0 | TRUE | TRUE | TRUE | TRUE | TRUE | TRUE | TRUE | TRUE | TRUE | TRUE | TRUE | TRUE
Ca 1, | XD-ACID | Rửa acid 酸洗 | XD-000A | Point | 5~15 (10) | 0 | 124.632 | L | 0 | 124.632 | L | 0 | 124.632 | L | 0 | 124.632 | L | 0 | 0 | 0 | 0 | 0 | 0 | TRUE | TRUE | TRUE | TRUE | TRUE | TRUE | TRUE | TRUE | TRUE | TRUE | TRUE | TRUE
Ca 1, | XD-PPPL | phosphat acid phân ly 磷化處理 游離酸度 | XD-000A | Point | <1.5 | 1.1 | 0 | kg | 0 | 0 | kg | 0 | 0 | kg | 0 | 0 | kg | 0 | 0 | 0 | 0 | 0 | 0 | TRUE | TRUE | TRUE | TRUE | TRUE | TRUE | TRUE | TRUE | TRUE | TRUE | TRUE | TRUE
Ca 1, | XD-PPTC | phosphat tổng độ chua 磷化處理 總酸度 | XD-000A | Point | 20~25 (22.5) | 22 | 4.86 | kg | 0 | 0 | kg | 0 | 0 | kg | 0 | 0 | kg | 0 | 0 | 0 | 0 | 0 | 0 | TRUE | TRUE | TRUE | TRUE | TRUE | TRUE | TRUE | TRUE | TRUE | TRUE | TRUE | TRUE
Ca 1, | XD-PPAC | phosphat Xúc tiến AC 磷化處理 促進劑 | XD-000A | Point | 6~9 (7.5) | 7.5 | 0 | kg | 0 | 0 | kg | 0 | 0 | kg | 0 | 0 | kg | 0 | 0 | 0 | 0 | 0 | 0 | TRUE | TRUE | TRUE | TRUE | TRUE | TRUE | TRUE | TRUE | TRUE | TRUE | TRUE | TRUE
Ca 1, | XD-PH | chất điều chỉnh (pH>7) 表調 | XD-000A | pH | 7~10 (>7) | 7.3 | 0 | 0 | 0 | 0 | 0 | 0 | 0 | 0 | 0 | 0 | 0 | 0 | 0 | 0 | 0 | 0 | 0 | TRUE | TRUE | TRUE | TRUE | TRUE | TRUE | TRUE | TRUE | TRUE | TRUE | TRUE | TRUE
Ca 1, | XD-1 | ED電泳 pH ED Bồn sơn tĩnh điện pH 1 | XD-000A | pH | 5.3~6.0 (5.5) | 5.4 | 0 | 0 | 0 | 0 | 0 | 0 | 0 | 0 | 0 | 0 | 0 | 0 | 0 | 0 | 0 | 0 | 0 | TRUE | TRUE | TRUE | TRUE | TRUE | TRUE | TRUE | TRUE | TRUE | TRUE | TRUE | TRUE
Ca 1, | XD-3 | ED 固成份 (NV) ED Thành phần rắn 1 | XD-000A | % | 12~18% (15%) | 15.4398 | 0 | L | \ | 0 | 0 | \ | 0 | 0 | \ | 0 | 0 | 0 | 0 | 0 | 0 | 0 | 0 | TRUE | TRUE | FALSE | TRUE | FALSE | TRUE | FALSE | TRUE | TRUE | TRUE | TRUE | TRUE |  |  | 1 |  | 1 |  | 1
Ca 1, | XD-4 | ED 色料比 EDTỷ lệ màu 1 | XD-000A | % | 8~16% (12%) | 13.52753 | 0 | L | \ | 0 | 0 | \ | 0 | 0 | \ | 0 | 0 | 0 | 0 | 0 | 0 | 0 | 0 | TRUE | TRUE | FALSE | TRUE | FALSE | TRUE | FALSE | TRUE | TRUE | TRUE | TRUE | TRUE |  |  | 1 |  | 1 |  | 1
Ca 1, | XD-7 | UF水洗1 Bồn thu hồi 1 (Thành phần rắn) | XD-000A | % | <5% | 0.3986333 | 0 | 0 | \ | 0 | 0 | \ | 0 | 0 | \ | 0 | 0 | 0 | 0 | 0 | 0 | 0 | 0 | TRUE | TRUE | FALSE | TRUE | FALSE | TRUE | FALSE | TRUE | TRUE | TRUE | TRUE | TRUE |  |  | 1 |  | 1 |  | 1
Ca 1, | XD-8 | UF水洗2 Bồn thu hồi 2 (Thành phần rắn) | XD-000A | % | <3% | 0.3072069 | 0 | 0 | \ | 0 | 0 | \ | 0 | 0 | \ | 0 | 0 | 0 | 0 | 0 | 0 | 0 | 0 | TRUE | TRUE | FALSE | TRUE | FALSE | TRUE | FALSE | TRUE | TRUE | TRUE | TRUE | TRUE |  |  | 1 |  | 1 |  | 1
Ca 1, | DC-XB1 | 熱脫脂 Xà bông 1 | DC-000A | g/L | 20~30 (25±3) | 23.7 | 2.1216 | kg | 0 | 0 | kg | 0 | 0 | 0 | 0 | 0 | 0 | 0 | 0 | 0 | 0 | 0 | 0 | TRUE | TRUE | TRUE | TRUE | TRUE | TRUE | TRUE | TRUE | TRUE | TRUE | TRUE | TRUE
Ca 1, | DC-XB2 | 熱脫脂Xà bôngg 2 | DC-000A | g/L | 20~30 (25±3) | 25.912 | 0 | kg | 0 | 0 | kg | 0 | 0 | 0 | 0 | 0 | 0 | 0 | 0 | 0 | 0 | 0 | 0 | TRUE | TRUE | TRUE | TRUE | TRUE | TRUE | TRUE | TRUE | TRUE | TRUE | TRUE | TRUE
Ca 1, | DC-HNO3 | HNO3 中和 | DC-000A | ml/L | 210~290 (250±40) | 215.16 | 56.85888 | L | 0 | 0 | L | 0 | 0 | 0 | 0 | 0 | 0 | 0 | 0 | 0 | 0 | 0 | 0 | TRUE | TRUE | TRUE | TRUE | TRUE | TRUE | TRUE | TRUE | TRUE | TRUE | TRUE | TRUE
Ca 1, | DC1-H2SO4 | 陽極處理槽 dương cực H2SO4 (18) | DC-000A | g/L | 120~150 (135±15) | 120 | 17.28 | kg | 0 | 0 | kg | 0 | 0 | 0 | 0 | 0 | 0 | 0 | 0 | 0 | 0 | 0 | 0 | TRUE | TRUE | TRUE | TRUE | TRUE | TRUE | TRUE | TRUE | TRUE | TRUE | TRUE | TRUE
Ca 1, | DC1-AL | 陽極處理槽 dương cực Al3+ (18) | DC-000A | g/L | 1~5 (3±1.5) | 4.75 | 0 | kg | 0 | 0 | kg | 0 | 0 | 0 | 0 | 0 | 0 | 0 | 0 | 0 | 0 | 0 | 0 | TRUE | TRUE | TRUE | TRUE | TRUE | TRUE | TRUE | TRUE | TRUE | TRUE | TRUE | TRUE
Ca 1, | DC2-H2SO4 | 陽極處理槽 dương cực H2SO4 (19) | DC-000A | g/L | 120~150 (135±15) | 125 | 8.64 | kg | 0 | 0 | kg | 0 | 0 | 0 | 0 | 0 | 0 | 0 | 0 | 0 | 0 | 0 | 0 | TRUE | TRUE | TRUE | TRUE | TRUE | TRUE | TRUE | TRUE | TRUE | TRUE | TRUE | TRUE
Ca 1, | DC2-AL | 陽極處理槽 dương cực Al3+ (19) | DC-000A | g/L | 1~5 (3±1.5) | 4.875 | 0 | kg | 0 | 0 | kg | 0 | 0 | 0 | 0 | 0 | 0 | 0 | 0 | 0 | 0 | 0 | 0 | TRUE | TRUE | TRUE | TRUE | TRUE | TRUE | TRUE | TRUE | TRUE | TRUE | TRUE | TRUE
Ca 1, | DC3-H2SO4 | 陽極處理槽 dương cực H2SO4 (20) | DC-000A | g/L | 120~150 (135±15) | 125 | 8.64 | kg | 0 | 0 | kg | 0 | 0 | 0 | 0 | 0 | 0 | 0 | 0 | 0 | 0 | 0 | 0 | TRUE | TRUE | TRUE | TRUE | TRUE | TRUE | TRUE | TRUE | TRUE | TRUE | TRUE | TRUE
Ca 1, | DC3-AL | 陽極處理槽 dương cực Al3+ (20) | DC-000A | g/L | 1~5 (3±1.5) | 4.5 | 0 | kg | 0 | 0 | kg | 0 | 0 | 0 | 0 | 0 | 0 | 0 | 0 | 0 | 0 | 0 | 0 | TRUE | TRUE | TRUE | TRUE | TRUE | TRUE | TRUE | TRUE | TRUE | TRUE | TRUE | TRUE
Ca 1, | DC-DL | 封孔 Đóng lỗ (HK-101A1) | DC-000A | g/L | 8~12 (10±1) | 9.36 | 1.10592 | kg | 0 | 0 | kg | 0 | 0 | 0 | 0 | 0 | 0 | 0 | 0 | 0 | 0 | 0 | 0 | TRUE | TRUE | TRUE | TRUE | TRUE | TRUE | TRUE | TRUE | TRUE | TRUE | TRUE | TRUE
Ca 1, | DC-DLPH | pH | DC-000A | pH | 6~8 (7±0.5) | 6.8 | 0 | 0 | 0 | 0 | 0 | 0 | 0 | 0 | 0 | 0 | 0 | 0 | 0 | 0 | 0 | 0 | 0 | TRUE | TRUE | TRUE | TRUE | TRUE | TRUE | TRUE | TRUE | TRUE | TRUE | TRUE | TRUE
Ca 1, | DC-BLACK05 | 染色Màu - Black-05 | DC-000A | pH | 5.5~6.0 | 0 | 0 | 0 | 0 | 0 | 0 | 0 | 0 | 0 | 0 | 0 | 0 | 0 | 0 | 0 | 0 | 0 | 0 | TRUE | TRUE | TRUE | TRUE | TRUE | TRUE | TRUE | TRUE | TRUE | TRUE | TRUE | TRUE
Ca 1, | DC-GAY07 | 染色Màu- Gey-07 | DC-000A | pH | 5.5~6.0 | 0 | 0 | 0 | 0 | 0 | 0 | 0 | 0 | 0 | 0 | 0 | 0 | 0 | 0 | 0 | 0 | 0 | 0 | TRUE | TRUE | TRUE | TRUE | TRUE | TRUE | TRUE | TRUE | TRUE | TRUE | TRUE | TRUE
Ca 1, | DC-BLACK08 | 染色Màu- Black-08 | DC-000A | pH | 5.5~6.0 | 5.5 | 0 | 0 | 0 | 0 | 0 | 0 | 0 | 0 | 0 | 0 | 0 | 0 | 0 | 0 | 0 | 0 | 0 | TRUE | TRUE | TRUE | TRUE | TRUE | TRUE | TRUE | TRUE | TRUE | TRUE | TRUE | TRUE
TRO VE MENU

## IT.NHIET DO
Hạng mục kiểm tra nhiệt độ 檢查溫度
Ngay | Ma__Hangmuc | Hang_Muc | Mã Máy | Đơn Vị | Tieu_Chuan | Nhietke_01 | NhietKeTD_01 | Nhietke_02 | NhietKeTD_02 | Nhietke_03 | NhietKeTD_03 | Nhietke_04 | NhietKeTD_04 | Nhietke_05 | NhietKeTD_05 | Nhietke_06 | NhietKeTD_06 | 1 | bs | 2 | bs | 3 | bs | 4 | bs | 5 | bs | 6 | bs | 1 | bs | 2 | bs | 3 | bs | 4 | bs | 5 | bs | 6 | bs
Ngay | Code | Code_Name | Machine | 單位 | 控制範圍 | 温度計 | 自動温控 | 温度計 | 自動温控 | 温度計 | 自動温控 | 温度計 | 自動温控 | 温度計 | 自動温控 | 温度計 | 自動温控
Ca 1, | 1E-TEMXB1 | Nhiệt độ xà bông nóng (1) 熱脫脂溫度(1) | XL-001E | 0C | 50~70 | 0 | 0 | 0 | 0 | 0 | 0 | 0 | 0 | 0 | 0 | 0 | 0 | TRUE | TRUE | TRUE | TRUE | TRUE | TRUE | TRUE | TRUE | TRUE | TRUE | TRUE | TRUE
Ca 1, | 1E-TEMXB2 | Nhiệt độ xà bông nóng (2) 熱脫脂溫度(2) | XL-001E | 0C | 50~70 | 0 | 0 | 0 | 0 | 0 | 0 | 0 | 0 | 0 | 0 | 0 | 0 | TRUE | TRUE | TRUE | TRUE | TRUE | TRUE | TRUE | TRUE | TRUE | TRUE | TRUE | TRUE
Ca 1, | 1E-TEMDG1 | Nhiệt độ điện giải (1) 電解1 溫度 | XL-001E | 0C | 40~60 | 0 | 0 | 0 | 0 | 0 | 0 | 0 | 0 | 0 | 0 | 0 | 0 | TRUE | TRUE | TRUE | TRUE | TRUE | TRUE | TRUE | TRUE | TRUE | TRUE | TRUE | TRUE
Ca 1, | 1E-TEMDG2 | Nhiệt độ điện giải (2) 電解 2 溫度 | XL-001E | 0C | 40~60 | 0 | 0 | 0 | 0 | 0 | 0 | 0 | 0 | 0 | 0 | 0 | 0 | TRUE | TRUE | TRUE | TRUE | TRUE | TRUE | TRUE | TRUE | TRUE | TRUE | TRUE | TRUE
Ca 1, | 1E-TEMBX | Nhiệt độ bồn xi 鍍鋅槽溫度 | XL-001E | 0C | 20~35 | 0 | 0 | 0 | 0 | 0 | 0 | 0 | 0 | 0 | 0 | 0 | 0 | TRUE | TRUE | TRUE | TRUE | TRUE | TRUE | TRUE | TRUE | TRUE | TRUE | TRUE | TRUE
Ca 1, | 1E-TEMCR3I | Nhiệt độ bồn màu Cr2O3 三價鉻 溫度 | XL-001E | 0C | 30~40 | 0 | 0 | 0 | 0 | 0 | 0 | 0 | 0 | 0 | 0 | 0 | 0 | TRUE | TRUE | TRUE | TRUE | TRUE | TRUE | TRUE | TRUE | TRUE | TRUE | TRUE | TRUE
Ca 1, | 1E-TEMH2O | Nhiệt độ bồn nước nóng 熱水溫度 | XL-001E | 0C | 50~70 | 0 | 0 | 0 | 0 | 0 | 0 | 0 | 0 | 0 | 0 | 0 | 0 | TRUE | TRUE | TRUE | TRUE | TRUE | TRUE | TRUE | TRUE | TRUE | TRUE | TRUE | TRUE
Ca 1, | 1E-TEMSAY | Sấy khô 烘乾 | XL-001E | 0C | 80~100 | 0 | 0 | 0 | 0 | 0 | 0 | 0 | 0 | 0 | 0 | 0 | 0 | TRUE | TRUE | TRUE | TRUE | TRUE | TRUE | TRUE | TRUE | TRUE | TRUE | TRUE | TRUE
Ca 1, | 1F-TEMXB1 | Nhiệt độ xà bông nóng (1) 熱脫脂溫度(1) | XL-001F | 0C | 50~70 | 0 | 0 | 0 | 0 | 0 | 43 | 41 | 0 | 0 | 0 | 0 | 0 | TRUE | TRUE | TRUE | TRUE | TRUE | TRUE | TRUE | TRUE | TRUE | TRUE | TRUE | TRUE
Ca 1, | 1F-TEMXB2 | Nhiệt độ xà bông nóng (2) 熱脫脂溫度(2) | XL-001F | 0C | 50~70 | 0 | 0 | 0 | 0 | 0 | 60 | 59 | 0 | 0 | 0 | 0 | 0 | TRUE | TRUE | TRUE | TRUE | TRUE | TRUE | TRUE | TRUE | TRUE | TRUE | TRUE | TRUE
Ca 1, | 1F-TEMDG1 | Nhiệt độ điện giải (1) 電解1 溫度 | XL-001F | 0C | 40~60 | 0 | 0 | 0 | 0 | 0 | 52 | 51 | 0 | 0 | 0 | 0 | 0 | TRUE | TRUE | TRUE | TRUE | TRUE | TRUE | TRUE | TRUE | TRUE | TRUE | TRUE | TRUE
Ca 1, | 1F-TEMDG2 | Nhiệt độ điện giải (2) 電解 2 溫度 | XL-001F | 0C | 40~60 | 0 | 0 | 0 | 0 | 0 | 50 | 50 | 0 | 0 | 0 | 0 | 0 | TRUE | TRUE | TRUE | TRUE | TRUE | TRUE | TRUE | TRUE | TRUE | TRUE | TRUE | TRUE
Ca 1, | 1F-TEMBX | Nhiệt độ bồn xi 鍍鋅槽溫度 | XL-001F | 0C | 20~35 | 0 | 0 | 0 | 0 | 0 | 28 | 28 | 0 | 0 | 0 | 0 | 0 | TRUE | TRUE | TRUE | TRUE | TRUE | TRUE | TRUE | TRUE | TRUE | TRUE | TRUE | TRUE
Ca 1, | 1F-TEMCR3I | Nhiệt độ bồn màu Cr2O3 三價鉻 溫度 | XL-001F | 0C | 30-38 | 0 | 0 | 0 | 0 | 0 | 38 | 38 | 0 | 0 | 0 | 0 | 0 | TRUE | TRUE | TRUE | TRUE | TRUE | TRUE | TRUE | TRUE | TRUE | TRUE | TRUE | TRUE
Ca 1, | 1F-TEMH2O | Nhiệt độ bồn nước nóng 熱水溫度 | XL-001F | 0C | 50~70 | 0 | 0 | 0 | 0 | 0 | 60 | 60 | 0 | 0 | 0 | 0 | 0 | TRUE | TRUE | TRUE | TRUE | TRUE | TRUE | TRUE | TRUE | TRUE | TRUE | TRUE | TRUE
Ca 1, | 1F-TEMSAY | Sấy khô 烘乾 | XL-001F | 0C | 80~100 | 0 | 0 | 0 | 0 | 0 | 0 | 94 | 0 | 0 | 0 | 0 | 0 | TRUE | TRUE | TRUE | TRUE | TRUE | TRUE | TRUE | TRUE | TRUE | TRUE | TRUE | TRUE
Ca 1, | XT-TEMXB1 | Nhiệt độ xà bông nóng (1) 熱脫脂溫度(1) | XT-000C | 0C | 50~70 | 0 | 0 | 0 | 0 | 0 | 60 | 59 | 0 | 0 | 0 | 0 | 0 | TRUE | TRUE | TRUE | TRUE | TRUE | TRUE | TRUE | TRUE | TRUE | TRUE | TRUE | TRUE
Ca 1, | XT-TEMXB2 | Nhiệt độ xà bông nóng (2) 熱脫脂溫度(2) | XT-000C | 0C | 50~70 | 0 | 0 | 0 | 0 | 0 | 62 | 63 | 0 | 0 | 0 | 0 | 0 | TRUE | TRUE | TRUE | TRUE | TRUE | TRUE | TRUE | TRUE | TRUE | TRUE | TRUE | TRUE
Ca 1, | XT-TEMDG1 | Nhiệt độ điện giải (1) 電解1 溫度 | XT-000C | 0C | 50~70 | 0 | 0 | 0 | 0 | 0 | 60 | 60 | 0 | 0 | 0 | 0 | 0 | TRUE | TRUE | TRUE | TRUE | TRUE | TRUE | TRUE | TRUE | TRUE | TRUE | TRUE | TRUE
Ca 1, | XT-TEMDG2 | Nhiệt độ điện giải (2) 電解 2 溫度 | XT-000C | 0C | 50~70 | 0 | 0 | 0 | 0 | 0 | 59 | 58 | 0 | 0 | 0 | 0 | 0 | TRUE | TRUE | TRUE | TRUE | TRUE | TRUE | TRUE | TRUE | TRUE | TRUE | TRUE | TRUE
Ca 1, | XT-TEMBX | Nhiệt độ bồn xi 鍍鋅槽溫度 | XT-000C | 0C | 22~28 | 0 | 0 | 0 | 0 | 0 | 24 | 23 | 0 | 0 | 0 | 0 | 0 | TRUE | TRUE | TRUE | TRUE | TRUE | TRUE | TRUE | TRUE | TRUE | TRUE | TRUE | TRUE
Ca 1, | XT-TEMCR3I | Nhiệt độ bồn màu Cr2O3 (I) 三價鉻 溫度 HALO | XT-000C | 0C | 30~40 | 0 | 0 | 0 | 0 | 0 | 37 | 37 | 0 | 0 | 0 | 0 | 0 | TRUE | TRUE | TRUE | TRUE | TRUE | TRUE | TRUE | TRUE | TRUE | TRUE | TRUE | TRUE
Ca 1, | XT-TEMH2O | Nhiệt độ bồn nước nóng 熱水溫度 | XT-000C | 0C | 55~65 | 0 | 0 | 0 | 0 | 0 | 58 | 58 | 0 | 0 | 0 | 0 | 0 | TRUE | TRUE | TRUE | TRUE | TRUE | TRUE | TRUE | TRUE | TRUE | TRUE | TRUE | TRUE
Ca 1, | XT-TEMSAY | Sấy khô 烘乾 | XT-000C | 0C | 80~100 | 0 | 0 | 0 | 0 | 0 | \ | 85 | 0 | 0 | 0 | 0 | 0 | TRUE | TRUE | TRUE | TRUE | TRUE | FALSE | TRUE | TRUE | TRUE | TRUE | TRUE | TRUE | [5 empty] | 1
Ca 1, | RLE-TEMPP1 | Muối axit Phosphoric (1) 磷酸鹽 | CR-000E | 0C | 65~85OC | 0 | 0 | 0 | 0 | 0 | 0 | 0 | 0 | 0 | 0 | 0 | 0 | TRUE | TRUE | TRUE | TRUE | TRUE | TRUE | TRUE | TRUE | TRUE | TRUE | TRUE | TRUE
Ca 1, | RLE-TEMPP2 | Muối axit Phosphoric (2) 磷酸鹽 | CR-000E | 0C | 65~85OC | 0 | 0 | 0 | 0 | 0 | 0 | 0 | 0 | 0 | 0 | 0 | 0 | TRUE | TRUE | TRUE | TRUE | TRUE | TRUE | TRUE | TRUE | TRUE | TRUE | TRUE | TRUE
Ca 1, | RLE-TEMXB | Xà bông bôi trơn 潤滑皂 | CR-000E | 0C | 80~90OC | 0 | 0 | 0 | 0 | 0 | 0 | 0 | 0 | 0 | 0 | 0 | 0 | TRUE | TRUE | TRUE | TRUE | TRUE | TRUE | TRUE | TRUE | TRUE | TRUE | TRUE | TRUE
Ca 1, | RLC-TEMKD | [16 empty] | FALSE | FALSE | FALSE | FALSE | FALSE | FALSE | FALSE | FALSE | FALSE | FALSE | FALSE | FALSE | 1 | 1 | 1 | 1 | 1 | 1 | 1 | 1 | 1 | 1 | 1 | 1
Ca 1, | RLC-TEMPP123 | [16 empty] | FALSE | FALSE | FALSE | FALSE | FALSE | FALSE | FALSE | FALSE | FALSE | FALSE | FALSE | FALSE | 1 | 1 | 1 | 1 | 1 | 1 | 1 | 1 | 1 | 1 | 1 | 1
Ca 1, | RLD-TEMPP1 | [16 empty] | FALSE | FALSE | FALSE | FALSE | FALSE | FALSE | FALSE | FALSE | FALSE | FALSE | FALSE | FALSE | 1 | 1 | 1 | 1 | 1 | 1 | 1 | 1 | 1 | 1 | 1 | 1
Ca 1, | RLD-TEMPP2 | [16 empty] | FALSE | FALSE | FALSE | FALSE | FALSE | FALSE | FALSE | FALSE | FALSE | FALSE | FALSE | FALSE | 1 | 1 | 1 | 1 | 1 | 1 | 1 | 1 | 1 | 1 | 1 | 1
Ca 1, | RLD-TEMXB | [16 empty] | FALSE | FALSE | FALSE | FALSE | FALSE | FALSE | FALSE | FALSE | FALSE | FALSE | FALSE | FALSE | 1 | 1 | 1 | 1 | 1 | 1 | 1 | 1 | 1 | 1 | 1 | 1
Ca 1, | XD-TEMXB1 | Xà bông 1 預脫脂 | XD-000A | 0C | 51~59OC (55OC) | 55 | 56 | 0 | 0 | 0 | 0 | 0 | 0 | 0 | 0 | 0 | 0 | TRUE | TRUE | TRUE | TRUE | TRUE | TRUE | TRUE | TRUE | TRUE | TRUE | TRUE | TRUE
Ca 1, | XD-TEMXB2 | Xà bông 2 主脫脂 | XD-000A | 0C | 51~59OC (55OC) | 58 | 56 | 0 | 0 | 0 | 0 | 0 | 0 | 0 | 0 | 0 | 0 | TRUE | TRUE | TRUE | TRUE | TRUE | TRUE | TRUE | TRUE | TRUE | TRUE | TRUE | TRUE
Ca 1, | XD-TEMXB3 | Xà bông siêu âm 超音波脫脂 | XD-000A | 0C | 51~59OC (55OC) | 56 | 58 | 0 | 0 | 0 | 0 | 0 | 0 | 0 | 0 | 0 | 0 | TRUE | TRUE | TRUE | TRUE | TRUE | TRUE | TRUE | TRUE | TRUE | TRUE | TRUE | TRUE
Ca 1, | XD-TEMPP | phosphat 磷化處理 | XD-000A | 0C | 30~40OC (35OC) | 42 | 35 | 0 | 0 | 0 | 0 | 0 | 0 | 0 | 0 | 0 | 0 | TRUE | TRUE | TRUE | TRUE | TRUE | TRUE | TRUE | TRUE | TRUE | TRUE | TRUE | TRUE
Ca 1, | XD-TEMED1 | ED電泳 ED Bồn sơn tĩnh điện 1 | XD-000A | 0C | 26~32OC (29OC) | 33 | 33 | 0 | 0 | 0 | 0 | 0 | 0 | 0 | 0 | 0 | 0 | TRUE | TRUE | TRUE | TRUE | TRUE | TRUE | TRUE | TRUE | TRUE | TRUE | TRUE | TRUE
Ca 1, | XD-TEMSAY | sấy khô 烘乾 | XD-000A | 0C | 170~220℃ (195OC) | 0 | 162 | 0 | 0 | 0 | 0 | 0 | 0 | 0 | 0 | 0 | 0 | TRUE | TRUE | TRUE | TRUE | TRUE | TRUE | TRUE | TRUE | TRUE | TRUE | TRUE | TRUE
Ca 1, | DC-TEMXB1 | 熱脫脂 Xà bông 1 | DC-000A | 0C | 45~65ºC (55±8oC) | 60 | 62 | 0 | 0 | 0 | 0 | 0 | 0 | 0 | 0 | 0 | 0 | TRUE | TRUE | TRUE | TRUE | TRUE | TRUE | TRUE | TRUE | TRUE | TRUE | TRUE | TRUE
Ca 1, | DC-TEMXB2 | 熱脫脂Xà bôngg 2 | DC-000A | 0C | 45~65ºC (55±8oC) | 59 | 62 | 0 | 0 | 0 | 0 | 0 | 0 | 0 | 0 | 0 | 0 | TRUE | TRUE | TRUE | TRUE | TRUE | TRUE | TRUE | TRUE | TRUE | TRUE | TRUE | TRUE
Ca 1, | DC1-TEM | 陽極處理槽 dương cực Al3+ (18) | DC-000A | 0C | 18~25ºC (22±2oC) | 25 | 22 | 0 | 0 | 0 | 0 | 0 | 0 | 0 | 0 | 0 | 0 | TRUE | TRUE | TRUE | TRUE | TRUE | TRUE | TRUE | TRUE | TRUE | TRUE | TRUE | TRUE
Ca 1, | DC2-TEM | 陽極處理槽 dương cực Al3+ (19) | DC-000A | 0C | 18~25ºC (22±2oC) | 26 | 23 | 0 | 0 | 0 | 0 | 0 | 0 | 0 | 0 | 0 | 0 | TRUE | TRUE | TRUE | TRUE | TRUE | TRUE | TRUE | TRUE | TRUE | TRUE | TRUE | TRUE
Ca 1, | DC3-TEM | 陽極處理槽 dương cực Al3+ (20) | DC-000A | 0C | 18~25ºC (22±2oC) | 21 | 19 | 0 | 0 | 0 | 0 | 0 | 0 | 0 | 0 | 0 | 0 | TRUE | TRUE | TRUE | TRUE | TRUE | TRUE | TRUE | TRUE | TRUE | TRUE | TRUE | TRUE
Ca 1, | DC-TEMDL | 封孔 Đóng lỗ (HK-101A1) | DC-000A | 0C | 45~60ºC (50±2oC) | 30 | 28 | 0 | 0 | 0 | 0 | 0 | 0 | 0 | 0 | 0 | 0 | TRUE | TRUE | TRUE | TRUE | TRUE | TRUE | TRUE | TRUE | TRUE | TRUE | TRUE | TRUE
Ca 1, | DC-TEMBLACK05 | 染色Màu - Black-05 | DC-000A | 0C | 55~65ºC (55±3oC) | 0 | 0 | 0 | 0 | 0 | 0 | 0 | 0 | 0 | 0 | 0 | 0 | TRUE | TRUE | TRUE | TRUE | TRUE | TRUE | TRUE | TRUE | TRUE | TRUE | TRUE | TRUE
Ca 1, | DC-TEMGAY07 | 染色Màu- Gey-07 | DC-000A | 0C | 42~47ºC (44±2oC) | 0 | 0 | 0 | 0 | 0 | 0 | 0 | 0 | 0 | 0 | 0 | 0 | TRUE | TRUE | TRUE | TRUE | TRUE | TRUE | TRUE | TRUE | TRUE | TRUE | TRUE | TRUE
Ca 1, | DC-TEMBLACK08 | 染色Màu- Black-08 | DC-000A | 0C | 55~65ºC (55±3oC) | 64 | 61 | 0 | 0 | 0 | 0 | 0 | 0 | 0 | 0 | 0 | 0 | TRUE | TRUE | TRUE | TRUE | TRUE | TRUE | TRUE | TRUE | TRUE | TRUE | TRUE | TRUE
Ca 1, | DC-TEMBSAY | 烘乾 Sấy khô | DC-000A | 0C | 100~110ºC (100±5oC) | \ | 114 | \ | 0 | 0 | 0 | 0 | 0 | 0 | 0 | 0 | 0 | FALSE | TRUE | FALSE | TRUE | TRUE | TRUE | TRUE | TRUE | TRUE | TRUE | TRUE | TRUE | 1 |  | 1
TRO VE MENU

## SOP HOA NGHIEM
SOP HÓA NGHIỆM
Chuyền | Hạng mục 項目 | PP HÓA NGHIỆM
XL-1E | Xà bông (1)脫脂 | D:\2. Data hoa nghiem\1. PP HÓA NGHIỆM CÁC BỒN-XLBM\JASCO-XB,ĐG-XL-1E.pdf
Xà bông (2)脫脂
điện giải(1)+電解
điện giải (2)+電解
| Nồng độ NaOH 氫氧化鈉 | ..\..\..\2. Data hoa nghiem\1. PP HÓA NGHIỆM CÁC BỒN-XLBM\NaOH.pdf
| Nồng độ Zn 鋅 (1 pcs Zn=25kg) | D:\2. Data hoa nghiem\1. PP HÓA NGHIỆM CÁC BỒN-XLBM\ZN-XM,XT.pdf
| Nồng độ Cr2O3 三價鉻 | D:\2. Data hoa nghiem\1. PP HÓA NGHIỆM CÁC BỒN-XLBM\JASCO-CR3+XT,XL-1E.pdf
| Nồng độ acid đặc 鹽酸 濃度 | D:\2. Data hoa nghiem\1. PP HÓA NGHIỆM CÁC BỒN-XLBM\HCL-đặc, loãng-XM.pdf
Nồng độ acid loãng 稀酸 濃度
| Nồng độ HCl hoạt hóa 稀酸活化 濃度 | D:\2. Data hoa nghiem\1. PP HÓA NGHIỆM CÁC BỒN-XLBM\HCL hoạt hóa-xt,xm.pdf
| Nồng độ HNO3 硝酸濃度 | ..\..\..\2. Data hoa nghiem\1. PP HÓA NGHIỆM CÁC BỒN-XLBM\HNO3-XM, XT.pdf
| Nồng độ Cr2O3 （K) 三價鉻 | ..\..\..\2. Data hoa nghiem\1. PP HÓA NGHIỆM CÁC BỒN-XLBM\MÀU K JASCO-tiêu chuẩn tác nghiệp hyprotech.pdf
XL-1F | Xà bông (1)脫脂 CT-21A | ..\..\..\2. Data hoa nghiem\1. PP HÓA NGHIỆM CÁC BỒN-XLBM\XB,ĐG-1F,XT.pdf
Xà bông (2)脫脂 CT-21A
điện giải(1)+電解 EC-508A
điện giải (2)+電解 EC-508A
| Nồng độ NaOH 氫氧化鈉 | ..\..\..\2. Data hoa nghiem\1. PP HÓA NGHIỆM CÁC BỒN-XLBM\NaOH.pdf
| Nồng độ Zn 鋅 (1 pcs Zn=25kg) | D:\2. Data hoa nghiem\1. PP HÓA NGHIỆM CÁC BỒN-XLBM\ZN-XM,XT.pdf
| Nồng độ Cr2O3 三價鉻 LANTHANE 318 | ..\..\..\2. Data hoa nghiem\1. PP HÓA NGHIỆM CÁC BỒN-XLBM\CR3+-HALO.pdf
| Nồng độ acid đặc 鹽酸 濃度 | D:\2. Data hoa nghiem\1. PP HÓA NGHIỆM CÁC BỒN-XLBM\HCL-đặc, loãng-XM.pdf
Nồng độ acid loãng 稀酸 濃度
| Nồng độ HCl hoạt hóa 稀酸活化 濃度 | D:\2. Data hoa nghiem\1. PP HÓA NGHIỆM CÁC BỒN-XLBM\HCL hoạt hóa-xt,xm.pdf
| Nồng độ HNO3 硝酸濃度 | ..\..\..\2. Data hoa nghiem\1. PP HÓA NGHIỆM CÁC BỒN-XLBM\HNO3-XM, XT.pdf
| Nồng độ Cr2O3 （K) 三價鉻 FINIDIP 124 | ..\..\..\2. Data hoa nghiem\1. PP HÓA NGHIỆM CÁC BỒN-XLBM\MÀU K-1F,XT.pdf
XT-00C | Xà bông 脫脂 (2,3,4) CT-21A | ..\..\..\2. Data hoa nghiem\1. PP HÓA NGHIỆM CÁC BỒN-XLBM\XB,ĐG-1F,XT.pdf
Xà bông 脫脂 (5,6) CT-21A
Điện giải 電解 (8) EC-508A
Điện giải 電解 (20,21) EC-508A
| NaOH (26-37) 氫氧化鈉 | ..\..\..\2. Data hoa nghiem\1. PP HÓA NGHIỆM CÁC BỒN-XLBM\NaOH.pdf
| Zn 鋅 (26-37) (1 pcs Zn=25kg) | D:\2. Data hoa nghiem\1. PP HÓA NGHIỆM CÁC BỒN-XLBM\ZN-XM,XT.pdf
| Nồng độ Cr2O3 三價鉻(46) LANTHANE 318 (HALO) | ..\..\..\2. Data hoa nghiem\1. PP HÓA NGHIỆM CÁC BỒN-XLBM\CR3+-HALO.pdf
| Nồng độ acid đặc (13) 鹽酸 濃度 | D:\2. Data hoa nghiem\1. PP HÓA NGHIỆM CÁC BỒN-XLBM\HCL đặc, loãng-XT.pdf
Nồng độ acid đặc (14) 鹽酸 濃度
Nồng độ acid đặc (15,16,17) 鹽酸 濃度
Nồng độ acid loãng (12) 稀酸 濃度
| Nồng độ HNO3 (42) 硝酸濃度 | ..\..\..\2. Data hoa nghiem\1. PP HÓA NGHIỆM CÁC BỒN-XLBM\HNO3-XM, XT.pdf
| Cr2O3 （K) (49) 三價鉻 FINIDIP 124 | ..\..\..\2. Data hoa nghiem\1. PP HÓA NGHIỆM CÁC BỒN-XLBM\MÀU K-1F,XT.pdf
| Zn-Niken Plating- Zn | ..\..\..\2. Data hoa nghiem\1. PP HÓA NGHIỆM CÁC BỒN-XLBM\JASCO-Phương pháp phân tích ZN-Ni-XT.pdf
| Zn-Niken Plating- NaOH | ..\..\..\2. Data hoa nghiem\1. PP HÓA NGHIỆM CÁC BỒN-XLBM\NaOH.pdf
RỬA LIỆU | Khử dầu 脫脂 | D:\2. Data hoa nghiem\1. PP HÓA NGHIỆM CÁC BỒN-XLBM\khử dầu-RL.pdf
| Rua acid 鹽酸洗槽 | D:\2. Data hoa nghiem\1. PP HÓA NGHIỆM CÁC BỒN-XLBM\HCL-RL.pdf
| Muối axit Phosphoric (TA) 磷酸鹽 | D:\2. Data hoa nghiem\1. PP HÓA NGHIỆM CÁC BỒN-XLBM\TA-photphat-RL.pdf
| Muối axit Phosphoric (tỷ lệ axit) 磷酸鹽 | D:\2. Data hoa nghiem\1. PP HÓA NGHIỆM CÁC BỒN-XLBM\tỷ lệ acid-RL.pdf
| Muối axit Phosphoric (Fe phân ly) 磷酸鹽 | D:\2. Data hoa nghiem\1. PP HÓA NGHIỆM CÁC BỒN-XLBM\Fe phân ly-RL.pdf
Xà bông bôi trơn 潤滑皂
MÀNG LOA | 熱脫脂 Xà bông 1 | D:\2. Data hoa nghiem\1. PP HÓA NGHIỆM CÁC BỒN-XLBM\XB-ML.pdf
熱脫脂Xà bôngg 2
| HNO3 中和 | D:\2. Data hoa nghiem\1. PP HÓA NGHIỆM CÁC BỒN-XLBM\HNO3-ML.pdf
| 陽極處理槽 dương cực H2SO4 (18) | D:\2. Data hoa nghiem\1. PP HÓA NGHIỆM CÁC BỒN-XLBM\H2SO4-ML.pdf
| 陽極處理槽 dương cực Al3+ (18) | D:\2. Data hoa nghiem\1. PP HÓA NGHIỆM CÁC BỒN-XLBM\AL3+ML.pdf
| 封孔 Đóng lỗ (HK-101A1) | D:\2. Data hoa nghiem\1. PP HÓA NGHIỆM CÁC BỒN-XLBM\đóng lỗ-ML.pdf
XI ĐEN | Xà bông 1 預脫脂 | ..\..\..\2. Data hoa nghiem\1. PP HÓA NGHIỆM CÁC BỒN-XLBM\xđ-xb1.pdf
| Xà bông 2 主脫脂 | ..\..\..\2. Data hoa nghiem\1. PP HÓA NGHIỆM CÁC BỒN-XLBM\xđ-xb2,3.pdf
Xà bông 3 (siêu âm) 超音波脫脂
| phosphat acid phân ly 磷化處理 游離酸度 | ..\..\..\2. Data hoa nghiem\1. PP HÓA NGHIỆM CÁC BỒN-XLBM\xđ-acid phân ly.pdf
| phosphat tổng độ chua 磷化處理 總酸度 | ..\..\..\2. Data hoa nghiem\1. PP HÓA NGHIỆM CÁC BỒN-XLBM\xđ-tổng chua.pdf
| ED 固成份 (NV) ED Thành phần rắn 1 | ..\..\..\2. Data hoa nghiem\1. PP HÓA NGHIỆM CÁC BỒN-XLBM\xđ-chất rắn.pdf
| ED 色料比 EDTỷ lệ màu 1 | ..\..\..\2. Data hoa nghiem\1. PP HÓA NGHIỆM CÁC BỒN-XLBM\xđ-tỷ lệ sắc tố.pdf
BACK