## PT TAP CHAT
MẪU GỬI NHÀ CUNG ỨNG
2022/12/03
NCC | Type sample | Test Item | Standards | Unit | Result | KQ NCC | ±5%
JASCO | Akaline Zinc (XL-1E) | Zn2+ | 7-12g/l (9g±1g/l) | g/l | 10.01
JASCO |  | NaOH | 130 - 150g/L (140±5g/L) | g/l | 140
JASCO |  | Na2CO3 | ＜70g/L | g/l | 0
JASCO |  | Fe | <5 | ppm
JASCO |  | Cu | <5 | ppm
JASCO |  | Cr | <5 | ppm
JASCO |  | Pb | <5 | ppm
JASCO | Màu (I) (TR173AH) (XL-1E) | Cr2O3 (TR173AH) | 12~18 % (14±2%) | % | 13.66906
JASCO |  | pH | 1.6~2.2(1.8±0.1 ) | / | 1.76
JASCO |  | Fe | <80 | ppm
JASCO |  | Cu | ＜5 | ppm
JASCO |  | Zn | ＜7000ppm | ppm
JASCO | Màu K (5U109A) (XL-1E) | Màu K (5U109A) | 5-10% (7.5±1%) | % | 7.68
JASCO |  | pH | 1.6~2.0(1.8±0.1) | / | 2.25
JASCO |  | Fe | (2.1±0.1 ) | ppm |  |  | #DIV/0!
JASCO |  | Cu | ＜5ppm | ppm |  |  | #DIV/0!
JASCO |  | Zn | ＜7000ppm | ppm |  |  | #DIV/0!
| Type sample | Test Item | Standards | Unit | Result
HALO | Akaline Zinc (XL-1F) | Zn2+ | 8-12g/l (10±1g/l) | g/l | 8.19
HALO |  | NaOH | 130 - 150g/L (140±10g/L) | g/l | 140
HALO |  | Na2CO3 | ＜70g/L | g/l | 0
HALO |  | Fe | <5 | ppm
HALO |  | Cu | <5 | ppm
HALO |  | Cr | <5 | ppm
HALO |  | Pb | <5 | ppm
HALO | Màu (I) (Lanthane 318) (XL-1F) | Lanthane 318 | 6~10 % (8±0.5%) | % | 5.81784
HALO |  | pH | 2~2.5(2.3±0.1 ) | / | 2.35
HALO |  | Fe | <80 | ppm
HALO |  | Cu | ＜5 | ppm
HALO |  | Zn | ＜7000ppm | ppm
HALO | Màu (K) (Finidip 124) (XL-1F) | Finidip 124 | 5~8% (6%±0.5) | % | 5.9
HALO |  | pH | 1.8~2.4 (2.1±0.1 ) | / | 1.84
HALO |  | Fe | (2.1±0.1 ) | ppm |  |  | #DIV/0!
HALO |  | Cu | ＜5ppm | ppm |  |  | #DIV/0!
HALO |  | Zn | ＜7000ppm | ppm |  |  | #DIV/0!
| Type sample | Test Item | Standards | Unit | Result
HALO | Akaline Zinc (XT-0C) | Zn2+ | 6~8g/L (7±0.5g/L) | g/l | 0
HALO |  | NaOH | 135~ 145g/L (140±5g/L) | g/l | 0
HALO |  | Na2CO3 | ＜70g/L | g/l | 0
HALO |  | Fe | <5 | ppm
HALO |  | Cu | <5 | ppm
HALO |  | Cr | <5 | ppm
HALO |  | Pb | <5 | ppm
HALO | Nickel Zinc (XT-0C) | Zn2+ | 5~6g/L (5.5± 1g/L) | g/l
HALO |  | Ni2+ | 1-1.8 | g/l
HALO |  | NaOH | 120~130g/L (125 ± 5g/L) | g/l | 0
HALO |  | Na2CO3 | ＜70g/L | g/l
HALO |  | Fe | ＜80mg/L | ppm
HALO |  | Cu | ＜5ppm | ppm
HALO |  | Cr |  | ppm
HALO |  | Pb | ＜5ppm | ppm
HALO | Màu (I) (Lanthane 318) (XT-0C) | Lanthane 318 | 5~8 % (6±0.5%) | % | -1.0461
HALO |  | pH | 2.0~2.4(2.2±0.2 ) | / | 0
HALO |  | Fe | <80 | ppm
HALO |  | Cu | ＜5 | ppm
HALO |  | Zn | ＜7000ppm | ppm
JASCO | Màu (I) (TR173AH) (XT-0C) | Cr2O3 (TR173AH) | 8~16 % (12±2%) | %
JASCO |  | pH | 1.8~2.4(2.0 ±0.2 ) | / | 0
JASCO |  | Fe | <80 | ppm
JASCO |  | Cu | ＜5 | ppm
JASCO |  | Zn | ＜7000ppm | ppm
JASCO | Màu K (5U109A) (XT-0C) | Màu K (5U109A) | 3~9% (6±1%) | %
JASCO |  | pH | 1.8~2.4(2.0±0.1) | / | 0
JASCO |  | Fe | (2.1±0.1 ) | ppm
JASCO |  | Cu | ＜5ppm | ppm
JASCO |  | Zn | ＜7000ppm | ppm
JASCO | Màu Ni (XT-0C) | Màu Ni (988C1) | 50-100 | ml/l
JASCO |  | Màu Ni (988S1) | 15-35 | ml/l
TRO VE MENU
TRO VE MENU

## KT DAU
BẢNG KIỂM TRA DẦU NHỚT TRONG BỒN NƯỚC SAU BỒN ACID
Ngày: | 2022/12/03
Chuyền | Bồn nước | phán định OK/NG
|  | 8:00 | 16:00
XL-001E | aicd loãng--> nước
acid hoạt hóa--> nước
HNO3--> nước
XL-001F | aicd loãng--> nước
acid hoạt hóa--> nước
HNO3--> nước
XT-001C | aicd đặc--> nước
HNO3--> nước
ghi chú: | stop: -
TRO VE MENU

## MENU
XI MẠ, XI TREO |  | RỬA LIỆU, MÀNG LOA, XI ĐEN |  | KHÁC | IMPORT |  | khoảng thời gian Import
XM.HN | XM.GUI MAIL | ED-XI DEN | R.GUI MAIL | IT.NONG DO | 1 | 2022-12-03 08:45 | 8:15-8:45 | CA 1 | L.Yen
[8 empty] | CA 2 | Trang
XM.FILE GOC | 1. XL-1E TT | R.HN | RL-LINE | IT.NHIET DO | 2 | 2022-12-03 10:45 | 10:15-10:45 | 2022/12/03 |  | đánh năm/tháng/ngày vào ô bên
1. XL-1E kh | 2. XL-1F TT | R.FILE GOC | 1.xi den TT | GHI CHU | 3 | 2022-12-03 15:30 | 15:00-15:30
2. XL-1F kh | 3.XT-C TT | 1.xi den | 2.RL E tt | PP HÓA NGHIỆM FILE WORD | 4 | 2022-12-03 17:00 | 16:30-17:00 | ACID Đ.VAO
3.XT-C kh | 4.Zn Ni TT | 2.RL E | 3.RL G tt | QC- E | 5 | 2022-12-03 20:45 | 20:15-20:45
4.Zn Ni.kh |  | 3.RL G | 4.RL F tt | QC-1F | 6 | 2022-12-03 22:45 | 22:15-22:45
XM.BO SUNG kh | XM.BO SUNG tt | 4.RL F | 5.ML tt | QC- XT | 7 | 2022-12-03 03:00 | 2:30-3:00
|  | 5.ML |  | QC-RL | 8 | 2022-12-03 05:00 | 4:30-5:00
XM.chart | XM.chart 1 | RL.chart | RL.chart1 | QC-NI |  |  | tg import
KT DAU
PT TAP CHAT
Note on R18: OK ĐANG DÙNG
Note on R21: OK ĐANG DÙNG
Note on R27: F,G
Note on R30: CHỜ SỬA

## 1
"BÁO CÁO KẾT QUẢ HÓA NGHIỆM HÀNG NGÀY 表面處理生產製程管控記錄表"
NGAY | Ma__Hang_muc | Nong_Do_01 | 1 | bs | 2 | bs | 3 | bs | 4 | bs | 5 | bs | 6 | bs | 1
Date | Code | 濃度 g/L-01
2022/12/03 8:45:00 AM | 1E-XB1 | 30 | TRUE | FALSE | FALSE | FALSE | FALSE | FALSE | FALSE | FALSE | FALSE | FALSE | FALSE | FALSE
2022/12/03 8:45:00 AM | 1E-XB2 | 30.8 | TRUE | FALSE | FALSE | FALSE | FALSE | FALSE | FALSE | FALSE | FALSE | FALSE | FALSE | FALSE
2022/12/03 8:45:00 AM | 1E-DG1 | 65.6 | TRUE | FALSE | FALSE | FALSE | FALSE | FALSE | FALSE | FALSE | FALSE | FALSE | FALSE | FALSE
2022/12/03 8:45:00 AM | 1E-DG2 | 72.8 | TRUE | FALSE | FALSE | FALSE | FALSE | FALSE | FALSE | FALSE | FALSE | FALSE | FALSE | FALSE
2022/12/03 8:45:00 AM | 1E-NAOH | 140 | TRUE | FALSE | FALSE | FALSE | FALSE | FALSE | FALSE | FALSE | FALSE | FALSE | FALSE | FALSE
2022/12/03 8:45:00 AM | 1E-ZN | 10.01 | TRUE | FALSE | FALSE | FALSE | FALSE | FALSE | FALSE | FALSE | FALSE | FALSE | FALSE | FALSE
2022/12/03 8:45:00 AM | 1E-CR3I | 13.66906 | TRUE | FALSE | FALSE | FALSE | FALSE | FALSE | FALSE | FALSE | FALSE | FALSE | FALSE | FALSE
2022/12/03 8:45:00 AM | 1E-CR3IPH | 1.76 | TRUE | FALSE | FALSE | FALSE | FALSE | FALSE | FALSE | FALSE | FALSE | FALSE | FALSE | FALSE
2022/12/03 8:45:00 AM | 1E-HCL1 | 0.49046875 | TRUE | FALSE | FALSE | FALSE | FALSE | FALSE | FALSE | FALSE | FALSE | FALSE | FALSE | FALSE
2022/12/03 8:45:00 AM | 1E-HCL2 | 0.26234375 | TRUE | FALSE | FALSE | FALSE | FALSE | FALSE | FALSE | FALSE | FALSE | FALSE | FALSE | FALSE
2022/12/03 8:45:00 AM | 1E-HCL3 | 0.1140625 | TRUE | FALSE | FALSE | FALSE | FALSE | FALSE | FALSE | FALSE | FALSE | FALSE | FALSE | FALSE
2022/12/03 8:45:00 AM | 1E-HNO3 | 0.0113418 | TRUE | FALSE | FALSE | FALSE | FALSE | FALSE | FALSE | FALSE | FALSE | FALSE | FALSE | FALSE
2022/12/03 8:45:00 AM | 1E-MEM | 350 | TRUE | FALSE | FALSE | FALSE | FALSE | FALSE | FALSE | FALSE | FALSE | FALSE | FALSE | FALSE
2022/12/03 8:45:00 AM | 1E-BONG | 44 | TRUE | FALSE | FALSE | FALSE | FALSE | FALSE | FALSE | FALSE | FALSE | FALSE | FALSE | FALSE
2022/12/03 8:45:00 AM | 1F-XB1 | 72.039 | TRUE | FALSE | FALSE | FALSE | FALSE | FALSE | FALSE | FALSE | FALSE | FALSE | FALSE | FALSE
2022/12/03 8:45:00 AM | 1F-XB2 | 79.178 | TRUE | FALSE | FALSE | FALSE | FALSE | FALSE | FALSE | FALSE | FALSE | FALSE | FALSE | FALSE
2022/12/03 8:45:00 AM | 1F-DG1 | 51.744 | TRUE | FALSE | FALSE | FALSE | FALSE | FALSE | FALSE | FALSE | FALSE | FALSE | FALSE | FALSE
2022/12/03 8:45:00 AM | 1F-DG2 | 75.768 | TRUE | FALSE | FALSE | FALSE | FALSE | FALSE | FALSE | FALSE | FALSE | FALSE | FALSE | FALSE
2022/12/03 8:45:00 AM | 1F-NAOH | 140 | TRUE | FALSE | FALSE | FALSE | FALSE | FALSE | FALSE | FALSE | FALSE | FALSE | FALSE | FALSE
2022/12/03 8:45:00 AM | 1F-ZN | 8.19 | TRUE | FALSE | FALSE | FALSE | FALSE | FALSE | FALSE | FALSE | FALSE | FALSE | FALSE | FALSE
2022/12/03 8:45:00 AM | 1F-CR3I | 5.81784 | TRUE | FALSE | FALSE | FALSE | FALSE | FALSE | FALSE | FALSE | FALSE | FALSE | FALSE | FALSE
2022/12/03 8:45:00 AM | 1F-CR3IPH | 2.35 | TRUE | FALSE | FALSE | FALSE | FALSE | FALSE | FALSE | FALSE | FALSE | FALSE | FALSE | FALSE
2022/12/03 8:45:00 AM | 1F-HCL1 | 0.4790625 | TRUE | FALSE | FALSE | FALSE | FALSE | FALSE | FALSE | FALSE | FALSE | FALSE | FALSE | FALSE
2022/12/03 8:45:00 AM | 1F-HCL2 | 0.2509375 | TRUE | FALSE | FALSE | FALSE | FALSE | FALSE | FALSE | FALSE | FALSE | FALSE | FALSE | FALSE
2022/12/03 8:45:00 AM | 1F-HCL3 | 0.10721875 | TRUE | FALSE | FALSE | FALSE | FALSE | FALSE | FALSE | FALSE | FALSE | FALSE | FALSE | FALSE
2022/12/03 8:45:00 AM | 1F-HNO3 | 0.0113418 | TRUE | FALSE | FALSE | FALSE | FALSE | FALSE | FALSE | FALSE | FALSE | FALSE | FALSE | FALSE
2022/12/03 8:45:00 AM | 1F-MEM | 200 | TRUE | FALSE | FALSE | FALSE | FALSE | FALSE | FALSE | FALSE | FALSE | FALSE | FALSE | FALSE
2022/12/03 8:45:00 AM | 1F-BONG | 43 | TRUE | FALSE | FALSE | FALSE | FALSE | FALSE | FALSE | FALSE | FALSE | FALSE | FALSE | FALSE
2022/12/03 8:45:00 AM | RLG-KD | 39 | TRUE | FALSE | FALSE | FALSE | FALSE | FALSE | FALSE | FALSE | FALSE | FALSE | FALSE | FALSE
2022/12/03 8:45:00 AM | RLG-HCL1 | 13.14 | TRUE | FALSE | FALSE | FALSE | FALSE | FALSE | FALSE | FALSE | FALSE | FALSE | FALSE | FALSE
2022/12/03 8:45:00 AM | RLG-PPTA | 56 | TRUE | FALSE | FALSE | FALSE | FALSE | FALSE | FALSE | FALSE | FALSE | FALSE | FALSE | FALSE
2022/12/03 8:45:00 AM | RLG-PPAX | 8.235294 | TRUE | FALSE | FALSE | FALSE | FALSE | FALSE | FALSE | FALSE | FALSE | FALSE | FALSE | FALSE
2022/12/03 8:45:00 AM | RLG-PPPL | 0.14 | TRUE | FALSE | FALSE | FALSE | FALSE | FALSE | FALSE | FALSE | FALSE | FALSE | FALSE | FALSE
2022/12/03 8:45:00 AM | RLG-XB | 0.95 | TRUE | FALSE | FALSE | FALSE | FALSE | FALSE | FALSE | FALSE | FALSE | FALSE | FALSE | FALSE
2022/12/03 8:45:00 AM | RLG-XBPH | 9 | TRUE | FALSE | FALSE | FALSE | FALSE | FALSE | FALSE | FALSE | FALSE | FALSE | FALSE | FALSE
2022/12/03 8:45:00 AM | XD-XB1 | 16.4 | TRUE | FALSE | FALSE | FALSE | FALSE | FALSE | FALSE | FALSE | FALSE | FALSE | FALSE | FALSE
2022/12/03 8:45:00 AM | XD-XB2 | 67.496 | TRUE | FALSE | FALSE | FALSE | FALSE | FALSE | FALSE | FALSE | FALSE | FALSE | FALSE | FALSE
2022/12/03 8:45:00 AM | XD-XB3 | 58.41 | TRUE | FALSE | FALSE | FALSE | FALSE | FALSE | FALSE | FALSE | FALSE | FALSE | FALSE | FALSE
2022/12/03 8:45:00 AM | XD-PPPL | 0.48 | TRUE | FALSE | FALSE | FALSE | FALSE | FALSE | FALSE | FALSE | FALSE | FALSE | FALSE | FALSE
2022/12/03 8:45:00 AM | XD-PPTC | 19.2 | TRUE | FALSE | FALSE | FALSE | FALSE | FALSE | FALSE | FALSE | FALSE | FALSE | FALSE | FALSE
2022/12/03 8:45:00 AM | XD-PPAC | 8.3 | TRUE | FALSE | FALSE | FALSE | FALSE | FALSE | FALSE | FALSE | FALSE | FALSE | FALSE | FALSE
2022/12/03 8:45:00 AM | XD-PH | 8 | TRUE | FALSE | FALSE | FALSE | FALSE | FALSE | FALSE | FALSE | FALSE | FALSE | FALSE | FALSE
2022/12/03 8:45:00 AM | XD-1 | 5.5 | TRUE | FALSE | FALSE | FALSE | FALSE | FALSE | FALSE | FALSE | FALSE | FALSE | FALSE | FALSE
2022/12/03 8:45:00 AM | DC-XB1 | 23.7 | TRUE | FALSE | FALSE | FALSE | FALSE | FALSE | FALSE | FALSE | FALSE | FALSE | FALSE | FALSE
2022/12/03 8:45:00 AM | DC-XB2 | 22.12 | TRUE | FALSE | FALSE | FALSE | FALSE | FALSE | FALSE | FALSE | FALSE | FALSE | FALSE | FALSE
2022/12/03 8:45:00 AM | DC-HNO3 | 234.72 | TRUE | FALSE | FALSE | FALSE | FALSE | FALSE | FALSE | FALSE | FALSE | FALSE | FALSE | FALSE
2022/12/03 8:45:00 AM | DC1-H2SO4 | 137.5 | TRUE | FALSE | FALSE | FALSE | FALSE | FALSE | FALSE | FALSE | FALSE | FALSE | FALSE | FALSE
2022/12/03 8:45:00 AM | DC1-AL | 5.25 | TRUE | FALSE | FALSE | FALSE | FALSE | FALSE | FALSE | FALSE | FALSE | FALSE | FALSE | FALSE
2022/12/03 8:45:00 AM | DC2-H2SO4 | 150 | TRUE | FALSE | FALSE | FALSE | FALSE | FALSE | FALSE | FALSE | FALSE | FALSE | FALSE | FALSE
2022/12/03 8:45:00 AM | DC2-AL | 4.375 | TRUE | FALSE | FALSE | FALSE | FALSE | FALSE | FALSE | FALSE | FALSE | FALSE | FALSE | FALSE
2022/12/03 8:45:00 AM | DC3-H2SO4 | 146.25 | TRUE | FALSE | FALSE | FALSE | FALSE | FALSE | FALSE | FALSE | FALSE | FALSE | FALSE | FALSE
2022/12/03 8:45:00 AM | DC3-AL | 4.5 | TRUE | FALSE | FALSE | FALSE | FALSE | FALSE | FALSE | FALSE | FALSE | FALSE | FALSE | FALSE
2022/12/03 8:45:00 AM | DC-DL | 10.816 | TRUE | FALSE | FALSE | FALSE | FALSE | FALSE | FALSE | FALSE | FALSE | FALSE | FALSE | FALSE
2022/12/03 8:45:00 AM | DC-DLPH | 7 | TRUE | FALSE | FALSE | FALSE | FALSE | FALSE | FALSE | FALSE | FALSE | FALSE | FALSE | FALSE
2022/12/03 8:45:00 AM | DC-BLACK08 | 5.62 | TRUE | FALSE | FALSE | FALSE | FALSE | FALSE | FALSE | FALSE | FALSE | FALSE | FALSE | FALSE
TRO VE MENU

## 2
"BÁO CÁO KẾT QUẢ HÓA NGHIỆM HÀNG NGÀY 表面處理生產製程管控記錄表"
NGAY | Ma__Hang_muc | Nong_Do_02 | 1 | bs | 2 | bs | 3 | bs | 4 | bs | 5 | bs | 6 | bs | 2
Date | Code | 濃度 g/L-02
2022/12/03 10:45:00 AM | 1E-XB1 | 29.6 | FALSE | FALSE | TRUE | FALSE | FALSE | FALSE | FALSE | FALSE | FALSE | FALSE | FALSE | FALSE
2022/12/03 10:45:00 AM | 1E-XB2 | 30 | FALSE | FALSE | TRUE | FALSE | FALSE | FALSE | FALSE | FALSE | FALSE | FALSE | FALSE | FALSE
2022/12/03 10:45:00 AM | 1E-DG1 | 65.2 | FALSE | FALSE | TRUE | FALSE | FALSE | FALSE | FALSE | FALSE | FALSE | FALSE | FALSE | FALSE
2022/12/03 10:45:00 AM | 1E-DG2 | 71.2 | FALSE | FALSE | TRUE | FALSE | FALSE | FALSE | FALSE | FALSE | FALSE | FALSE | FALSE | FALSE
2022/12/03 10:45:00 AM | 1E-NAOH | 139.2 | FALSE | FALSE | TRUE | FALSE | FALSE | FALSE | FALSE | FALSE | FALSE | FALSE | FALSE | FALSE
2022/12/03 10:45:00 AM | 1E-ZN | 10.01 | FALSE | FALSE | TRUE | FALSE | FALSE | FALSE | FALSE | FALSE | FALSE | FALSE | FALSE | FALSE
2022/12/03 10:45:00 AM | 1E-CR3I | 14.38849 | FALSE | FALSE | TRUE | FALSE | FALSE | FALSE | FALSE | FALSE | FALSE | FALSE | FALSE | FALSE
2022/12/03 10:45:00 AM | 1E-CR3IPH | 1.75 | FALSE | FALSE | TRUE | FALSE | FALSE | FALSE | FALSE | FALSE | FALSE | FALSE | FALSE | FALSE
2022/12/03 10:45:00 AM | 1E-HCL1 | 0.45625 | FALSE | FALSE | TRUE | FALSE | FALSE | FALSE | FALSE | FALSE | FALSE | FALSE | FALSE | FALSE
2022/12/03 10:45:00 AM | 1E-HCL2 | 0.28515625 | FALSE | FALSE | TRUE | FALSE | FALSE | FALSE | FALSE | FALSE | FALSE | FALSE | FALSE | FALSE
2022/12/03 10:45:00 AM | 1E-HCL3 | 0.1049375 | FALSE | FALSE | TRUE | FALSE | FALSE | FALSE | FALSE | FALSE | FALSE | FALSE | FALSE | FALSE
2022/12/03 10:45:00 AM | 1E-HNO3 | 0.0100816 | FALSE | FALSE | TRUE | FALSE | FALSE | FALSE | FALSE | FALSE | FALSE | FALSE | FALSE | FALSE
2022/12/03 10:45:00 AM | 1E-MEM | 345 | FALSE | FALSE | TRUE | FALSE | FALSE | FALSE | FALSE | FALSE | FALSE | FALSE | FALSE | FALSE
2022/12/03 10:45:00 AM | 1E-BONG | 42 | FALSE | FALSE | TRUE | FALSE | FALSE | FALSE | FALSE | FALSE | FALSE | FALSE | FALSE | FALSE
2022/12/03 10:45:00 AM | 1F-XB1 | 70.741 | FALSE | FALSE | TRUE | FALSE | FALSE | FALSE | FALSE | FALSE | FALSE | FALSE | FALSE | FALSE
2022/12/03 10:45:00 AM | 1F-XB2 | 79.178 | FALSE | FALSE | TRUE | FALSE | FALSE | FALSE | FALSE | FALSE | FALSE | FALSE | FALSE | FALSE
2022/12/03 10:45:00 AM | 1F-DG1 | 53.592 | FALSE | FALSE | TRUE | FALSE | FALSE | FALSE | FALSE | FALSE | FALSE | FALSE | FALSE | FALSE
2022/12/03 10:45:00 AM | 1F-DG2 | 42.504 | FALSE | FALSE | TRUE | FALSE | FALSE | FALSE | FALSE | FALSE | FALSE | FALSE | FALSE | FALSE
2022/12/03 10:45:00 AM | 1F-NAOH | 140 | FALSE | FALSE | TRUE | FALSE | FALSE | FALSE | FALSE | FALSE | FALSE | FALSE | FALSE | FALSE
2022/12/03 10:45:00 AM | 1F-ZN | 8.19 | FALSE | FALSE | TRUE | FALSE | FALSE | FALSE | FALSE | FALSE | FALSE | FALSE | FALSE | FALSE
2022/12/03 10:45:00 AM | 1F-CR3I | 5.7331 | FALSE | FALSE | TRUE | FALSE | FALSE | FALSE | FALSE | FALSE | FALSE | FALSE | FALSE | FALSE
2022/12/03 10:45:00 AM | 1F-CR3IPH | 2.32 | FALSE | FALSE | TRUE | FALSE | FALSE | FALSE | FALSE | FALSE | FALSE | FALSE | FALSE | FALSE
2022/12/03 10:45:00 AM | 1F-HCL1 | 0.501875 | FALSE | FALSE | TRUE | FALSE | FALSE | FALSE | FALSE | FALSE | FALSE | FALSE | FALSE | FALSE
2022/12/03 10:45:00 AM | 1F-HCL2 | 0.2509375 | FALSE | FALSE | TRUE | FALSE | FALSE | FALSE | FALSE | FALSE | FALSE | FALSE | FALSE | FALSE
2022/12/03 10:45:00 AM | 1F-HCL3 | 0.13915625 | FALSE | FALSE | TRUE | FALSE | FALSE | FALSE | FALSE | FALSE | FALSE | FALSE | FALSE | FALSE
2022/12/03 10:45:00 AM | 1F-HNO3 | 0.012602 | FALSE | FALSE | TRUE | FALSE | FALSE | FALSE | FALSE | FALSE | FALSE | FALSE | FALSE | FALSE
2022/12/03 10:45:00 AM | 1F-MEM | 195 | FALSE | FALSE | TRUE | FALSE | FALSE | FALSE | FALSE | FALSE | FALSE | FALSE | FALSE | FALSE
2022/12/03 10:45:00 AM | 1F-BONG | 42 | FALSE | FALSE | TRUE | FALSE | FALSE | FALSE | FALSE | FALSE | FALSE | FALSE | FALSE | FALSE
TRO VE MENU

## 3
"BÁO CÁO KẾT QUẢ HÓA NGHIỆM HÀNG NGÀY 表面處理生產製程管控記錄表"
NGAY | Ma__Hang_muc | Nong_Do_03 | 1 | bs | 2 | bs | 3 | bs | 4 | bs | 5 | bs | 6 | bs | 3
Date | Code | 濃度 g/03
2022/12/03 3:30:00 PM | 1E-XB1 | 29.6 | FALSE | FALSE | FALSE | FALSE | TRUE | FALSE | FALSE | FALSE | FALSE | FALSE | FALSE | FALSE
2022/12/03 3:30:00 PM | 1E-XB2 | 30.8 | FALSE | FALSE | FALSE | FALSE | TRUE | FALSE | FALSE | FALSE | FALSE | FALSE | FALSE | FALSE
2022/12/03 3:30:00 PM | 1E-DG1 | 66.8 | FALSE | FALSE | FALSE | FALSE | TRUE | FALSE | FALSE | FALSE | FALSE | FALSE | FALSE | FALSE
2022/12/03 3:30:00 PM | 1E-DG2 | 71.6 | FALSE | FALSE | FALSE | FALSE | TRUE | FALSE | FALSE | FALSE | FALSE | FALSE | FALSE | FALSE
2022/12/03 3:30:00 PM | 1E-NAOH | 140.8 | FALSE | FALSE | FALSE | FALSE | TRUE | FALSE | FALSE | FALSE | FALSE | FALSE | FALSE | FALSE
2022/12/03 3:30:00 PM | 1E-ZN | 9.75 | FALSE | FALSE | FALSE | FALSE | TRUE | FALSE | FALSE | FALSE | FALSE | FALSE | FALSE | FALSE
2022/12/03 3:30:00 PM | 1E-CR3I | 15.2518 | FALSE | FALSE | FALSE | FALSE | TRUE | FALSE | FALSE | FALSE | FALSE | FALSE | FALSE | FALSE
2022/12/03 3:30:00 PM | 1E-CR3IPH | 1.89 | FALSE | FALSE | FALSE | FALSE | TRUE | FALSE | FALSE | FALSE | FALSE | FALSE | FALSE | FALSE
2022/12/03 3:30:00 PM | 1E-HCL1 | 0.46765625 | FALSE | FALSE | FALSE | FALSE | TRUE | FALSE | FALSE | FALSE | FALSE | FALSE | FALSE | FALSE
2022/12/03 3:30:00 PM | 1E-HCL2 | 0.2965625 | FALSE | FALSE | FALSE | FALSE | TRUE | FALSE | FALSE | FALSE | FALSE | FALSE | FALSE | FALSE
2022/12/03 3:30:00 PM | 1E-HCL3 | 0.09353125 | FALSE | FALSE | FALSE | FALSE | TRUE | FALSE | FALSE | FALSE | FALSE | FALSE | FALSE | FALSE
2022/12/03 3:30:00 PM | 1E-HNO3 | 0.0113418 | FALSE | FALSE | FALSE | FALSE | TRUE | FALSE | FALSE | FALSE | FALSE | FALSE | FALSE | FALSE
2022/12/03 3:30:00 PM | 1E-MEM | 330 | FALSE | FALSE | FALSE | FALSE | TRUE | FALSE | FALSE | FALSE | FALSE | FALSE | FALSE | FALSE
2022/12/03 3:30:00 PM | 1E-BONG | 42 | FALSE | FALSE | FALSE | FALSE | TRUE | FALSE | FALSE | FALSE | FALSE | FALSE | FALSE | FALSE
2022/12/03 3:30:00 PM | 1F-XB1 | 73.337 | FALSE | FALSE | FALSE | FALSE | TRUE | FALSE | FALSE | FALSE | FALSE | FALSE | FALSE | FALSE
2022/12/03 3:30:00 PM | 1F-XB2 | 79.827 | FALSE | FALSE | FALSE | FALSE | TRUE | FALSE | FALSE | FALSE | FALSE | FALSE | FALSE | FALSE
2022/12/03 3:30:00 PM | 1F-DG1 | 55.902 | FALSE | FALSE | FALSE | FALSE | TRUE | FALSE | FALSE | FALSE | FALSE | FALSE | FALSE | FALSE
2022/12/03 3:30:00 PM | 1F-DG2 | 54.054 | FALSE | FALSE | FALSE | FALSE | TRUE | FALSE | FALSE | FALSE | FALSE | FALSE | FALSE | FALSE
2022/12/03 3:30:00 PM | 1F-NAOH | 140 | FALSE | FALSE | FALSE | FALSE | TRUE | FALSE | FALSE | FALSE | FALSE | FALSE | FALSE | FALSE
2022/12/03 3:30:00 PM | 1F-ZN | 8.125 | FALSE | FALSE | FALSE | FALSE | TRUE | FALSE | FALSE | FALSE | FALSE | FALSE | FALSE | FALSE
2022/12/03 3:30:00 PM | 1F-CR3I | 5.26703 | FALSE | FALSE | FALSE | FALSE | TRUE | FALSE | FALSE | FALSE | FALSE | FALSE | FALSE | FALSE
2022/12/03 3:30:00 PM | 1F-CR3IPH | 2.43 | FALSE | FALSE | FALSE | FALSE | TRUE | FALSE | FALSE | FALSE | FALSE | FALSE | FALSE | FALSE
2022/12/03 3:30:00 PM | 1F-HCL1 | 0.501875 | FALSE | FALSE | FALSE | FALSE | TRUE | FALSE | FALSE | FALSE | FALSE | FALSE | FALSE | FALSE
2022/12/03 3:30:00 PM | 1F-HCL2 | 0.2509375 | FALSE | FALSE | FALSE | FALSE | TRUE | FALSE | FALSE | FALSE | FALSE | FALSE | FALSE | FALSE
2022/12/03 3:30:00 PM | 1F-HCL3 | 0.12775 | FALSE | FALSE | FALSE | FALSE | TRUE | FALSE | FALSE | FALSE | FALSE | FALSE | FALSE | FALSE
2022/12/03 3:30:00 PM | 1F-HNO3 | 0.0113418 | FALSE | FALSE | FALSE | FALSE | TRUE | FALSE | FALSE | FALSE | FALSE | FALSE | FALSE | FALSE
2022/12/03 3:30:00 PM | 1F-MEM | 190 | FALSE | FALSE | FALSE | FALSE | TRUE | FALSE | FALSE | FALSE | FALSE | FALSE | FALSE | FALSE
2022/12/03 3:30:00 PM | 1F-BONG | 43 | FALSE | FALSE | FALSE | FALSE | TRUE | FALSE | FALSE | FALSE | FALSE | FALSE | FALSE | FALSE
2022/12/03 3:30:00 PM | RLG-KD | 48 | FALSE | FALSE | FALSE | FALSE | TRUE | FALSE | FALSE | FALSE | FALSE | FALSE | FALSE | FALSE
2022/12/03 3:30:00 PM | RLG-HCL1 | 11.315 | FALSE | FALSE | FALSE | FALSE | TRUE | FALSE | FALSE | FALSE | FALSE | FALSE | FALSE | FALSE
2022/12/03 3:30:00 PM | RLG-PPTA | 54 | FALSE | FALSE | FALSE | FALSE | TRUE | FALSE | FALSE | FALSE | FALSE | FALSE | FALSE | FALSE
2022/12/03 3:30:00 PM | RLG-PPAX | 9.310345 | FALSE | FALSE | FALSE | FALSE | TRUE | FALSE | FALSE | FALSE | FALSE | FALSE | FALSE | FALSE
2022/12/03 3:30:00 PM | RLG-PPPL | 0.4 | FALSE | FALSE | FALSE | FALSE | TRUE | FALSE | FALSE | FALSE | FALSE | FALSE | FALSE | FALSE
2022/12/03 3:30:00 PM | RLG-XB | 0.9 | FALSE | FALSE | FALSE | FALSE | TRUE | FALSE | FALSE | FALSE | FALSE | FALSE | FALSE | FALSE
2022/12/03 3:30:00 PM | RLG-XBPH | 9 | FALSE | FALSE | FALSE | FALSE | TRUE | FALSE | FALSE | FALSE | FALSE | FALSE | FALSE | FALSE
TRO VE MENU

## 4
"BÁO CÁO KẾT QUẢ HÓA NGHIỆM HÀNG NGÀY 表面處理生產製程管控記錄表"
NGAY | Ma__Hang_muc | Nong_Do_03 | 1 | bs | 2 | bs | 3 | bs | 4 | bs | 5 | bs | 6 | bs | 3
Date | Code | 濃度 g/03
2022-12-03 17:00 | 1E-XB1 |  | FALSE | FALSE | FALSE | FALSE | FALSE | FALSE | FALSE | FALSE | FALSE | FALSE | FALSE | FALSE | 1
2022-12-03 17:00 | RLE-HCL1 | 0 | FALSE | FALSE | FALSE | FALSE | TRUE | FALSE | FALSE | FALSE | FALSE | FALSE | FALSE | FALSE
2022-12-03 17:00 | RLE-HCL2 | 0 | FALSE | FALSE | FALSE | FALSE | TRUE | FALSE | FALSE | FALSE | FALSE | FALSE | FALSE | FALSE
2022-12-03 17:00 | RLE-PP1TA | 0 | FALSE | FALSE | FALSE | FALSE | TRUE | FALSE | FALSE | FALSE | FALSE | FALSE | FALSE | FALSE
2022-12-03 17:00 | RLE-PP1AX | 0 | FALSE | FALSE | FALSE | FALSE | TRUE | FALSE | FALSE | FALSE | FALSE | FALSE | FALSE | FALSE
2022-12-03 17:00 | RLE-PP1PL | 0 | FALSE | FALSE | FALSE | FALSE | TRUE | FALSE | FALSE | FALSE | FALSE | FALSE | FALSE | FALSE
2022-12-03 17:00 | RLE-PP2TA | 0 | FALSE | FALSE | FALSE | FALSE | TRUE | FALSE | FALSE | FALSE | FALSE | FALSE | FALSE | FALSE
2022-12-03 17:00 | RLE-PP2AX | 0 | FALSE | FALSE | FALSE | FALSE | TRUE | FALSE | FALSE | FALSE | FALSE | FALSE | FALSE | FALSE
2022-12-03 17:00 | RLE-PP2PL | 0 | FALSE | FALSE | FALSE | FALSE | TRUE | FALSE | FALSE | FALSE | FALSE | FALSE | FALSE | FALSE
2022-12-03 17:00 | RLE-XB | 0 | FALSE | FALSE | FALSE | FALSE | TRUE | FALSE | FALSE | FALSE | FALSE | FALSE | FALSE | FALSE
2022-12-03 17:00 | RLE-XBPH | 0 | FALSE | FALSE | FALSE | FALSE | TRUE | FALSE | FALSE | FALSE | FALSE | FALSE | FALSE | FALSE
2022-12-03 17:00 | RLG-KD | 0 | FALSE | FALSE | FALSE | FALSE | TRUE | FALSE | FALSE | FALSE | FALSE | FALSE | FALSE | FALSE
2022-12-03 17:00 | RLG-HCL1 | 0 | FALSE | FALSE | FALSE | FALSE | TRUE | FALSE | FALSE | FALSE | FALSE | FALSE | FALSE | FALSE
2022-12-03 17:00 | RLG-PPTA | 0 | FALSE | FALSE | FALSE | FALSE | TRUE | FALSE | FALSE | FALSE | FALSE | FALSE | FALSE | FALSE
2022-12-03 17:00 | RLG-PPAX | 0 | FALSE | FALSE | FALSE | FALSE | TRUE | FALSE | FALSE | FALSE | FALSE | FALSE | FALSE | FALSE
2022-12-03 17:00 | RLG-PPPL | 0 | FALSE | FALSE | FALSE | FALSE | TRUE | FALSE | FALSE | FALSE | FALSE | FALSE | FALSE | FALSE
2022-12-03 17:00 | RLG-XB | 0 | FALSE | FALSE | FALSE | FALSE | TRUE | FALSE | FALSE | FALSE | FALSE | FALSE | FALSE | FALSE
2022-12-03 17:00 | RLG-XBPH | 0 | FALSE | FALSE | FALSE | FALSE | TRUE | FALSE | FALSE | FALSE | FALSE | FALSE | FALSE | FALSE
2022-12-03 17:00 | RLF-KD | 0 | FALSE | FALSE | FALSE | FALSE | TRUE | FALSE | FALSE | FALSE | FALSE | FALSE | FALSE | FALSE
2022-12-03 17:00 | RLF-HCL1 | 0 | FALSE | FALSE | FALSE | FALSE | TRUE | FALSE | FALSE | FALSE | FALSE | FALSE | FALSE | FALSE
2022-12-03 17:00 | RLF-PP1TA | 0 | FALSE | FALSE | FALSE | FALSE | TRUE | FALSE | FALSE | FALSE | FALSE | FALSE | FALSE | FALSE
2022-12-03 17:00 | RLF-PP1AX | 0 | FALSE | FALSE | FALSE | FALSE | TRUE | FALSE | FALSE | FALSE | FALSE | FALSE | FALSE | FALSE
2022-12-03 17:00 | RLF-PP1PL | 0 | FALSE | FALSE | FALSE | FALSE | TRUE | FALSE | FALSE | FALSE | FALSE | FALSE | FALSE | FALSE
2022-12-03 17:00 | RLF-XB | 0 | FALSE | FALSE | FALSE | FALSE | TRUE | FALSE | FALSE | FALSE | FALSE | FALSE | FALSE | FALSE
2022-12-03 17:00 | RLF-XBPH | 0 | FALSE | FALSE | FALSE | FALSE | TRUE | FALSE | FALSE | FALSE | FALSE | FALSE | FALSE | FALSE
2022-12-03 17:00 | XD-1 | 5.5 | FALSE | FALSE | FALSE | FALSE | TRUE | FALSE | FALSE | FALSE | FALSE | FALSE | FALSE | FALSE
2022-12-03 17:00 | XD-3 | 7.864328 | FALSE | FALSE | FALSE | FALSE | TRUE | FALSE | FALSE | FALSE | FALSE | FALSE | FALSE | FALSE
2022-12-03 17:00 | XD-4 | 8.638007 | FALSE | FALSE | FALSE | FALSE | TRUE | FALSE | FALSE | FALSE | FALSE | FALSE | FALSE | FALSE
2022-12-03 17:00 | XD-7 | 6.847727 | FALSE | FALSE | FALSE | FALSE | TRUE | FALSE | FALSE | FALSE | FALSE | FALSE | FALSE | FALSE
2022-12-03 17:00 | XD-8 | 0.8136832 | FALSE | FALSE | FALSE | FALSE | TRUE | FALSE | FALSE | FALSE | FALSE | FALSE | FALSE | FALSE
Formulas:
Date = IF([Code]="","",A4)
TRO VE MENU

## 5
"BÁO CÁO KẾT QUẢ HÓA NGHIỆM HÀNG NGÀY 表面處理生產製程管控記錄表"
NGAY | Ma__Hang_muc | Nong_Do_04 | 1 | bs | 2 | bs | 3 | bs | 4 | bs | 5 | bs | 6 | bs | 4
Date | Code | 濃度 g/L_04
2022-12-03 20:45 | 1E-XB1 | 30 | FALSE | FALSE | FALSE | FALSE | FALSE | FALSE | TRUE | FALSE | FALSE | FALSE | FALSE | FALSE
2022-12-03 20:45 | 1E-XB2 | 31.6 | FALSE | FALSE | FALSE | FALSE | FALSE | FALSE | TRUE | FALSE | FALSE | FALSE | FALSE | FALSE
2022-12-03 20:45 | 1E-DG1 | 72.8 | FALSE | FALSE | FALSE | FALSE | FALSE | FALSE | TRUE | FALSE | FALSE | FALSE | FALSE | FALSE
2022-12-03 20:45 | 1E-DG2 | 70.4 | FALSE | FALSE | FALSE | FALSE | FALSE | FALSE | TRUE | FALSE | FALSE | FALSE | FALSE | FALSE
2022-12-03 20:45 | 1E-NAOH | 140.8 | FALSE | FALSE | FALSE | FALSE | FALSE | FALSE | TRUE | FALSE | FALSE | FALSE | FALSE | FALSE
2022-12-03 20:45 | 1E-ZN | 9.88 | FALSE | FALSE | FALSE | FALSE | FALSE | FALSE | TRUE | FALSE | FALSE | FALSE | FALSE | FALSE
2022-12-03 20:45 | 1E-CR3I | 11.65468 | FALSE | FALSE | FALSE | FALSE | FALSE | FALSE | TRUE | FALSE | FALSE | FALSE | FALSE | FALSE
2022-12-03 20:45 | 1E-CR3IPH | 1.78 | FALSE | FALSE | FALSE | FALSE | FALSE | FALSE | TRUE | FALSE | FALSE | FALSE | FALSE | FALSE
2022-12-03 20:45 | 1E-HCL1 | 0.45625 | FALSE | FALSE | FALSE | FALSE | FALSE | FALSE | TRUE | FALSE | FALSE | FALSE | FALSE | FALSE
2022-12-03 20:45 | 1E-HCL2 | 0.2509375 | FALSE | FALSE | FALSE | FALSE | FALSE | FALSE | TRUE | FALSE | FALSE | FALSE | FALSE | FALSE
2022-12-03 20:45 | 1E-HCL3 | 0.10265625 | FALSE | FALSE | FALSE | FALSE | FALSE | FALSE | TRUE | FALSE | FALSE | FALSE | FALSE | FALSE
2022-12-03 20:45 | 1E-HNO3 | 0.012602 | FALSE | FALSE | FALSE | FALSE | FALSE | FALSE | TRUE | FALSE | FALSE | FALSE | FALSE | FALSE
2022-12-03 20:45 | 1E-MEM | 335 | FALSE | FALSE | FALSE | FALSE | FALSE | FALSE | TRUE | FALSE | FALSE | FALSE | FALSE | FALSE
2022-12-03 20:45 | 1E-BONG | 40 | FALSE | FALSE | FALSE | FALSE | FALSE | FALSE | TRUE | FALSE | FALSE | FALSE | FALSE | FALSE
2022-12-03 20:45 | 1F-XB1 | 72.039 | FALSE | FALSE | FALSE | FALSE | FALSE | FALSE | TRUE | FALSE | FALSE | FALSE | FALSE | FALSE
2022-12-03 20:45 | 1F-XB2 | 81.125 | FALSE | FALSE | FALSE | FALSE | FALSE | FALSE | TRUE | FALSE | FALSE | FALSE | FALSE | FALSE
2022-12-03 20:45 | 1F-DG1 | 62.37 | FALSE | FALSE | FALSE | FALSE | FALSE | FALSE | TRUE | FALSE | FALSE | FALSE | FALSE | FALSE
2022-12-03 20:45 | 1F-DG2 | 58.212 | FALSE | FALSE | FALSE | FALSE | FALSE | FALSE | TRUE | FALSE | FALSE | FALSE | FALSE | FALSE
2022-12-03 20:45 | 1F-NAOH | 140 | FALSE | FALSE | FALSE | FALSE | FALSE | FALSE | TRUE | FALSE | FALSE | FALSE | FALSE | FALSE
2022-12-03 20:45 | 1F-ZN | 8.45 | FALSE | FALSE | FALSE | FALSE | FALSE | FALSE | TRUE | FALSE | FALSE | FALSE | FALSE | FALSE
2022-12-03 20:45 | 1F-CR3I | 4.12304 | FALSE | FALSE | FALSE | FALSE | FALSE | FALSE | TRUE | FALSE | FALSE | FALSE | FALSE | FALSE
2022-12-03 20:45 | 1F-CR3IPH | 2.4 | FALSE | FALSE | FALSE | FALSE | FALSE | FALSE | TRUE | FALSE | FALSE | FALSE | FALSE | FALSE
2022-12-03 20:45 | 1F-HCL1 | 0.46765625 | FALSE | FALSE | FALSE | FALSE | FALSE | FALSE | TRUE | FALSE | FALSE | FALSE | FALSE | FALSE
2022-12-03 20:45 | 1F-HCL2 | 0.26234375 | FALSE | FALSE | FALSE | FALSE | FALSE | FALSE | TRUE | FALSE | FALSE | FALSE | FALSE | FALSE
2022-12-03 20:45 | 1F-HCL3 | 0.12090625 | FALSE | FALSE | FALSE | FALSE | FALSE | FALSE | TRUE | FALSE | FALSE | FALSE | FALSE | FALSE
2022-12-03 20:45 | 1F-HNO3 | 0.0113418 | FALSE | FALSE | FALSE | FALSE | FALSE | FALSE | TRUE | FALSE | FALSE | FALSE | FALSE | FALSE
2022-12-03 20:45 | 1F-MEM | 195 | FALSE | FALSE | FALSE | FALSE | FALSE | FALSE | TRUE | FALSE | FALSE | FALSE | FALSE | FALSE
2022-12-03 20:45 | 1F-BONG | 42 | FALSE | FALSE | FALSE | FALSE | FALSE | FALSE | TRUE | FALSE | FALSE | FALSE | FALSE | FALSE
2022-12-03 20:45 | XT-XB1 | 0 | FALSE | FALSE | FALSE | FALSE | FALSE | FALSE | TRUE | FALSE | FALSE | FALSE | FALSE | FALSE
2022-12-03 20:45 | XT-XB2 | 0 | FALSE | FALSE | FALSE | FALSE | FALSE | FALSE | TRUE | FALSE | FALSE | FALSE | FALSE | FALSE
2022-12-03 20:45 | XT-DG1 | 0 | FALSE | FALSE | FALSE | FALSE | FALSE | FALSE | TRUE | FALSE | FALSE | FALSE | FALSE | FALSE
2022-12-03 20:45 | XT-DG2 | 0 | FALSE | FALSE | FALSE | FALSE | FALSE | FALSE | TRUE | FALSE | FALSE | FALSE | FALSE | FALSE
2022-12-03 20:45 | XT-NAOH | 0 | FALSE | FALSE | FALSE | FALSE | FALSE | FALSE | TRUE | FALSE | FALSE | FALSE | FALSE | FALSE
2022-12-03 20:45 | XT-ZN | 0 | FALSE | FALSE | FALSE | FALSE | FALSE | FALSE | TRUE | FALSE | FALSE | FALSE | FALSE | FALSE
2022-12-03 20:45 | XT-CR3I | -1.0461 | FALSE | FALSE | FALSE | FALSE | FALSE | FALSE | TRUE | FALSE | FALSE | FALSE | FALSE | FALSE
2022-12-03 20:45 | XT-CR3IPH | 0 | FALSE | FALSE | FALSE | FALSE | FALSE | FALSE | TRUE | FALSE | FALSE | FALSE | FALSE | FALSE
2022-12-03 20:45 | XT-HCL1 | 0 | FALSE | FALSE | FALSE | FALSE | FALSE | FALSE | TRUE | FALSE | FALSE | FALSE | FALSE | FALSE
2022-12-03 20:45 | XT-HCL2 | 0 | FALSE | FALSE | FALSE | FALSE | FALSE | FALSE | TRUE | FALSE | FALSE | FALSE | FALSE | FALSE
2022-12-03 20:45 | XT-HCL3 | 0 | FALSE | FALSE | FALSE | FALSE | FALSE | FALSE | TRUE | FALSE | FALSE | FALSE | FALSE | FALSE
2022-12-03 20:45 | XT-HNO3 | 0 | FALSE | FALSE | FALSE | FALSE | FALSE | FALSE | TRUE | FALSE | FALSE | FALSE | FALSE | FALSE
2022-12-03 20:45 | XT-BONG | 0 | FALSE | FALSE | FALSE | FALSE | FALSE | FALSE | TRUE | FALSE | FALSE | FALSE | FALSE | FALSE
2022-12-03 20:45 | XT-MEM | 0 | FALSE | FALSE | FALSE | FALSE | FALSE | FALSE | TRUE | FALSE | FALSE | FALSE | FALSE | FALSE
2022-12-03 20:45 | RLE-HCL1 | 0 | FALSE | FALSE | FALSE | FALSE | FALSE | FALSE | TRUE | FALSE | FALSE | FALSE | FALSE | FALSE
2022-12-03 20:45 | RLE-HCL2 | 0 | FALSE | FALSE | FALSE | FALSE | FALSE | FALSE | TRUE | FALSE | FALSE | FALSE | FALSE | FALSE
2022-12-03 20:45 | RLE-PP1TA | 0 | FALSE | FALSE | FALSE | FALSE | FALSE | FALSE | TRUE | FALSE | FALSE | FALSE | FALSE | FALSE
2022-12-03 20:45 | RLE-PP1AX | 0 | FALSE | FALSE | FALSE | FALSE | FALSE | FALSE | TRUE | FALSE | FALSE | FALSE | FALSE | FALSE
2022-12-03 20:45 | RLE-PP1PL | 0 | FALSE | FALSE | FALSE | FALSE | FALSE | FALSE | TRUE | FALSE | FALSE | FALSE | FALSE | FALSE
2022-12-03 20:45 | RLE-PP2TA | 0 | FALSE | FALSE | FALSE | FALSE | FALSE | FALSE | TRUE | FALSE | FALSE | FALSE | FALSE | FALSE
2022-12-03 20:45 | RLE-PP2AX | 0 | FALSE | FALSE | FALSE | FALSE | FALSE | FALSE | TRUE | FALSE | FALSE | FALSE | FALSE | FALSE
2022-12-03 20:45 | RLE-PP2PL | 0 | FALSE | FALSE | FALSE | FALSE | FALSE | FALSE | TRUE | FALSE | FALSE | FALSE | FALSE | FALSE
2022-12-03 20:45 | RLE-XB | 0 | FALSE | FALSE | FALSE | FALSE | FALSE | FALSE | TRUE | FALSE | FALSE | FALSE | FALSE | FALSE
2022-12-03 20:45 | RLE-XBPH | 0 | FALSE | FALSE | FALSE | FALSE | FALSE | FALSE | TRUE | FALSE | FALSE | FALSE | FALSE | FALSE
2022-12-03 20:45 | RLG-KD | 0 | FALSE | FALSE | FALSE | FALSE | FALSE | FALSE | TRUE | FALSE | FALSE | FALSE | FALSE | FALSE
2022-12-03 20:45 | RLG-HCL1 | 0 | FALSE | FALSE | FALSE | FALSE | FALSE | FALSE | TRUE | FALSE | FALSE | FALSE | FALSE | FALSE
2022-12-03 20:45 | RLG-PPTA | 0 | FALSE | FALSE | FALSE | FALSE | FALSE | FALSE | TRUE | FALSE | FALSE | FALSE | FALSE | FALSE
2022-12-03 20:45 | RLG-PPAX | 0 | FALSE | FALSE | FALSE | FALSE | FALSE | FALSE | TRUE | FALSE | FALSE | FALSE | FALSE | FALSE
2022-12-03 20:45 | RLG-PPPL | 0 | FALSE | FALSE | FALSE | FALSE | FALSE | FALSE | TRUE | FALSE | FALSE | FALSE | FALSE | FALSE
2022-12-03 20:45 | RLG-XB | 0 | FALSE | FALSE | FALSE | FALSE | FALSE | FALSE | TRUE | FALSE | FALSE | FALSE | FALSE | FALSE
2022-12-03 20:45 | RLG-XBPH | 0 | FALSE | FALSE | FALSE | FALSE | FALSE | FALSE | TRUE | FALSE | FALSE | FALSE | FALSE | FALSE
2022-12-03 20:45 | RLF-KD | 0 | FALSE | FALSE | FALSE | FALSE | FALSE | FALSE | TRUE | FALSE | FALSE | FALSE | FALSE | FALSE
2022-12-03 20:45 | RLF-HCL1 | 0 | FALSE | FALSE | FALSE | FALSE | FALSE | FALSE | TRUE | FALSE | FALSE | FALSE | FALSE | FALSE
2022-12-03 20:45 | RLF-PP1TA | 0 | FALSE | FALSE | FALSE | FALSE | FALSE | FALSE | TRUE | FALSE | FALSE | FALSE | FALSE | FALSE
2022-12-03 20:45 | RLF-PP1AX | 0 | FALSE | FALSE | FALSE | FALSE | FALSE | FALSE | TRUE | FALSE | FALSE | FALSE | FALSE | FALSE
2022-12-03 20:45 | RLF-PP1PL | 0 | FALSE | FALSE | FALSE | FALSE | FALSE | FALSE | TRUE | FALSE | FALSE | FALSE | FALSE | FALSE
2022-12-03 20:45 | RLF-XB | 0 | FALSE | FALSE | FALSE | FALSE | FALSE | FALSE | TRUE | FALSE | FALSE | FALSE | FALSE | FALSE
2022-12-03 20:45 | RLF-XBPH | 0 | FALSE | FALSE | FALSE | FALSE | FALSE | FALSE | TRUE | FALSE | FALSE | FALSE | FALSE | FALSE
2022-12-03 20:45 | DC-XB1 | 0 | FALSE | FALSE | FALSE | FALSE | FALSE | FALSE | TRUE | FALSE | FALSE | FALSE | FALSE | FALSE
2022-12-03 20:45 | DC-XB2 | 0 | FALSE | FALSE | FALSE | FALSE | FALSE | FALSE | TRUE | FALSE | FALSE | FALSE | FALSE | FALSE
2022-12-03 20:45 | DC-HNO3 | 0 | FALSE | FALSE | FALSE | FALSE | FALSE | FALSE | TRUE | FALSE | FALSE | FALSE | FALSE | FALSE
2022-12-03 20:45 | DC1-H2SO4 | 0 | FALSE | FALSE | FALSE | FALSE | FALSE | FALSE | TRUE | FALSE | FALSE | FALSE | FALSE | FALSE
2022-12-03 20:45 | DC1-AL | 0 | FALSE | FALSE | FALSE | FALSE | FALSE | FALSE | TRUE | FALSE | FALSE | FALSE | FALSE | FALSE
2022-12-03 20:45 | DC2-H2SO4 | 0 | FALSE | FALSE | FALSE | FALSE | FALSE | FALSE | TRUE | FALSE | FALSE | FALSE | FALSE | FALSE
2022-12-03 20:45 | DC2-AL | 0 | FALSE | FALSE | FALSE | FALSE | FALSE | FALSE | TRUE | FALSE | FALSE | FALSE | FALSE | FALSE
2022-12-03 20:45 | DC3-H2SO4 | 0 | FALSE | FALSE | FALSE | FALSE | FALSE | FALSE | TRUE | FALSE | FALSE | FALSE | FALSE | FALSE
2022-12-03 20:45 | DC3-AL | 0 | FALSE | FALSE | FALSE | FALSE | FALSE | FALSE | TRUE | FALSE | FALSE | FALSE | FALSE | FALSE
2022-12-03 20:45 | DC-DL | 0 | FALSE | FALSE | FALSE | FALSE | FALSE | FALSE | TRUE | FALSE | FALSE | FALSE | FALSE | FALSE
2022-12-03 20:45 | DC-DLPH | 0 | FALSE | FALSE | FALSE | FALSE | FALSE | FALSE | TRUE | FALSE | FALSE | FALSE | FALSE | FALSE
2022-12-03 20:45 | DC-BLACK05 | 0 | FALSE | FALSE | FALSE | FALSE | FALSE | FALSE | TRUE | FALSE | FALSE | FALSE | FALSE | FALSE
2022-12-03 20:45 | DC-GAY07 | 0 | FALSE | FALSE | FALSE | FALSE | FALSE | FALSE | TRUE | FALSE | FALSE | FALSE | FALSE | FALSE
2022-12-03 20:45 | DC-BLACK08 | 0 | FALSE | FALSE | FALSE | FALSE | FALSE | FALSE | TRUE | FALSE | FALSE | FALSE | FALSE | FALSE
TRO VE MENU

## 6
"BÁO CÁO KẾT QUẢ HÓA NGHIỆM HÀNG NGÀY 表面處理生產製程管控記錄表"
NGAY | Ma__Hang_muc | Nong_Do_05 | 1 | bs | 2 | bs | 3 | bs | 4 | bs | 5 | bs | 6 | bs | 5
Date | Code | 濃度 g/L_05
2022-12-03 22:45 | 1E-XB1 | 0 | FALSE | FALSE | FALSE | FALSE | FALSE | FALSE | FALSE | FALSE | TRUE | FALSE | FALSE | FALSE
2022-12-03 22:45 | 1E-XB2 | 0 | FALSE | FALSE | FALSE | FALSE | FALSE | FALSE | FALSE | FALSE | TRUE | FALSE | FALSE | FALSE
2022-12-03 22:45 | 1E-DG1 | 0 | FALSE | FALSE | FALSE | FALSE | FALSE | FALSE | FALSE | FALSE | TRUE | FALSE | FALSE | FALSE
2022-12-03 22:45 | 1E-DG2 | 0 | FALSE | FALSE | FALSE | FALSE | FALSE | FALSE | FALSE | FALSE | TRUE | FALSE | FALSE | FALSE
2022-12-03 22:45 | 1E-NAOH | 0 | FALSE | FALSE | FALSE | FALSE | FALSE | FALSE | FALSE | FALSE | TRUE | FALSE | FALSE | FALSE
2022-12-03 22:45 | 1E-ZN | 0 | FALSE | FALSE | FALSE | FALSE | FALSE | FALSE | FALSE | FALSE | TRUE | FALSE | FALSE | FALSE
2022-12-03 22:45 | 1E-CR3I | 0 | FALSE | FALSE | FALSE | FALSE | FALSE | FALSE | FALSE | FALSE | TRUE | FALSE | FALSE | FALSE
2022-12-03 22:45 | 1E-CR3IPH | 0 | FALSE | FALSE | FALSE | FALSE | FALSE | FALSE | FALSE | FALSE | TRUE | FALSE | FALSE | FALSE
2022-12-03 22:45 | 1E-HCL1 | 0 | FALSE | FALSE | FALSE | FALSE | FALSE | FALSE | FALSE | FALSE | TRUE | FALSE | FALSE | FALSE
2022-12-03 22:45 | 1E-HCL2 | 0 | FALSE | FALSE | FALSE | FALSE | FALSE | FALSE | FALSE | FALSE | TRUE | FALSE | FALSE | FALSE
2022-12-03 22:45 | 1E-HCL3 | 0 | FALSE | FALSE | FALSE | FALSE | FALSE | FALSE | FALSE | FALSE | TRUE | FALSE | FALSE | FALSE
2022-12-03 22:45 | 1E-HNO3 | 0 | FALSE | FALSE | FALSE | FALSE | FALSE | FALSE | FALSE | FALSE | TRUE | FALSE | FALSE | FALSE
2022-12-03 22:45 | 1E-MEM | 0 | FALSE | FALSE | FALSE | FALSE | FALSE | FALSE | FALSE | FALSE | TRUE | FALSE | FALSE | FALSE
2022-12-03 22:45 | 1E-BONG | 0 | FALSE | FALSE | FALSE | FALSE | FALSE | FALSE | FALSE | FALSE | TRUE | FALSE | FALSE | FALSE
2022-12-03 22:45 | 1F-XB1 | 0 | FALSE | FALSE | FALSE | FALSE | FALSE | FALSE | FALSE | FALSE | TRUE | FALSE | FALSE | FALSE
2022-12-03 22:45 | 1F-XB2 | 0 | FALSE | FALSE | FALSE | FALSE | FALSE | FALSE | FALSE | FALSE | TRUE | FALSE | FALSE | FALSE
2022-12-03 22:45 | 1F-DG1 | 0 | FALSE | FALSE | FALSE | FALSE | FALSE | FALSE | FALSE | FALSE | TRUE | FALSE | FALSE | FALSE
2022-12-03 22:45 | 1F-DG2 | 0 | FALSE | FALSE | FALSE | FALSE | FALSE | FALSE | FALSE | FALSE | TRUE | FALSE | FALSE | FALSE
2022-12-03 22:45 | 1F-NAOH | 0 | FALSE | FALSE | FALSE | FALSE | FALSE | FALSE | FALSE | FALSE | TRUE | FALSE | FALSE | FALSE
2022-12-03 22:45 | 1F-ZN | 0 | FALSE | FALSE | FALSE | FALSE | FALSE | FALSE | FALSE | FALSE | TRUE | FALSE | FALSE | FALSE
2022-12-03 22:45 | 1F-CR3I | -1.0461 | FALSE | FALSE | FALSE | FALSE | FALSE | FALSE | FALSE | FALSE | TRUE | FALSE | FALSE | FALSE
2022-12-03 22:45 | 1F-CR3IPH | 0 | FALSE | FALSE | FALSE | FALSE | FALSE | FALSE | FALSE | FALSE | TRUE | FALSE | FALSE | FALSE
2022-12-03 22:45 | 1F-HCL1 | 0 | FALSE | FALSE | FALSE | FALSE | FALSE | FALSE | FALSE | FALSE | TRUE | FALSE | FALSE | FALSE
2022-12-03 22:45 | 1F-HCL2 | 0 | FALSE | FALSE | FALSE | FALSE | FALSE | FALSE | FALSE | FALSE | TRUE | FALSE | FALSE | FALSE
2022-12-03 22:45 | 1F-HCL3 | 0 | FALSE | FALSE | FALSE | FALSE | FALSE | FALSE | FALSE | FALSE | TRUE | FALSE | FALSE | FALSE
2022-12-03 22:45 | 1F-HNO3 | 0 | FALSE | FALSE | FALSE | FALSE | FALSE | FALSE | FALSE | FALSE | TRUE | FALSE | FALSE | FALSE
2022-12-03 22:45 | 1F-MEM | 0 | FALSE | FALSE | FALSE | FALSE | FALSE | FALSE | FALSE | FALSE | TRUE | FALSE | FALSE | FALSE
2022-12-03 22:45 | 1F-BONG | 0 | FALSE | FALSE | FALSE | FALSE | FALSE | FALSE | FALSE | FALSE | TRUE | FALSE | FALSE | FALSE
2022-12-03 22:45 | XT-XB1 | 0 | FALSE | FALSE | FALSE | FALSE | FALSE | FALSE | FALSE | FALSE | TRUE | FALSE | FALSE | FALSE
2022-12-03 22:45 | XT-XB2 | 0 | FALSE | FALSE | FALSE | FALSE | FALSE | FALSE | FALSE | FALSE | TRUE | FALSE | FALSE | FALSE
2022-12-03 22:45 | XT-DG1 | 0 | FALSE | FALSE | FALSE | FALSE | FALSE | FALSE | FALSE | FALSE | TRUE | FALSE | FALSE | FALSE
2022-12-03 22:45 | XT-DG2 | 0 | FALSE | FALSE | FALSE | FALSE | FALSE | FALSE | FALSE | FALSE | TRUE | FALSE | FALSE | FALSE
2022-12-03 22:45 | XT-NAOH | 0 | FALSE | FALSE | FALSE | FALSE | FALSE | FALSE | FALSE | FALSE | TRUE | FALSE | FALSE | FALSE
2022-12-03 22:45 | XT-ZN | 0 | FALSE | FALSE | FALSE | FALSE | FALSE | FALSE | FALSE | FALSE | TRUE | FALSE | FALSE | FALSE
2022-12-03 22:45 | XT-CR3I | -1.0461 | FALSE | FALSE | FALSE | FALSE | FALSE | FALSE | FALSE | FALSE | TRUE | FALSE | FALSE | FALSE
2022-12-03 22:45 | XT-CR3IPH | 0 | FALSE | FALSE | FALSE | FALSE | FALSE | FALSE | FALSE | FALSE | TRUE | FALSE | FALSE | FALSE
2022-12-03 22:45 | XT-HCL1 | 0 | FALSE | FALSE | FALSE | FALSE | FALSE | FALSE | FALSE | FALSE | TRUE | FALSE | FALSE | FALSE
2022-12-03 22:45 | XT-HCL2 | 0 | FALSE | FALSE | FALSE | FALSE | FALSE | FALSE | FALSE | FALSE | TRUE | FALSE | FALSE | FALSE
2022-12-03 22:45 | XT-HCL3 | 0 | FALSE | FALSE | FALSE | FALSE | FALSE | FALSE | FALSE | FALSE | TRUE | FALSE | FALSE | FALSE
2022-12-03 22:45 | XT-HNO3 | 0 | FALSE | FALSE | FALSE | FALSE | FALSE | FALSE | FALSE | FALSE | TRUE | FALSE | FALSE | FALSE
2022-12-03 22:45 | XT-BONG | 0 | FALSE | FALSE | FALSE | FALSE | FALSE | FALSE | FALSE | FALSE | TRUE | FALSE | FALSE | FALSE
2022-12-03 22:45 | XT-MEM | 0 | FALSE | FALSE | FALSE | FALSE | FALSE | FALSE | FALSE | FALSE | TRUE | FALSE | FALSE | FALSE
Formulas:
Date = IF([Code]="","",A4)
TRO VE MENU

## 7
"BÁO CÁO KẾT QUẢ HÓA NGHIỆM HÀNG NGÀY 表面處理生產製程管控記錄表"
NGAY | Ma__Hang_muc | Nong_Do_06 | 1 | bs | 2 | bs | 3 | bs | 4 | bs | 5 | bs | 6 | bs | 6
Date | Code | 濃度 g/L_06
2022-12-03 03:00 | 1E-XB1 | 29.2 | FALSE | FALSE | FALSE | FALSE | FALSE | FALSE | FALSE | FALSE | FALSE | FALSE | TRUE | FALSE
2022-12-03 03:00 | 1E-XB2 | 30.8 | FALSE | FALSE | FALSE | FALSE | FALSE | FALSE | FALSE | FALSE | FALSE | FALSE | TRUE | FALSE
2022-12-03 03:00 | 1E-DG1 | 72 | FALSE | FALSE | FALSE | FALSE | FALSE | FALSE | FALSE | FALSE | FALSE | FALSE | TRUE | FALSE
2022-12-03 03:00 | 1E-DG2 | 70 | FALSE | FALSE | FALSE | FALSE | FALSE | FALSE | FALSE | FALSE | FALSE | FALSE | TRUE | FALSE
2022-12-03 03:00 | 1E-NAOH | 138.4 | FALSE | FALSE | FALSE | FALSE | FALSE | FALSE | FALSE | FALSE | FALSE | FALSE | TRUE | FALSE
2022-12-03 03:00 | 1E-ZN | 9.75 | FALSE | FALSE | FALSE | FALSE | FALSE | FALSE | FALSE | FALSE | FALSE | FALSE | TRUE | FALSE
2022-12-03 03:00 | 1E-CR3I | 13.38129 | FALSE | FALSE | FALSE | FALSE | FALSE | FALSE | FALSE | FALSE | FALSE | FALSE | TRUE | FALSE
2022-12-03 03:00 | 1E-CR3IPH | 1.8 | FALSE | FALSE | FALSE | FALSE | FALSE | FALSE | FALSE | FALSE | FALSE | FALSE | TRUE | FALSE
2022-12-03 03:00 | 1E-HCL1 | 0.44484375 | FALSE | FALSE | FALSE | FALSE | FALSE | FALSE | FALSE | FALSE | FALSE | FALSE | TRUE | FALSE
2022-12-03 03:00 | 1E-HCL2 | 0.23953125 | FALSE | FALSE | FALSE | FALSE | FALSE | FALSE | FALSE | FALSE | FALSE | FALSE | TRUE | FALSE
2022-12-03 03:00 | 1E-HCL3 | 0.0958125 | FALSE | FALSE | FALSE | FALSE | FALSE | FALSE | FALSE | FALSE | FALSE | FALSE | TRUE | FALSE
2022-12-03 03:00 | 1E-HNO3 | 0.01234996 | FALSE | FALSE | FALSE | FALSE | FALSE | FALSE | FALSE | FALSE | FALSE | FALSE | TRUE | FALSE
2022-12-03 03:00 | 1E-MEM | 340 | FALSE | FALSE | FALSE | FALSE | FALSE | FALSE | FALSE | FALSE | FALSE | FALSE | TRUE | FALSE
2022-12-03 03:00 | 1E-BONG | 42 | FALSE | FALSE | FALSE | FALSE | FALSE | FALSE | FALSE | FALSE | FALSE | FALSE | TRUE | FALSE
2022-12-03 03:00 | 1F-XB1 | 71.39 | FALSE | FALSE | FALSE | FALSE | FALSE | FALSE | FALSE | FALSE | FALSE | FALSE | TRUE | FALSE
2022-12-03 03:00 | 1F-XB2 | 80.476 | FALSE | FALSE | FALSE | FALSE | FALSE | FALSE | FALSE | FALSE | FALSE | FALSE | TRUE | FALSE
2022-12-03 03:00 | 1F-DG1 | 60.984 | FALSE | FALSE | FALSE | FALSE | FALSE | FALSE | FALSE | FALSE | FALSE | FALSE | TRUE | FALSE
2022-12-03 03:00 | 1F-DG2 | 57.75 | FALSE | FALSE | FALSE | FALSE | FALSE | FALSE | FALSE | FALSE | FALSE | FALSE | TRUE | FALSE
2022-12-03 03:00 | 1F-NAOH | 140 | FALSE | FALSE | FALSE | FALSE | FALSE | FALSE | FALSE | FALSE | FALSE | FALSE | TRUE | FALSE
2022-12-03 03:00 | 1F-ZN | 8.45 | FALSE | FALSE | FALSE | FALSE | FALSE | FALSE | FALSE | FALSE | FALSE | FALSE | TRUE | FALSE
2022-12-03 03:00 | 1F-CR3I | 4.54674 | FALSE | FALSE | FALSE | FALSE | FALSE | FALSE | FALSE | FALSE | FALSE | FALSE | TRUE | FALSE
2022-12-03 03:00 | 1F-CR3IPH | 2.35 | FALSE | FALSE | FALSE | FALSE | FALSE | FALSE | FALSE | FALSE | FALSE | FALSE | TRUE | FALSE
2022-12-03 03:00 | 1F-HCL1 | 0.45625 | FALSE | FALSE | FALSE | FALSE | FALSE | FALSE | FALSE | FALSE | FALSE | FALSE | TRUE | FALSE
2022-12-03 03:00 | 1F-HCL2 | 0.2509375 | FALSE | FALSE | FALSE | FALSE | FALSE | FALSE | FALSE | FALSE | FALSE | FALSE | TRUE | FALSE
2022-12-03 03:00 | 1F-HCL3 | 0.1140625 | FALSE | FALSE | FALSE | FALSE | FALSE | FALSE | FALSE | FALSE | FALSE | FALSE | TRUE | FALSE
2022-12-03 03:00 | 1F-HNO3 | 0.01209792 | FALSE | FALSE | FALSE | FALSE | FALSE | FALSE | FALSE | FALSE | FALSE | FALSE | TRUE | FALSE
2022-12-03 03:00 | 1F-MEM | 190 | FALSE | FALSE | FALSE | FALSE | FALSE | FALSE | FALSE | FALSE | FALSE | FALSE | TRUE | FALSE
2022-12-03 03:00 | 1F-BONG | 39 | FALSE | FALSE | FALSE | FALSE | FALSE | FALSE | FALSE | FALSE | FALSE | FALSE | TRUE | FALSE
2022-12-03 03:00 | XT-XB1 | 0 | FALSE | FALSE | FALSE | FALSE | FALSE | FALSE | FALSE | FALSE | FALSE | FALSE | TRUE | FALSE
2022-12-03 03:00 | XT-XB2 | 0 | FALSE | FALSE | FALSE | FALSE | FALSE | FALSE | FALSE | FALSE | FALSE | FALSE | TRUE | FALSE
2022-12-03 03:00 | XT-DG1 | 0 | FALSE | FALSE | FALSE | FALSE | FALSE | FALSE | FALSE | FALSE | FALSE | FALSE | TRUE | FALSE
2022-12-03 03:00 | XT-DG2 | 0 | FALSE | FALSE | FALSE | FALSE | FALSE | FALSE | FALSE | FALSE | FALSE | FALSE | TRUE | FALSE
2022-12-03 03:00 | XT-NAOH | 0 | FALSE | FALSE | FALSE | FALSE | FALSE | FALSE | FALSE | FALSE | FALSE | FALSE | TRUE | FALSE
2022-12-03 03:00 | XT-ZN | 0 | FALSE | FALSE | FALSE | FALSE | FALSE | FALSE | FALSE | FALSE | FALSE | FALSE | TRUE | FALSE
2022-12-03 03:00 | XT-CR3I | -1.0461 | FALSE | FALSE | FALSE | FALSE | FALSE | FALSE | FALSE | FALSE | FALSE | FALSE | TRUE | FALSE
2022-12-03 03:00 | XT-CR3IPH | 0 | FALSE | FALSE | FALSE | FALSE | FALSE | FALSE | FALSE | FALSE | FALSE | FALSE | TRUE | FALSE
2022-12-03 03:00 | XT-HCL1 | 0 | FALSE | FALSE | FALSE | FALSE | FALSE | FALSE | FALSE | FALSE | FALSE | FALSE | TRUE | FALSE
2022-12-03 03:00 | XT-HCL2 | 0 | FALSE | FALSE | FALSE | FALSE | FALSE | FALSE | FALSE | FALSE | FALSE | FALSE | TRUE | FALSE
2022-12-03 03:00 | XT-HCL3 | 0 | FALSE | FALSE | FALSE | FALSE | FALSE | FALSE | FALSE | FALSE | FALSE | FALSE | TRUE | FALSE
2022-12-03 03:00 | XT-HNO3 | 0 | FALSE | FALSE | FALSE | FALSE | FALSE | FALSE | FALSE | FALSE | FALSE | FALSE | TRUE | FALSE
2022-12-03 03:00 | XT-BONG | 0 | FALSE | FALSE | FALSE | FALSE | FALSE | FALSE | FALSE | FALSE | FALSE | FALSE | TRUE | FALSE
2022-12-03 03:00 | XT-MEM | 0 | FALSE | FALSE | FALSE | FALSE | FALSE | FALSE | FALSE | FALSE | FALSE | FALSE | TRUE | FALSE
2022-12-03 03:00 | RLE-HCL1 | 0 | FALSE | FALSE | FALSE | FALSE | FALSE | FALSE | FALSE | FALSE | FALSE | FALSE | TRUE | FALSE
2022-12-03 03:00 | RLE-HCL2 | 0 | FALSE | FALSE | FALSE | FALSE | FALSE | FALSE | FALSE | FALSE | FALSE | FALSE | TRUE | FALSE
2022-12-03 03:00 | RLE-PP1TA | 0 | FALSE | FALSE | FALSE | FALSE | FALSE | FALSE | FALSE | FALSE | FALSE | FALSE | TRUE | FALSE
2022-12-03 03:00 | RLE-PP1AX | 0 | FALSE | FALSE | FALSE | FALSE | FALSE | FALSE | FALSE | FALSE | FALSE | FALSE | TRUE | FALSE
2022-12-03 03:00 | RLE-PP1PL | 0 | FALSE | FALSE | FALSE | FALSE | FALSE | FALSE | FALSE | FALSE | FALSE | FALSE | TRUE | FALSE
2022-12-03 03:00 | RLE-PP2TA | 0 | FALSE | FALSE | FALSE | FALSE | FALSE | FALSE | FALSE | FALSE | FALSE | FALSE | TRUE | FALSE
2022-12-03 03:00 | RLE-PP2AX | 0 | FALSE | FALSE | FALSE | FALSE | FALSE | FALSE | FALSE | FALSE | FALSE | FALSE | TRUE | FALSE
2022-12-03 03:00 | RLE-PP2PL | 0 | FALSE | FALSE | FALSE | FALSE | FALSE | FALSE | FALSE | FALSE | FALSE | FALSE | TRUE | FALSE
2022-12-03 03:00 | RLE-XB | 0 | FALSE | FALSE | FALSE | FALSE | FALSE | FALSE | FALSE | FALSE | FALSE | FALSE | TRUE | FALSE
2022-12-03 03:00 | RLE-XBPH | 0 | FALSE | FALSE | FALSE | FALSE | FALSE | FALSE | FALSE | FALSE | FALSE | FALSE | TRUE | FALSE
2022-12-03 03:00 | RLG-KD | 0 | FALSE | FALSE | FALSE | FALSE | FALSE | FALSE | FALSE | FALSE | FALSE | FALSE | TRUE | FALSE
2022-12-03 03:00 | RLG-HCL1 | 0 | FALSE | FALSE | FALSE | FALSE | FALSE | FALSE | FALSE | FALSE | FALSE | FALSE | TRUE | FALSE
2022-12-03 03:00 | RLG-PPTA | 0 | FALSE | FALSE | FALSE | FALSE | FALSE | FALSE | FALSE | FALSE | FALSE | FALSE | TRUE | FALSE
2022-12-03 03:00 | RLG-PPAX | 0 | FALSE | FALSE | FALSE | FALSE | FALSE | FALSE | FALSE | FALSE | FALSE | FALSE | TRUE | FALSE
2022-12-03 03:00 | RLG-PPPL | 0 | FALSE | FALSE | FALSE | FALSE | FALSE | FALSE | FALSE | FALSE | FALSE | FALSE | TRUE | FALSE
2022-12-03 03:00 | RLG-XB | 0 | FALSE | FALSE | FALSE | FALSE | FALSE | FALSE | FALSE | FALSE | FALSE | FALSE | TRUE | FALSE
2022-12-03 03:00 | RLG-XBPH | 0 | FALSE | FALSE | FALSE | FALSE | FALSE | FALSE | FALSE | FALSE | FALSE | FALSE | TRUE | FALSE
2022-12-03 03:00 | RLF-KD | 0 | FALSE | FALSE | FALSE | FALSE | FALSE | FALSE | FALSE | FALSE | FALSE | FALSE | TRUE | FALSE
2022-12-03 03:00 | RLF-HCL1 | 0 | FALSE | FALSE | FALSE | FALSE | FALSE | FALSE | FALSE | FALSE | FALSE | FALSE | TRUE | FALSE
2022-12-03 03:00 | RLF-PP1TA | 0 | FALSE | FALSE | FALSE | FALSE | FALSE | FALSE | FALSE | FALSE | FALSE | FALSE | TRUE | FALSE
2022-12-03 03:00 | RLF-PP1AX | 0 | FALSE | FALSE | FALSE | FALSE | FALSE | FALSE | FALSE | FALSE | FALSE | FALSE | TRUE | FALSE
2022-12-03 03:00 | RLF-PP1PL | 0 | FALSE | FALSE | FALSE | FALSE | FALSE | FALSE | FALSE | FALSE | FALSE | FALSE | TRUE | FALSE
2022-12-03 03:00 | RLF-XB | 0 | FALSE | FALSE | FALSE | FALSE | FALSE | FALSE | FALSE | FALSE | FALSE | FALSE | TRUE | FALSE
2022-12-03 03:00 | RLF-XBPH | 0 | FALSE | FALSE | FALSE | FALSE | FALSE | FALSE | FALSE | FALSE | FALSE | FALSE | TRUE | FALSE
Formulas:
Date = IF([Code]="","",A4)
TRO VE MENU

## 8
"BÁO CÁO KẾT QUẢ HÓA NGHIỆM HÀNG NGÀY 表面處理生產製程管控記錄表"
NGAY | Ma__Hang_muc | Nong_Do_06 | 1 | bs | 2 | bs | 3 | bs | 4 | bs | 5 | bs | 6 | bs | 6
Date | Code | 濃度 g/L_06
2022-12-03 05:00 | 1E-XB1 |  | FALSE | FALSE | FALSE | FALSE | FALSE | FALSE | FALSE | FALSE | FALSE | FALSE | FALSE | FALSE | 1
2022-12-03 05:00 | RLE-HCL1 | 0 | FALSE | FALSE | FALSE | FALSE | FALSE | FALSE | FALSE | FALSE | FALSE | FALSE | TRUE | FALSE
2022-12-03 05:00 | RLE-HCL2 | 0 | FALSE | FALSE | FALSE | FALSE | FALSE | FALSE | FALSE | FALSE | FALSE | FALSE | TRUE | FALSE
2022-12-03 05:00 | RLE-PP1TA | 0 | FALSE | FALSE | FALSE | FALSE | FALSE | FALSE | FALSE | FALSE | FALSE | FALSE | TRUE | FALSE
2022-12-03 05:00 | RLE-PP1AX | 0 | FALSE | FALSE | FALSE | FALSE | FALSE | FALSE | FALSE | FALSE | FALSE | FALSE | TRUE | FALSE
2022-12-03 05:00 | RLE-PP1PL | 0 | FALSE | FALSE | FALSE | FALSE | FALSE | FALSE | FALSE | FALSE | FALSE | FALSE | TRUE | FALSE
2022-12-03 05:00 | RLE-PP2TA | 0 | FALSE | FALSE | FALSE | FALSE | FALSE | FALSE | FALSE | FALSE | FALSE | FALSE | TRUE | FALSE
2022-12-03 05:00 | RLE-PP2AX | 0 | FALSE | FALSE | FALSE | FALSE | FALSE | FALSE | FALSE | FALSE | FALSE | FALSE | TRUE | FALSE
2022-12-03 05:00 | RLE-PP2PL | 0 | FALSE | FALSE | FALSE | FALSE | FALSE | FALSE | FALSE | FALSE | FALSE | FALSE | TRUE | FALSE
2022-12-03 05:00 | RLE-XB | 0 | FALSE | FALSE | FALSE | FALSE | FALSE | FALSE | FALSE | FALSE | FALSE | FALSE | TRUE | FALSE
2022-12-03 05:00 | RLE-XBPH | 0 | FALSE | FALSE | FALSE | FALSE | FALSE | FALSE | FALSE | FALSE | FALSE | FALSE | TRUE | FALSE
2022-12-03 05:00 | RLG-KD | 0 | FALSE | FALSE | FALSE | FALSE | FALSE | FALSE | FALSE | FALSE | FALSE | FALSE | TRUE | FALSE
2022-12-03 05:00 | RLG-HCL1 | 0 | FALSE | FALSE | FALSE | FALSE | FALSE | FALSE | FALSE | FALSE | FALSE | FALSE | TRUE | FALSE
2022-12-03 05:00 | RLG-PPTA | 0 | FALSE | FALSE | FALSE | FALSE | FALSE | FALSE | FALSE | FALSE | FALSE | FALSE | TRUE | FALSE
2022-12-03 05:00 | RLG-PPAX | 0 | FALSE | FALSE | FALSE | FALSE | FALSE | FALSE | FALSE | FALSE | FALSE | FALSE | TRUE | FALSE
2022-12-03 05:00 | RLG-PPPL | 0 | FALSE | FALSE | FALSE | FALSE | FALSE | FALSE | FALSE | FALSE | FALSE | FALSE | TRUE | FALSE
2022-12-03 05:00 | RLG-XB | 0 | FALSE | FALSE | FALSE | FALSE | FALSE | FALSE | FALSE | FALSE | FALSE | FALSE | TRUE | FALSE
2022-12-03 05:00 | RLG-XBPH | 0 | FALSE | FALSE | FALSE | FALSE | FALSE | FALSE | FALSE | FALSE | FALSE | FALSE | TRUE | FALSE
2022-12-03 05:00 | RLF-KD | 0 | FALSE | FALSE | FALSE | FALSE | FALSE | FALSE | FALSE | FALSE | FALSE | FALSE | TRUE | FALSE
2022-12-03 05:00 | RLF-HCL1 | 0 | FALSE | FALSE | FALSE | FALSE | FALSE | FALSE | FALSE | FALSE | FALSE | FALSE | TRUE | FALSE
2022-12-03 05:00 | RLF-PP1TA | 0 | FALSE | FALSE | FALSE | FALSE | FALSE | FALSE | FALSE | FALSE | FALSE | FALSE | TRUE | FALSE
2022-12-03 05:00 | RLF-PP1AX | 0 | FALSE | FALSE | FALSE | FALSE | FALSE | FALSE | FALSE | FALSE | FALSE | FALSE | TRUE | FALSE
2022-12-03 05:00 | RLF-PP1PL | 0 | FALSE | FALSE | FALSE | FALSE | FALSE | FALSE | FALSE | FALSE | FALSE | FALSE | TRUE | FALSE
2022-12-03 05:00 | RLF-XB | 0 | FALSE | FALSE | FALSE | FALSE | FALSE | FALSE | FALSE | FALSE | FALSE | FALSE | TRUE | FALSE
2022-12-03 05:00 | RLF-XBPH | 0 | FALSE | FALSE | FALSE | FALSE | FALSE | FALSE | FALSE | FALSE | FALSE | FALSE | TRUE | FALSE
Formulas:
Date = IF([Code]="","",A4)
TRO VE MENU

## XM.HN
2022/12/03
XL-001E | 06:15 | 10:15 | 14:15 | 18:15 | 22:15 | 02:15 | TIEU CHUAN | NCC | Quy đổi nồng độ acid HCl 32% đậm đặc từ %V/V sang nồng độ % |  |  | 19.03.2019 TGĐ yêu cầu biểu đồ kiểm soát chỉ khống chế từ cận giữa trở lên
Xà bông (1)脫脂 | 7.5 | 7.4 | 7.4 | 7.5 |  | 7.3 |  | JASCO
Xà bông (2)脫脂 | 7.7 | 7.5 | 7.7 | 7.9 |  | 7.7 |  | JASCO | 15%V/V |  | 100%V/V
điện giải(1)+電解 | 16.4 | 16.3 | 16.7 | 18.2 |  | 18 |  | JASCO | 4.8% |  | 32%
điện giải (2)+電解 | 18.2 | 17.8 | 17.9 | 17.6 |  | 17.5 |  | JASCO
NaOH氫氧化鈉 | 17.5 | 17.4 | 17.6 | 17.6 |  | 17.3 |  | JASCO | 30%V/V |  | 100%V/V
Zn鋅 | 7.7 | 7.7 | 7.5 | 7.6 |  | 7.5 |  | JASCO | 9.6% |  | 32%
Cr3+鈍化劑 (I) | 9.5 | 10 | 10.6 | 8.1 |  | 9.3 |  | JASCO
HCl Đặc 濃酸洗 | 4.3 | 4 | 4.1 | 4 |  | 3.9 |  |  | 60%V/V |  | 100%V/V
HCl Loãng弱酸洗 | 2.3 | 2.5 | 2.6 | 2.2 |  | 2.1 |  |  | 19.2% |  | 32%
HCl hoat hoa | 5 | 4.6 | 4.1 | 4.5 |  | 4.2
HNO3 硝酸中和 | 0.9 | 0.8 | 0.9 | 1 |  | 0.98
Cr3+鈍化劑 (K) | 9.6 |  |  | 10 |  |  |  | JASCO
Cr3+鈍化劑 (K) PH | 2.25 |  |  | 2.3 |  |  | 1.6~2.0(1.8±0.1) | JASCO
Cr3+鈍化劑 (I) PH | 1.76 | 1.75 | 1.89 | 1.78 |  | 1.8 | 1.6~2.2(1.8±0.1 ) | JASCO
XL-001F | 06:15 | 10:15 | 14:15 | 18:15 | 22:15 | 02:15 | TIEU CHUAN | NCC
Xà bông (1)脫脂 | 11.1 | 10.9 | 11.3 | 11.1 |  | 11 |  | HALO
Xà bông (2)脫脂 | 12.2 | 12.2 | 12.3 | 12.5 |  | 12.4 |  | HALO | Quy đổi nồng độ acid HCl 32% sang nồng độ g/l
điện giải(1)+電解 | 11.2 | 11.6 | 12.1 | 13.5 |  | 13.2 |  | HALO
điện giải (2)+電解 | 16.4 | 9.2 | 11.7 | 12.6 |  | 12.5 |  | HALO
NaOH氫氧化鈉 | 17.5 | 17.5 | 17.5 | 17.5 |  | 17.5 |  | HALO | %*1.162= (g/l)
Zn鋅 | 6.3 | 6.3 | 6.25 | 6.5 |  | 6.5 |  | HALO
Cr3+鈍化劑 (I) halo | 16.2 | 16 | 14.9 | 12.2 |  | 13.2 |  | HALO | vd:
HCl Đặc 濃酸洗 | 4.2 | 4.4 | 4.4 | 4.1 |  | 4 |  |  | 5.81 | (g/l)
HCl Loãng弱酸洗 | 2.2 | 2.2 | 2.2 | 2.3 |  | 2.2 |  |  | 5810 | (g/ml)
HCl hoat hoa | 4.7 | 6.1 | 5.6 | 5.3 |  | 5
HNO3 硝酸中和 | 0.9 | 1 | 0.9 | 0.9 |  | 0.96
Cr3+鈍化劑 (K) | 6 |  |  | 6.1 |  |  |  | HALO
Cr3+鈍化劑 (K) PH | 1.84 |  |  | 1.8 |  |  | 1.8~2.4 (2.1±0.1 ) | HALO
Cr3+鈍化劑 (I) PH (HALO) | 2.35 | 2.32 | 2.43 | 2.4 |  | 2.35 | 2~2.5(2.3±0.1 ) | HALO
XT-000C | 06:15 | 10:15 | 14:15 | 18:15 | 22:15 | 02:15 | TIEU CHUAN | NCC
Xà bông (1)脫脂 | [7 empty] | HALO
Xà bông (2)脫脂 | [7 empty] | HALO
điện giải(1)+電解 | [7 empty] | HALO
điện giải (2)+電解 | [7 empty] | HALO
NaOH | [7 empty] | HALO
Zn | [7 empty] | HALO
Cr3+鈍化劑 (I) HALO | [7 empty] | HALO
HCl Đặc 1
HCl Đặc 2
HCl Loãng (%)
HNO3 (%)
Cr3+鈍化劑 (K) | [7 empty] | HALO
Cr3+鈍化劑 (K) PH | [6 empty] | 1.8~2.4(2.0±0.1) | HALO
Cr3+鈍化劑 (I) PH (HALO) | [6 empty] | 2.0~2.4(2.2±0.2 ) | HALO
Cr3+鈍化劑 (I) ( JASCO) | [7 empty] | JASCO
Cr3+鈍化劑 (I) PH (JASCO) | [6 empty] | 1.8~2.4(2.0 ±0.2 ) | JASCO
Niken (bồn Zn-Niken) | 06:15 |  | 14:15 | 18:15 |  | 02:15 | TIEU CHUAN | NCC
Zn (bồn Zn-Niken) | [7 empty] | HALO
Niken (bồn Zn-Niken) | [7 empty] | HALO
NaOH (bồn Zn-Niken) | [7 empty] | HALO
Zn-208HT
MÀU NIKEN-PH | [6 empty] | 3.0-4.5(4.3±0.2) | JASCO
Na2CO3 | 06:15
1E |  |  |  | 0
1F |  |  |  | 0
XT |  |  |  | 0
2022/12/03
Type sample | Test Item | Standards | Unit | Result
XL-1E | Na2CO3 | ＜70g/L | g/l | 0 | JASCO
XL-1F | Na2CO3 | ＜70g/L | g/l | 0 | HALO
XT-0C | Na2CO3 | ＜70g/L | g/l | 0 | HALO
TRO VE MENU
TRO VE MENU

## XM.FILE GOC
|  | BÁO CÁO KẾT QUẢ HÓA NGHIỆM HÀNG NGÀY | [30 empty] | Green is higher than standard
2022/12/03 |  | 表面處理生產製程管控記錄表 | [30 empty] | Orange is lower than standard
生產線別：無氰鹼滾電E線 (XL-001E)
[5 empty] | tiêu chuẩn khống chế để bổ sung |  | 6:15 | [5 empty] | 10:15 | [5 empty] | 14:15 | [5 empty] | 18:15 | [5 empty] | 22:15 | [5 empty] | 02:15
MÃ | MÃ MÁY | Hạng mục kiểm tra nồng độ 化驗檢查項目 | Đơn vị 單位 | Tiêu chuẩn 控制範圍 |  |  | 濃度 | 補充 BS | 補充 BS |  |  |  | 濃度 | 補充 BS | 補充 BS |  |  |  | 濃度 | 補充 BS | 補充 BS |  |  |  | 濃度 | 補充 BS | 補充 BS |  |  |  | 濃度 | 補充 BS | 補充 BS |  |  |  | 濃度 | 補充 BS | 補充 BS
1E-XB1 | XL-001E | Xà bông (1)脫脂 | g/L | 25~35g/L (30±2g/L) | 30 | 7.5 | 30 | 0 | + | 0 | kg | 7.4 | 29.6 | 1.0772 | + | 1.0772 | kg | 7.4 | 31 | -2.693 | + | 0 | kg | 7.5 | 30 | 0 | + | 0 | kg | 0 | 29.5 | 1.3465 | + | 1.3465 | kg | 7.3 | 29.2 | 2.1544 | + | 2.1544 | kg
1E-XB2 | XL-001E | Xà bông (2)脫脂 | g/L | 25~35g/L (30±2g/L) | 30 | 7.7 | 30.8 | -2.644 | + | 0 | kg | 7.5 | 30 | 0 | + | 0 | kg | 7.7 | 29.6 | 1.322 | + | 1.322 | kg | 7.9 | 31.6 | -5.288 | + | 0 | kg | 0 | 31.2 | -3.966 | + | 0 | kg | 7.7 | 30.8 | -2.644 | + | 0 | kg
1E-DG1 | XL-001E | điện giải(1)+電解 | g/L | 60~80g/L (70±10g/L) | 70 | 16.4 | 70.2 | -0.2312 | + | 0 | kg | 16.3 | 69.2 | 0.9248 | + | 0.9248 | kg | 16.7 | 71.3 | -1.5028 | + | 0 | kg | 18.2 | 71 | -1.156 | + | 0 | kg | 0 | 70.6 | -0.6936 | + | 0 | kg | 18 | 70 | 0 | + | 0 | kg
1E-DG2 | XL-001E | điện giải (2)+電解 | g/L | 60~80g/L (70±10g/L) | 70 | 18.2 | 72.8 | -4.0852 | + | 0 | kg | 17.8 | 71.2 | -1.7508 | + | 0 | kg | 17.9 | 71 | -1.459 | + | 0 | kg | 17.6 | 70.4 | -0.5836 | + | 0 | kg | 0 | 70 | 0 | + | 0 | kg | 17.5 | 69.5 | 0.7295 | + | 0.7295 | kg
1E-NAOH | XL-001E | Nồng độ NaOH 氫氧化鈉 | g/L | 130 - 150g/L (140±5g/L) | 140 | 17.5 | 140 | 0 | + | 0 | kg | 17.4 | 139.2 | 15.9608 | + | 15.9608 | kg | 17.6 | 140.8 | -15.9608 | + | 0 | kg | 17.6 | 140.8 | -15.9608 | + | 0 | kg | 0 | 140.4 | -7.9804 | + | 0 | kg | 17.3 | 139.2 | 15.9608 | + | 15.9608 | kg
1E-ZN | XL-001E | Nồng độ Zn 鋅 (1 pcs Zn=25kg) | g/L | 7-12g/l (9g±1g/l) | 9 | 7.7 | 10.01 | -20.15051 | + | 0 | kg | 7.7 | 10.01 | -20.15051 | + | 0 | kg | 7.5 | 9.75 | -14.96325 | + | 0 | kg | 7.6 | 9.88 | -17.55688 | + | 0 | kg | 0 | 10 | -19.951 | + | 0 | kg | 7.5 | 10.1 | -21.9461 | + | 0 | kg
1E-CR3I | XL-001E | Nồng độ Cr2O3 三價鉻 | % | 12~18 % (14±2%) | 14 | 9.5 | 13.66906 | 1.902878 | + | 1.902878 | L | 10 | 14.38849 | -2.233813 | + | 0 | L | 10.6 | 14 | 0 | + | 0 | L | 8.1 | 13.8 | 1.15 | + | 1.15 | L | 0 | 13.5 | 2.875 | + | 2.875 | L | 9.3 | 13.38129 | 3.557554 | + | 3.557554 | L
1E-CR3IPH | XL-001E |  | pH | 1.6~2.2(1.8±0.1 ) | 0 |  | 1.76 | [5 empty] | 1.75 | [5 empty] | 1.89 | [5 empty] | 1.78 | [5 empty] | 0 | [5 empty] | 1.8
1E-HCL1 | XL-001E | Nồng độ acid đặc 鹽酸 濃度 | %V/V | 30~60 %V/V (45±5% V/V) | 45% | 4.3 | 46% | -21.22 | + | 0 | L | 4 | 45.62% | -13.2625 | + | 0 | L | 4.1 | 45.2% | -4.244 | + | 0 | L | 4 | 45.62% | -13.2625 | + | 0 | L | 0 | 45.1% | -2.122 | + | 0 | L | 3.9 | 44.48% | 10.9415625 | + | 10.9415625 | L
1E-HCL2 | XL-001E | Nồng độ acid loãng 稀酸 濃度 | %V/V | 15~30 %V/V (22±5 V/V) | 22% | 2.3 | 25.2% | -19.584 | + | 0 | L | 2.5 | 24.2% | -13.464 | + | 0 | L | 2.6 | 23.3% | -7.956 | + | 0 | L | 2.2 | 23% | -6.12 | + | 0 | L | 0 | 22.8% | -4.896 | + | 0 | L | 2.1 | 22.5% | -3.06 | + | 0 | L
1E-HCL3 | XL-001E | Nồng độ HCl hoạt hóa 稀酸活化 濃度 | %V/V | 5~15 %V/V (10±3% V/V) | 10% | 5 | 11.41% | -8.0859375 | + | 0 | L | 4.6 | 10.49% | -2.8390625 | + | 0 | L | 4.1 | 9.353% | 3.71953125 | + | 3.71953125 | L | 4.5 | 10.27% | -1.52734375 | + | 0 | L | 0 | 9.6% | 2.3 | + | 2.3 | L | 4.2 | 9.581% | 2.4078125 | + | 2.4078125 | L
1E-HNO3 | XL-001E | Nồng độ HNO3 硝酸濃度 | % | 0.5~1.5% (1±0.4%) | 1% | 0.9 | 1.134% | -1.094083 | + | 0 | L | 0.8 | 1.008% | -0.06653538 | + | 0 | L | 0.9 | 1.134% | -1.094083 | + | 0 | L | 1 | 1.26% | -2.121631 | + | 0 | L | 0 | 1.1% | -0.8153846 | + | 0 | L | 0.98 | 1.235% | -1.916121 | + | 0 | L
1E-CR3K | XL-001E | Nồng độ Cr2O3 （K) 三價鉻 | % | 5-10% (7.5±1%) | 7.5 | 9.6 | 7.68 | -1.089474 | + | 0 | L | 0 | 0 | 45.39474 | + | 45.39474 | L | 0 | 0 | 45.39474 | + | 45.39474 | L | 10 | 8 | -3.026316 | + | 0 | L | 0 | 0 | 45.39474 | + | 45.39474 | L | 0 | 0 | 45.39474 | + | 45.39474 | L
1E-CR3KPH | XL-001E | pH | pH | 1.6~2.0(1.8±0.1) |  |  | 2.25 | [5 empty] | 0 | [5 empty] | 0 | [5 empty] | 2.3 | [5 empty] | 0 | [5 empty] | 0
Hạng mục kiểm tra nhiệt độ 檢查溫度
MÃ | MÃ MÁY | Hạng mục kiểm tra nhiệt độ 溫度檢查項目 | nhiệt độ 溫度 | Tiêu chuẩn 控制範圍 |  |  | Nhiệt kế 温度計 |  |  | Nhiệt tự động 自動温控 |  |  | Nhiệt kế 温度計 |  |  | Nhiệt tự động 自動温控 |  |  | Nhiệt kế 温度計 |  |  | Nhiệt tự động 自動温控 |  |  | Nhiệt kế 温度計 |  |  | Nhiệt tự động 自動温控 |  |  | Nhiệt kế 温度計 |  |  | Nhiệt tự động 自動温控 |  |  | Nhiệt kế 温度計 |  |  | Nhiệt tự động 自動温控
1E-TEMXB1 | XL-001E | Nhiệt độ xà bông nóng (1) 熱脫脂溫度(1) | 0C | 65~75ºC (70±3OC) |  |  | 69 |  |  | 68 |  |  | 66 |  |  | 65 |  |  | 66 |  |  | 65 |  |  | 67 |  |  | 65 | [8 empty] | 68 |  |  | 66
1E-TEMXB2 | XL-001E | Nhiệt độ xà bông nóng (2) 熱脫脂溫度(2) | 0C | 65~75ºC (70±3OC) |  |  | 71 |  |  | 70 |  |  | 71 |  |  | 70 |  |  | 71 |  |  | 70 |  |  | 70 |  |  | 69 | [8 empty] | 71 |  |  | 70
1E-TEMDG1 | XL-001E | Nhiệt độ điện giải (1) 電解1 溫度 | 0C | 50~60ºC (55±3OC) |  |  | 58 |  |  | 57 |  |  | 58 |  |  | 57 |  |  | 58 |  |  | 60 |  |  | 63 |  |  | 62 | [8 empty] | 59 |  |  | 60
1E-TEMDG2 | XL-001E | Nhiệt độ điện giải (2) 電解 2 溫度 | 0C | 50~60ºC (55±3OC) |  |  | 55 |  |  | 54 |  |  | 56 |  |  | 55 |  |  | 56 |  |  | 54 |  |  | 55 |  |  | 54 | [8 empty] | 56 |  |  | 55
1E-TEMBX | XL-001E | Nhiệt độ bồn xi 鍍鋅槽溫度 | 0C | 20~30ºC (25±3OC) |  |  | 32 |  |  | 31 |  |  | 33 |  |  | 32 |  |  | 34 |  |  | 33 |  |  | 31 |  |  | 31 | [8 empty] | 30 |  |  | 30
1E-TEMCR3I | XL-001E | Nhiệt độ bồn màu Cr2O3 (I) 三價鉻 溫度 | 0C | 35-45ºC (40±3OC) |  |  | 42 |  |  | 41 |  |  | 42 |  |  | 41 |  |  | 42 |  |  | 41 |  |  | 41 |  |  | 42 | [8 empty] | 40 |  |  | 41
1E-TEMH2O | XL-001E | Nhiệt độ bồn nước nóng 熱水溫度 | 0C | 55~65ºC (60±3OC) |  |  | 57 |  |  | 56 |  |  | 58 |  |  | 57 |  |  | 58 |  |  | 57 |  |  | 58 |  |  | 57 | [8 empty] | 59 |  |  | 58
1E-TEMSAY | XL-001E | Sấy khô 烘乾 | 0C | 65~75ºC (70±3OC) |  |  | \ |  |  | 73 |  |  | \ |  |  | 74 |  |  | \ |  |  | 70 |  |  | \ |  |  | 74 |  |  | \ | [5 empty] | \ |  |  | 73
Hạng mục kiểm tra bơm thuốc tự động 藥液自動添加
1E-MEM | XL-001E | chất mềm (merlin starer) 開缸劑 | ml/KAH | 300-360 |  |  | 350 | [5 empty] | 345 | [5 empty] | 330 | [5 empty] | 335 | [11 empty] | 340
1E-BONG | XL-001E | chaát boùng (merlin brightener) 光亮劑 | ml/KAH | 30-50 |  |  | 44 | [5 empty] | 42 | [5 empty] | 42 | [5 empty] | 40 | [11 empty] | 42
生產線別：無氰鹼滾電F線 (XL-001F) |  |  |  |  | JASCO Kết quả kiểm tra 檢查結果 | [25 empty] | 生產線別：無氰鹼滾電F線 (XL-001F)
[5 empty] | tiêu chuẩn khống chế để bổ sung |  | 6:15 | [5 empty] | 10:15 | [5 empty] | 14:15 | [5 empty] | 18:15 | [5 empty] | 22:15 | [5 empty] | 02:15
MÃ | MÃ MÁY | Hạng mục kiểm tra nồng độ 化驗檢查項目 | Đơn vị 單位 | Tiêu chuẩn 控制範圍 |  |  | 濃度 | 補充 BS | 補充 BS |  |  |  | 濃度 | 補充 BS | 補充 BS |  |  |  | 濃度 | 補充 BS | 補充 BS |  |  |  | 濃度 | 補充 BS | 補充 BS |  |  |  | 濃度 | 補充 BS | 補充 BS |  |  |  | 濃度 | 補充 BS | 補充 BS
1F-XB1 | XL-001F | Xà bông (1)脫脂 | g/L | 60~80g/L (70±5g/L) | 70 | 11.1 | 72.039 | -5.491027 | + | 0 | kg | 10.9 | 70.741 | -1.995513 | + | 0 | kg | 11.3 | 70.2 | -0.5386 | + | 0 | kg | 11.1 | 70 | 0 | + | 0 | kg | 0 | 69.5 | 1.3465 | + | 1.3465 | kg | 11 | 69 | 2.693 | + | 2.693 | kg
1F-XB2 | XL-001F | Xà bông (2)脫脂 | g/L | 60~80g/L (70±5g/L) | 70 | 12.2 | 70.3 | -0.9915 | + | 0 | kg | 12.2 | 70.1 | -0.3305 | + | 0 | kg | 12.3 | 70 | 0 | + | 0 | kg | 12.5 | 70 | 0 | + | 0 | kg | 0 | 70 | 0 | + | 0 | kg | 12.4 | 69.5 | 1.6525 | + | 1.6525 | kg
1F-DG1 | XL-001F | điện giải(1)+電解 | g/L | 50~70g/L (60±5g/L) | 60 | 11.2 | 59.3 | 0.8092 | + | 0.8092 | kg | 11.6 | 61.2 | -1.3872 | + | 0 | kg | 12.1 | 60.3 | -0.3468 | + | 0 | kg | 13.5 | 61.5 | -1.734 | + | 0 | kg | 0 | 61.2 | -1.3872 | + | 0 | kg | 13.2 | 60.984 | -1.137504 | + | 0 | kg
1F-DG2 | XL-001F | điện giải (2)+電解 | g/L | 50~70g/L (60±5g/L) | 60 | 16.4 | 60.3 | -0.4377 | + | 0 | kg | 9.2 | 60 | 0 | + | 0 | kg | 11.7 | 59.6 | 0.5836 | + | 0.5836 | kg | 12.6 | 59 | 1.459 | + | 1.459 | kg | 0 | 59.5 | 0.7295 | + | 0.7295 | kg | 12.5 | 59 | 1.459 | + | 1.459 | kg
1F-NAOH | XL-001F | Nồng độ NaOH 氫氧化鈉 | g/L | 130 - 150g/L (140±10g/L) | 140 | 17.5 | 140 | 0 | + | 0 | kg | 17.5 | 140 | 0 | + | 0 | kg | 17.5 | 140 | 0 | + | 0 | kg | 17.5 | 140 | 0 | + | 0 | kg | 0 | 139.6 | 7.9804 | + | 7.9804 | kg | 17.5 | 140 | 0 | + | 0 | kg
1F-ZN | XL-001F | Nồng độ Zn 鋅 (1 pcs Zn=25kg) | g/L | 8-12g/l (10±1g/l) | 10 | 6.3 | 10 | 0 | + | 0 | kg | 6.3 | 10.1 | -1.9951 | + | 0 | kg | 6.25 | 10 | 0 | + | 0 | kg | 6.5 | 10 | 0 | + | 0 | kg | 0 | 10 | 0 | + | 0 | kg | 6.5 | 10.7 | -13.9657 | + | 0 | kg
1F-CR3I | XL-001F | Nồng độ Cr2O3 三價鉻 | % | 6~10 % (8±0.5%) | 8 | 16.2 | 8.3 | -1.725 | + | 0 | L | 16 | 8.2 | -1.15 | + | 0 | L | 14.9 | 8 | 0 | + | 0 | L | 12.2 | 8 | 0 | + | 0 | L | 0 | 7.8 | 1.15 | + | 1.15 | L | 13.2 | 8.3 | -1.725 | + | 0 | L
1F-CR3IPH | XL-001F | PH | pH | 2~2.5(2.3±0.1 ) | 0 |  | 2.3 | [5 empty] | 2.32 | [5 empty] | 2.35 | [5 empty] | 2.4 | [5 empty] | 2.36 | [5 empty] | 2.35
1F-HCL1 | XL-001F | Nồng độ acid đặc 鹽酸 濃度 | %V/V | 30~60 %V/V (45±5% V/V) | 45% | 4.2 | 45% | 0 | + | 0 | L | 4.4 | 44.6% | 8.488 | + | 8.488 | L | 4.4 | 46.8% | -38.196 | + | 0 | L | 4.1 | 46.77% | -37.4665625 | + | 0 | L | 0 | 46.5% | -31.83 | + | 0 | L | 4 | 45.62% | -13.2625 | + | 0 | L
1F-HCL2 | XL-001F | Nồng độ acid loãng 稀酸 濃度 | %V/V | 15~30 %V/V (22±5 V/V) | 22% | 2.2 | 22.3% | -1.836 | + | 0 | L | 2.2 | 24.2% | -13.464 | + | 0 | L | 2.2 | 23.6% | -9.792 | + | 0 | L | 2.3 | 26.23% | -25.914375 | + | 0 | L | 0 | 25.8% | -23.256 | + | 0 | L | 2.2 | 25.09% | -18.93375 | + | 0 | L
1F-HCL3 | XL-001F | Nồng độ HCl hoạt hóa 稀酸活化 濃度 | %V/V | 5~15 %V/V (10±3% V/V) | 10% | 4.7 | 9.6% | 2.3 | + | 2.3 | L | 6.1 | 13.92% | -22.51484375 | + | 0 | L | 5.6 | 12.77% | -15.95625 | + | 0 | L | 5.3 | 12.09% | -12.02109375 | + | 0 | L | 0 | 11.5% | -8.625 | + | 0 | L | 5 | 11.41% | -8.0859375 | + | 0 | L
1F-HNO3 | XL-001F | Nồng độ HNO3 硝酸濃度 | % | 0.5~1.5% (1±0.2%) | 1% | 0.9 | 1.134% | -1.094083 | + | 0 | L | 1 | 1.26% | -2.121631 | + | 0 | L | 0.9 | 1.134% | -1.094083 | + | 0 | L | 0.9 | 1.134% | -1.094083 | + | 0 | L | 0 | 1% | 0 | + | 0 | L | 0.96 | 1.21% | -1.710612 | + | 0 | L
1F-CR3K | XL-001F | Nồng độ Cr2O3 （K) 三價鉻 FINIDIP 124 | % | 5~8% (6%±0.5) | 6 | 6 | 5.9 | 0.6052632 | + | 0.6052632 | L | 0 | 1.1 | 29.65789 | + | 29.65789 | L | 0 | 1.1 | 29.65789 | + | 29.65789 | L | 6.1 | 5.98 | 0.1210526 | + | 0.1210526 | L | 0 | 1.1 | 29.65789 | + | 29.65789 | L | 0 | 1.1 | 29.65789 | + | 29.65789 | L
1F-CR3KPH | XL-001F | PH | pH | 1.8~2.4 (2.1±0.1 ) |  |  | 1.84 | [5 empty] | 0 | [5 empty] | 0 | [5 empty] | 1.8 | [5 empty] | 0 | [5 empty] | 0
Hạng mục kiểm tra nhiệt độ 檢查溫度
MÃ | MÃ MÁY | Hạng mục kiểm tra nhiệt độ 溫度檢查項目 | nhiệt độ 溫度 | Tiêu chuẩn 控制範圍 |  |  | Nhiệt kế 温度計 |  |  | Nhiệt tự động 自動温控 |  |  | Nhiệt kế 温度計 |  |  | Nhiệt tự động 自動温控 |  |  | Nhiệt kế 温度計 |  |  | Nhiệt tự động 自動温控 |  |  | Nhiệt kế 温度計 |  |  | Nhiệt tự động 自動温控 |  |  | Nhiệt kế 温度計 |  |  | Nhiệt tự động 自動温控 |  |  | Nhiệt kế 温度計 |  |  | Nhiệt tự động 自動温控
1F-TEMXB1 | XL-001F | Nhiệt độ xà bông nóng (1) 熱脫脂溫度(1) | 0C | 50~70ºC (60±3OC) |  |  | 63 |  |  | 64 |  |  | 64 |  |  | 65 |  |  | 64 |  |  | 66 |  |  | 67 |  |  | 65 | [8 empty] | 67 |  |  | 66
1F-TEMXB2 | XL-001F | Nhiệt độ xà bông nóng (2) 熱脫脂溫度(2) | 0C | 50~70ºC (60±3OC) |  |  | 62 |  |  | 63 |  |  | 63 |  |  | 64 |  |  | 62 |  |  | 64 |  |  | 65 |  |  | 64 | [8 empty] | 66 |  |  | 65
1F-TEMDG1 | XL-001F | Nhiệt độ điện giải (1) 電解1 溫度 | 0C | 50~70ºC (60±3OC) |  |  | 55 |  |  | 54 |  |  | 60 |  |  | 61 |  |  | 60 |  |  | 59 |  |  | 61 |  |  | 60 | [8 empty] | 59 |  |  | 58
1F-TEMDG2 | XL-001F | Nhiệt độ điện giải (2) 電解 2 溫度 | 0C | 50~70ºC (60±3OC) |  |  | 54 |  |  | 53 |  |  | 51 |  |  | 50 |  |  | 51 |  |  | 50 |  |  | 52 |  |  | 50 | [8 empty] | 54 |  |  | 52
1F-TEMBX | XL-001F | Nhiệt độ bồn xi 鍍鋅槽溫度 | 0C | 22~30ºC (24±1OC) |  |  | 26 |  |  | 25 |  |  | 28 |  |  | 27 |  |  | 28 |  |  | 27 |  |  | 27 |  |  | 27 | [8 empty] | 27 |  |  | 26
1F-TEMCR3I | XL-001F | Nhiệt độ bồn màu Cr2O3 三價鉻 溫度 | 0C | 30-38ºC (34±2OC) |  |  | 36 |  |  | 35 |  |  | 37 |  |  | 36 |  |  | 37 |  |  | 36 |  |  | 36 |  |  | 35 | [8 empty] | 36 |  |  | 35
1F-TEMH2O | XL-001F | Nhiệt độ bồn nước nóng 熱水溫度 | 0C | 55~65ºC (60±3OC) |  |  | 62 |  |  | 61 |  |  | 58 |  |  | 56 |  |  | 58 |  |  | 55 |  |  | 55 |  |  | 54 | [8 empty] | 57 |  |  | 56
1F-TEMSAY | XL-001F | Sấy khô 烘乾 | 0C | 65~75ºC (70±3OC) |  |  | \ |  |  | 73 |  |  | \ |  |  | 71 |  |  | \ |  |  | 71 |  |  | \ |  |  | 73 |  |  | \ | [5 empty] | \ |  |  | 71
Hạng mục kiểm tra bơm thuốc tự động 藥液自動添加
1F-MEM | XL-001F | 開缸劑 250 Base | ml/1000AH | 100-200 |  |  | 200 | [5 empty] | 195 | [5 empty] | 190 | [5 empty] | 195 | [11 empty] | 190
1F-BONG | XL-001F | 光亮劑 250 Brightener | ml/1000AH | 20-50 |  |  | 43 | [5 empty] | 42 | [5 empty] | 43 | [5 empty] | 42 | [11 empty] | 39
生產線別：無氰鹼吊電C線 (XT-000C) |  |  |  |  | Kết quả kiểm tra 檢查結果 | [25 empty] | 生產線別：無氰鹼吊電C線 (XT-000C)
[5 empty] | tiêu chuẩn khống chế để bổ sung |  | 6:15 | [5 empty] | 10:15 | [5 empty] | 14:15 | [5 empty] | 18:15 | [5 empty] | 22:15 | [5 empty] | 02:15
MÃ | MÃ MÁY | Hạng mục kiểm tra nồng độ 化驗檢查項目 | Đơn vị 單位 | Tiêu chuẩn 控制範圍 |  |  | 濃度 | 補充 BS | 補充 BS |  |  |  | 濃度 | 補充 BS | 補充 BS |  |  |  | 濃度 | 補充 BS | 補充 BS |  |  |  | 濃度 | 補充 BS | 補充 BS |  |  |  | 濃度 | 補充 BS | 補充 BS |  |  |  | 濃度 | 補充 BS | 補充 BS
XT-XB1 | XT-000C | Xà bông 脫脂 (2,3,4) | g/L | 40~60g/L (50±5g/L) | 50 | 0 | 0 | 775.85 | + | 775.85 | kg | 0 | 0 | 775.85 | + | 775.85 | kg | 0 | 0 | 775.85 | + | 775.85 | kg | 0 | 0 | 775.85 | + | 775.85 | kg | 0 | 0 | 775.85 | + | 775.85 | kg | 0 | 0 | 775.85 | + | 775.85 | kg
XT-XB2 | XT-000C | Xà bông 脫脂 (5,6) | g/L | 40~60g/L (50±5g/L) | 50 | 0 | 0 | 573.75 | + | 573.75 | kg | 0 | 0 | 573.75 | + | 573.75 | kg | 0 | 0 | 573.75 | + | 573.75 | kg | 0 | 0 | 573.75 | + | 573.75 | kg | 0 | 0 | 573.75 | + | 573.75 | kg | 0 | 0 | 573.75 | + | 573.75 | kg
XT-DG1 | XT-000C | Điện giải 電解 (8) | g/L | 50~70g/L (60±5g/L) | 60 | 0 | 0 | 492 | + | 492 | kg | 0 | 0 | 492 | + | 492 | kg | 0 | 0 | 492 | + | 492 | kg | 0 | 0 | 492 | + | 492 | kg | 0 | 0 | 492 | + | 492 | kg | 0 | 0 | 492 | + | 492 | kg
XT-DG2 | XT-000C | Điện giải 電解 (20,21) | g/L | 50~70g/L (60±5g/L) | 60 | 0 | 0 | 520.08 | + | 520.08 | kg | 0 | 0 | 520.08 | + | 520.08 | kg | 0 | 0 | 520.08 | + | 520.08 | kg | 0 | 0 | 520.08 | + | 520.08 | kg | 0 | 0 | 520.08 | + | 520.08 | kg | 0 | 0 | 520.08 | + | 520.08 | kg
XT-NAOH | XT-000C | NaOH (26-37) 氫氧化鈉 | g/L | 135~ 145g/L (140±5g/L) | 140 | 0 | 0 | 7429.24 | + | 7429.24 | kg | 0 | 0 | 7429.24 | + | 7429.24 | kg | 0 | 0 | 7429.24 | + | 7429.24 | kg | 0 | 0 | 7429.24 | + | 7429.24 | kg | 0 | 0 | 7429.24 | + | 7429.24 | kg | 0 | 0 | 7429.24 | + | 7429.24 | kg
XT-ZN | XT-000C | Zn 鋅 (26-37) (1 pcs Zn=25kg) | g/L | 6~8g/L (7±0.5g/L) | 7 | 0 | 0 | 371.462 | + | 371.462 | kg | 0 | 0 | 371.462 | + | 371.462 | kg | 0 | 0 | 371.462 | + | 371.462 | kg | 0 | 0 | 371.462 | + | 371.462 | kg | 0 | 0 | 371.462 | + | 371.462 | kg | 0 | 0 | 371.462 | + | 371.462 | kg
XT-CR3I | XT-000C | Nồng độ Cr2O3 三價鉻(46) LANTHANE 318 (HALO) | % | 5~8 % (6±0.5%) | 6 | 0 | -1.0461 | 236.74896 | + | 236.74896 | L | 0 | -1.0461 | 236.74896 | + | 236.74896 | L | 0 | -1.0461 | 236.74896 | + | 236.74896 | L | 0 | -1.0461 | 236.74896 | + | 236.74896 | L | 0 | -1.0461 | 236.74896 | + | 236.74896 | L | 0 | -1.0461 | 236.74896 | + | 236.74896 | L
XT-CR3IPH | XT-000C | PH | pH | 2.0~2.4(2.2±0.2 ) | 0 |  | 0 | [5 empty] | 0 | [5 empty] | 0 | [5 empty] | 0 | [5 empty] | 0 | [5 empty] | 0
XT-HCL1 | XT-000C | Nồng độ acid đặc (13,14) 鹽酸 濃度 | %V/V | 40~50 %V/V (45±5% V/V) | 45% | 0 | 0% | 1163.596 | + | 1163.596 | L | 0 | 0% | 1163.596 | + | 1163.596 | L | 0 | 0% | 1163.596 | + | 1163.596 | L | 0 | 0% | 1163.596 | + | 1163.596 | L | 0 | 0% | 1163.596 | + | 1163.596 | L | 0 | 0% | 1163.596 | + | 1163.596 | L
XT-HCL2 | XT-000C | Nồng độ acid đặc (15,16,17) 鹽酸 濃度 | %V/V | 40~50 %V/V (45±5% V/V) | 45% | 0 | 0% | 1818.865 | + | 1818.865 | L | 0 | 0% | 1818.865 | + | 1818.865 | L | 0 | 0% | 1818.865 | + | 1818.865 | L | 0 | 0% | 1818.865 | + | 1818.865 | L | 0 | 0% | 1818.865 | + | 1818.865 | L | 0 | 0% | 1818.865 | + | 1818.865 | L
XT-HCL3 | XT-000C | Nồng độ acid loãng (12) 稀酸 濃度 | %V/V | 20~40 %V/V (30±5% V/V) | 30% | 0 | 0% | 334.5517 | + | 334.5517 | L | 0 | 0% | 334.5517 | + | 334.5517 | L | 0 | 0% | 334.5517 | + | 334.5517 | L | 0 | 0% | 334.5517 | + | 334.5517 | L | 0 | 0% | 334.5517 | + | 334.5517 | L | 0 | 0% | 334.5517 | + | 334.5517 | L
XT-HNO3 | XT-000C | Nồng độ HNO3 (42) 硝酸濃度 | %V/V | 0.5~1.5% (1±0.4%) | 1% | 0 | 0% | 28.08 | + | 28.08 | L | 0 | 0% | 28.08 | + | 28.08 | L | 0 | 0% | 28.08 | + | 28.08 | L | 0 | 0% | 28.08 | + | 28.08 | L | 0 | 0% | 28.08 | + | 28.08 | L | 0 | 0% | 15.6 | + | 15.6 | L
XT-CR3K | XT-000C | Cr2O3 （K) (49) 三價鉻 | % | 3~9% (6±1%) | 6 | 0 | 0 | 224.6501 | + | 224.6501 | L | 0 | 0 | 224.6501 | + | 224.6501 | L | 0 | 0 | 224.6501 | + | 224.6501 | L | 0 | 0 | 224.6501 | + | 224.6501 | L | 0 | 0 | 224.6501 | + | 224.6501 | L | 0 | 0 | 224.6501 | + | 224.6501 | L
XT-CR3KPH | XT-000C | PH | pH | 1.8~2.4(2.0±0.1) | 0 |  | 0 | [5 empty] | 0 | [5 empty] | 0 | [5 empty] | 0 | [5 empty] | 0 | [5 empty] | 0
|  | Nồng độ Cr2O3 三價鉻( JASCO 45) | % | 8~16 % (12±2%) | 12 | 0 | 0 | 403.2 | + | 403.2 | L | 0 | 0 | 403.2 | + | 403.2 | L | 0 | 0 | 403.2 | + | 403.2 | L | 0 | 0 | 403.2 | + | 403.2 | L | 0 | 0 | 403.2 | + | 403.2 | L | 0 | 0 | 403.2 | + | 403.2 | L
|  | PH | pH | 1.8~2.4(2.0 ±0.2 ) | 0 |  | 0 | [5 empty] | 0 | [5 empty] | 0 | [5 empty] | 0 | [5 empty] | 0 | [5 empty] | 0
XTNI-ZN | XT-000C | Zn-Niken Plating- Zn | g/L | 5~6g/L (5.5± 1g/L) | 5.5 | 0 | 0 | 44 | + | 44 | kg | 0 | [5 empty] | 0 | 0 | 44 | + | 44 | kg | 0 | 0 | 44 | + | 44 | kg | [6 empty] | 0 | 0 | 44 | + | 44 | kg
XTNI-NI | XT-000C | Zn-Niken Plating- Ni | g/L | 1.7~1.9g/L (1.8 ± 0.1g/L) | 1.8 | 0 | 0 | 14.4 | + | 14.4 | L | 0 | [5 empty] | 0 | 0 | 14.4 | + | 14.4 | L | 0 | 0 | 14.4 | + | 14.4 | L | [6 empty] | 0 | 0 | 14.4 | + | 14.4 | L
XTNI-NAOH | XT-000C | Zn-Niken Plating- NaOH | g/L | 120~130g/L (125 ± 5g/L) | 125 | 0 | 0 | 1000 | + | 1000 | kg | 0 | [5 empty] | 0 | 0 | 1000 | + | 1000 | kg | 0 | 0 | 1000 | + | 1000 | kg | [6 empty] | 0 | 0 | 1000 | + | 1000 | kg
XTNI-HT | XT-000C | Zn-Niken Plating- 208HT | g/L | 125~135g/L (130g/L) | 130 | 0 | -4.45 | 1075.6 | + | 1075.6 | L | 0 | [5 empty] | 0 | -4.45 | 1075.6 | + | 1075.6 | L | 0 | -4.45 | 1075.6 | + | 1075.6 | L | [6 empty] | 0 | -4.45 | 1075.6 | + | 1075.6 | L
XTNI-CR3PH | XT-000C | Cr2O3 三價鉻Ni- PH | PH | 3.0-4.5(4.3±0.2) | 0 |  | 0 | [11 empty] | 0 | [5 empty] | 0 | [11 empty] | 0
Hạng mục kiểm tra nhiệt độ 檢查溫度
MÃ | MÃ MÁY | Hạng mục kiểm tra nhiệt độ 溫度檢查項目 | nhiệt độ 溫度 | Tiêu chuẩn 控制範圍 |  |  | Nhiệt kế 温度計 |  |  | Nhiệt tự động 自動温控 |  |  | Nhiệt kế 温度計 |  |  | Nhiệt tự động 自動温控 |  |  | Nhiệt kế 温度計 |  |  | Nhiệt tự động 自動温控 |  |  | Nhiệt kế 温度計 |  |  | Nhiệt tự động 自動温控 |  |  | Nhiệt kế 温度計 |  |  | Nhiệt tự động 自動温控 |  |  | Nhiệt kế 温度計 |  |  | Nhiệt tự động 自動温控
XT-TEMXB1 | XT-000C | Nhiệt độ xà bông nóng (1) 熱脫脂溫度(1) | 0C | 65~75ºC (70±3OC)
XT-TEMXB2 | XT-000C | Nhiệt độ xà bông nóng (2) 熱脫脂溫度(2) | 0C | 65~75ºC (70±3OC)
XT-TEMDG1 | XT-000C | Nhiệt độ điện giải (1) 電解1 溫度 | 0C | 60~70ºC (65±3OC)
XT-TEMDG2 | XT-000C | Nhiệt độ điện giải (2) 電解 2 溫度 | 0C | 60~70ºC (65±3OC)
XT-TEMBX | XT-000C | Nhiệt độ bồn xi 鍍鋅槽溫度 | 0C | 24~26ºC (25OC)
XT-TEMCR3I | XT-000C | Nhiệt độ bồn màu Cr2O3 三價鉻 溫度 HALO | 0C | 34~36ºC (35±1OC)
XT-TEMH2O | XT-000C | Nhiệt độ bồn nước nóng 熱水溫度 | 0C | 55~65ºC (60±3OC)
XT-TEMSAY | XT-000C | Sấy khô 烘乾 | 0C | 65~75ºC (70±3OC) |  |  | \ | [5 empty] | \ | [5 empty] | \ | [5 empty] | \ | [5 empty] | \ | [5 empty] | \
|  | Nhiệt độ bồn màu Cr2O3 (K) 三價鉻 溫度 | 0C | 20~30ºC
|  | Nhiệt độ bồn màu Cr2O3 三價鉻 溫度 JASCO | 0C | 35~45ºC (40±3OC)
XTNI-TEMBX | XT-000C | Nhiệt độ bồn xi Zn-Niken Zn-Niken 鍍鋅槽溫度 | 0C | 24~28ºC (26±2OC)
XTNI-TEMSIEUAM | XT-000C | Nhiệt độ nước nóng siêm âm 超音波熱水洗槽 | 0C | 40~60ºC (50±10OC)
XT-TEMCR3NI | XT-000C | Nhiệt độ bồn màu Cr2O3 (Niken) 三價鉻 溫度 | 0C | 20~30ºC (25±5OC)
Hạng mục kiểm tra bơm thuốc tự động 藥液自動添加
XT-BONG | XT-000C | chất bóng (250 brightener) 光亮劑 | ml/KAH | 30~50 (40)
XT-MEM | XT-000C | chất mềm (250 base) 開缸劑 | ml/KAH | 160~220 (180)
2022/12/03
|  | Hạng mục kiểm tra nồng độ 化驗檢查項目 | Đơn vị 單位 | Tiêu chuẩn 控制範圍 |  |  | 6:15 | [5 empty] | 14:15 | [5 empty] | 18:15 | [5 empty] | 02:15
[7 empty] | 濃度 | 補充 BS | 補充 BS |  |  |  | 濃度 | 補充 BS | 補充 BS |  |  |  | 濃度 | 補充 BS | 補充 BS |  |  |  | 濃度 | 補充 BS | 補充 BS
|  | Zn-Niken Plating- Zn | g/L | 5~6g/L (5.5± 1g/L) |  |  | 0 | 44 | + | 44 | kg |  | 0 | 44 | + | 44 | kg | #REF! | 0 | 44 | + | 44 | kg |  | 0 |  |  | 0 | kg
|  | Zn-Niken Plating- NaOH | g/L | 120~130g/L (125 ± 5g/L) |  |  | 0 | 14.4 | + | 14.4 | kg |  | 0 |  |  | 0 | kg |  | 0 |  |  | 0 | kg |  | 0 |  |  | 0 | kg
|  | Cr2O3 三價鉻Ni- PH | PH | 3.0-4.5(4.3±0.2) |  |  | 0 | 1000 |  |  |  |  | 0 | [5 empty] | 0 | [5 empty] | 0
|  | Hạng mục kiểm tra nhiệt độ 溫度檢查項目 | nhiệt độ 溫度 | Tiêu chuẩn 控制範圍 |  |  | Nhiệt kế 温度計 |  |  | Nhiệt tự động 自動温控 |  |  | Nhiệt kế 温度計 |  |  | Nhiệt tự động 自動温控 |  |  | Nhiệt kế 温度計 |  |  | Nhiệt tự động 自動温控 |  |  | Nhiệt kế 温度計 |  |  | Nhiệt tự động 自動温控
|  | Nhiệt độ bồn xi Zn-Niken Zn-Niken 鍍鋅槽溫度 | 0C | 24~28ºC (26±2OC) |  |  | 0 |  |  | 0 |  |  | 0 |  |  | 0 |  |  | 0 |  |  | 0 |  |  | 0 |  |  | 0
|  | Nhiệt độ nước nóng siêm âm 超音波熱水洗槽 | 0C | 40~60ºC (50±10OC) |  |  | 0 |  |  | 0 |  |  | 0 |  |  | 0 |  |  | 0 |  |  | 0 |  |  | 0 |  |  | 0
|  | Nhiệt độ bồn màu Cr2O3 (Niken) 三價鉻 溫度 | 0C | 20~30ºC (25±5OC) |  |  | 0 |  |  | 0 |  |  | 0 |  |  | 0 |  |  | 0 |  |  | 0 |  |  | 0 |  |  | 0
TRO VE MENU
TRO VE MENU
TRO VE MENU
TRO VE MENU
TRO VE MENU
TRO VE MENU
TRO VE MENU
TRO VE MENU
TRO VE MENU

## 1. XL-1E kh
錩新科技股份有限公司 CX TECHNOLOGY CORPORATION
BÁO CÁO KẾT QUẢ HÓA NGHIỆM HÀNG NGÀY XL-001E 表面處理生產製程管控記錄表 | [25 empty] | Lập biểu 作成 |  | Xác nhận 確認
| XL-001E |  |  |  |  | 2022/12/03 | [19 empty] | L.Yen |  | Yen
NO | Hạng mục kiểm tra nồng dộ 化驗檢查項目 |  |  |  | Đơn vị 單位 | Tiêu chuẩn 控制範圍 | 6:15 |  |  |  | KQ bổ sung sau 1H |  | 10:15 |  |  |  | KQ bổ sung sau 1H |  |  |  | 14:15 |  |  |  | KQ bổ sung sau 1H |  |  |  | Mã số văn kiện 文件編號
[7 empty] | 濃度 | 補充 BS |  |  | 濃度 | 補充 BS | 濃度 | 補充 BS |  |  | 濃度 | 補充 BS |  |  | 濃度 | 補充 BS |  |  | 濃度 | 補充 BS |  |  | Q3-CXVN -PC01-
1 | Xà bông (1) 脫脂 |  | NaOH |  | g/L | 25~35g/L (30±2g/L) | 30 | + | 0 | kg |  |  | 29.6 | + | 1.0772 | kg | 31 |  |  |  | 31 | + | 0 | kg |  |  |  |  | IS06
|  |  | CleanA 840ml/NaOH 25kg |  | ml/L | 按NaOH添加數據添加 |  | + | 0 | L |  |  |  | + | 0.03619392 | L | [5 empty] | + | 0 | L
|  |  | CleanB 8400ml/NaOH 25kg |  | ml/L | 按NaOH添加數據添加 |  | + | 0 | L |  |  |  | + | 0.3619392 | L | [5 empty] | + | 0 | L
2 | Xà bông (2) 脫脂 |  | NaOH |  | g/L | 25~35g/L (30±2g/L) | 30.8 | + | 0 | kg |  |  | 30 | + | 0 | kg |  |  |  |  | 29.6 | + | 1.322 | kg | 31.2 |  |  |  | IS06
|  |  | CleanA 840ml/NaOH 25kg |  | ml/L | 按NaOH添加數據添加 |  | + | 0 | L |  |  |  | + | 0 | L | [5 empty] | + | 0.0444192 | L
|  |  | CleanB 8400ml/NaOH 25kg |  | ml/L | 按NaOH添加數據添加 |  | + | 0 | L |  |  |  | + | 0 | L | [5 empty] | + | 0.444192 | L
3 | Điện giải(1) 電解 |  | NaOH |  | g/L | 60~80g/L (70±10g/L) | 70.2 | + | 0 | kg |  |  | 69.2 | + | 0.9248 | kg | 71 |  |  |  | 71.3 | + | 0 | kg |  |  |  |  | IS06
|  |  | CleanB 7.5L/NaOH 25kg |  | ml/L | 按NaOH添加數據添加 |  | + | 0 | L |  |  |  | + | 0.27744 | L | [5 empty] | + | 0 | L
4 | Điện giải (2) 電解 |  | NaOH |  | g/L | 60~80g/L (70±10g/L) | 72.8 | + | 0 | kg |  |  | 71.2 | + | 0 | kg |  |  |  |  | 71 | + | 0 | kg |  |  |  |  | IS06
|  |  | CleanB 7.5L/NaOH 25kg |  | ml/L | 按NaOH添加數據添加 |  | + | 0 | L |  |  |  | + | 0 | L | [5 empty] | + | 0 | L
5 | Nồng độ NaOH 氫氧化鈉 |  |  |  | g/L | 130 - 150g/L (140±5g/L) | 140 | + | 0 | kg |  |  | 139.2 | + | 15.9608 | kg | 140.8 |  |  |  | 140.8 | + | 0 | kg |  |  |  |  | IS08
| Nồng độ Zn 鋅 (1 pcs Zn=25kg) |  |  |  | g/L | 7-12g/l (9g±1g/l) | 10.01 | + | 0 | kg |  |  | 10.01 | + | 0 | kg |  |  |  |  | 9.75 | + | 0 | kg |  |  |  |  | IS07
6 | Nồng độ Cr2O3 三價鉻 |  |  |  | % | 12~18 % (14±2%) | 13.66906 | + | 1.902878 | L | 14 |  | 14.38849 | + | 0 | L |  |  |  |  | 14 | + | 0 | L |  |  |  |  | IS05
[5 empty] | pH | 1.6~2.2(1.8±0.1 ) | 1.76 |  | 0 |  |  |  | 1.75 |  | 0 | [5 empty] | 1.89 |  | 0
7 | Nồng độ acid đặc 鹽酸 濃度 |  |  |  | %V/V | 30~60 %V/V (45±5% V/V) | 46% | + | 0 | L |  |  | 45.62% | + | 0 | L |  |  |  |  | 45.2% | + | 0 | L |  |  |  |  | IS04
8 | Nồng độ acid loãng 稀酸 濃度 |  |  |  | %V/V | 15~30 %V/V (22±5 V/V) | 25.2% | + | 0 | L |  |  | 24.2% | + | 0 | L |  |  |  |  | 23.3% | + | 0 | L |  |  |  |  | IS04
9 | Nồng độ HCL hoạt hóa 稀酸活化 濃度 |  |  |  | %V/V | 5~15 %V/V (10±3% V/V) | 11.41% | + | 0 | L |  |  | 10.49% | + | 0 | L |  |  |  |  | 9.353% | + | 3.71953125 | L | 10.6% |  |  |  | IS15
10 | Nồng độ HNO3 硝酸濃度 |  |  |  | % | 0.5~1.5% (1±0.4%) | 1.134% | + | 0 | L |  |  | 1.008% | + | 0 | L |  |  |  |  | 1.134% | + | 0 | L |  |  |  |  | IS15
Hạng mục kiểm tra nhiệt độ 檢查溫度
NO | Hạng mục kiểm tra nhiệt độ 溫度檢查項目 |  |  |  | nhiệt độ 溫度 | Tiêu chuẩn 控制範圍 | Nhiệt kế 温度計 |  | Nhiệt tự động 自動温控 |  |  |  | Nhiệt kế 温度計 |  | Nhiệt tự động 自動温控 | [5 empty] | Nhiệt kế 温度計 |  | Nhiệt tự động 自動温控
1 | Nhiệt độ xà bông nóng (1) 熱脫脂溫度(1) |  |  |  | 0C | 65~75ºC (70±3OC) | 69 |  | 68 |  |  |  | 68 |  | 69 | [5 empty] | 67 |  | 68
2 | Nhiệt độ xà bông nóng (2) 熱脫脂溫度(2) | Nhiệt độ xà bông nóng (2) 熱脫脂溫度(2) | Nhiệt độ xà bông nóng (2) 熱脫脂溫度(2) | Nhiệt độ xà bông nóng (2) 熱脫脂溫度(2) | 0C | 65~75ºC (70±3OC) | 71 |  | 70 |  |  |  | 71 |  | 70 | [5 empty] | 71 |  | 70
3 | Nhiệt độ điện giải (1) 電解1 溫度 | Nhiệt độ điện giải (1) 電解1 溫度 | Nhiệt độ điện giải (1) 電解1 溫度 | Nhiệt độ điện giải (1) 電解1 溫度 | 0C | 50~60ºC (55±3OC) | 58 |  | 57 |  |  |  | 58 |  | 57 | [5 empty] | 58 |  | 60
4 | Nhiệt độ điện giải (2) 電解 2 溫度 | Nhiệt độ điện giải (2) 電解 2 溫度 | Nhiệt độ điện giải (2) 電解 2 溫度 | Nhiệt độ điện giải (2) 電解 2 溫度 | 0C | 50~60ºC (55±3OC) | 55 |  | 54 |  |  |  | 56 |  | 55 | [5 empty] | 56 |  | 54
5 | Nhiệt độ bồn xi 鍍鋅槽溫度 | Nhiệt độ bồn xi 鍍鋅槽溫度 | Nhiệt độ bồn xi 鍍鋅槽溫度 | Nhiệt độ bồn xi 鍍鋅槽溫度 | 0C | 20~30ºC (25±3OC) | 25 |  | 26 |  |  |  | 26 |  | 27 | [5 empty] | 25 |  | 26
6 | Nhiệt độ bồn màu Cr2O3 三價鉻 溫度 | Nhiệt độ bồn màu Cr2O3 三價鉻 溫度 | Nhiệt độ bồn màu Cr2O3 三價鉻 溫度 | Nhiệt độ bồn màu Cr2O3 三價鉻 溫度 | 0C | 35-45ºC (40±3OC) | 42 |  | 41 |  |  |  | 42 |  | 41 | [5 empty] | 42 |  | 41
7 | Nhiệt độ bồn nước nóng 熱水溫度 | Nhiệt độ bồn nước nóng 熱水溫度 | Nhiệt độ bồn nước nóng 熱水溫度 | Nhiệt độ bồn nước nóng 熱水溫度 | 0C | 55~65ºC (60±3OC) | 57 |  | 56 |  |  |  | 58 |  | 57 | [5 empty] | 58 |  | 57
8 | Sấy khô 烘乾 | Sấy khô 烘乾 | Sấy khô 烘乾 | Sấy khô 烘乾 | 0C | 65~75ºC (70±3OC) | \ |  | 73 |  |  |  | \ |  | 74 | [5 empty] | \ |  | 70
Hạng mục kiểm tra bơm thuốc tự động 藥液自動添加
NO | Hạng mục bơm thuốc 自動添加檢查項目 |  |  |  | Đơn vị 單位 | Tiêu chuẩn 控制範圍 | Lượng bơm 添加量 | [5 empty] | Lượng bơm 添加量 | [7 empty] | Lượng bơm 添加量
1 | chất mềm (merlin starer) 開缸劑 |  |  |  | ml/KAH | 300-360 | 350 | [5 empty] | 345 | [7 empty] | 330
2 | chất bóng (merlin brightener) 光亮劑 |  |  |  | ml/KAH | 30-50 | 44 | [5 empty] | 42 | [7 empty] | 42
錩新科技股份有限公司 CX TECHNOLOGY CORPORATION
BÁO CÁO KẾT QUẢ HÓA NGHIỆM HÀNG NGÀY XL-001E 表面處理生產製程管控記錄表 | [25 empty] | Lập biểu 作成 |  | Xác nhận 確認
| XL-001E |  |  |  |  | 2022/12/03 | [19 empty] | Trang |  | Yen
NO | Hạng mục kiểm tra nồng dộ 化驗檢查項目 |  |  |  | Đơn vị 單位 | Tiêu chuẩn 控制範圍 | 18:15 |  |  |  | KQ bổ sung sau 1H |  | 22:15 |  |  |  | KQ bổ sung sau 1H |  |  |  | 2:15 |  |  |  | KQ bổ sung sau 1H |  |  |  | Mã số văn kiện 文件編號
[7 empty] | 濃度 | 補充 BS |  |  | 濃度 | 補充 BS | 濃度 | 補充 BS |  |  | 濃度 | 補充 BS |  |  | 濃度 | 補充 BS |  |  | 濃度 | 補充 BS |  |  | Q3-CXVN -PC01-
1 | Xà bông (1) 脫脂 |  | NaOH |  | g/L | 25~35g/L (30±2g/L) | 30 | + | 0 | kg |  |  | 29.5 | + | 1.3465 | kg |  |  |  |  | 29.2 | + | 2.1544 | kg | 30 | + | 0 | kg | IS06
|  |  | CleanA 840ml/NaOH 25kg |  | ml/L | 按NaOH添加數據添加 |  | + | 0 | L |  |  |  | + | 0.0452424 | L | [5 empty] | + | 0.07238784 | L
|  |  | CleanB 8400ml/NaOH 25kg |  | ml/L | 按NaOH添加數據添加 |  | + | 0 | L |  |  |  | + | 0.452424 | L | [5 empty] | + | 0.7238784 | L
2 | Xà bông (2) 脫脂 |  | NaOH |  | g/L | 25~35g/L (30±2g/L) | 31.6 | + | 0 | kg |  |  | 31.2 | + | 0 | kg |  |  |  |  | 30.8 | + | 0 | kg |  |  |  |  | IS06
|  |  | CleanA 840ml/NaOH 25kg |  | ml/L | 按NaOH添加數據添加 |  | + | 0 | L |  |  |  | + | 0 | L | [5 empty] | + | 0 | L
|  |  | CleanB 8400ml/NaOH 25kg |  | ml/L | 按NaOH添加數據添加 |  | + | 0 | L |  |  |  | + | 0 | L | [5 empty] | + | 0 | L
3 | Điện giải(1) 電解 |  | NaOH |  | g/L | 60~80g/L (70±10g/L) | 71 | + | 0 | kg |  |  | 70.6 | + | 0 | kg |  |  |  |  | 70 | + | 0 | kg |  |  |  |  | IS06
|  |  | CleanB 7.5L/NaOH 25kg |  | ml/L | 按NaOH添加數據添加 |  | + | 0 | L |  |  |  | + | 0 | L | [5 empty] | + | 0 | L
4 | Điện giải (2) 電解 |  | NaOH |  | g/L | 60~80g/L (70±10g/L) | 70.4 | + | 0 | kg |  |  | 70 | + | 0 | kg |  |  |  |  | 69.5 | + | 0.7295 | kg |  |  |  |  | IS06
|  |  | CleanB 7.5L/NaOH 25kg |  | ml/L | 按NaOH添加數據添加 |  | + | 0 | L |  |  |  | + | 0 | L | [5 empty] | + | 0.21885 | L
5 | Nồng độ NaOH 氫氧化鈉 |  |  |  | g/L | 130 - 150g/L (140±5g/L) | 140.8 | + | 0 | kg |  |  | 140.4 | + | 0 | kg |  |  |  |  | 139.2 | + | 15.9608 | kg | 140 | + | 0 | kg | IS08
| Nồng độ Zn 鋅 (1 pcs Zn=25kg) |  |  |  | g/L | 7-12g/l (9g±1g/l) | 9.88 | + | 0 | kg |  |  | 10 | + | 0 | kg |  |  |  |  | 10.1 | + | 0 | kg |  |  |  |  | IS07
6 | Nồng độ Cr2O3 三價鉻 |  |  |  | % | 12~18 % (14±2%) | 13.8 | + | 1.15 | L |  |  | 13.5 | + | 2.875 | L | 14.2 | + | -5.210526 | L | 13.38129 | + | 3.557554 | L | 14.1 | + | -4.605263 | L | IS05
[5 empty] | pH | 1.6~2.2(1.8±0.1 ) | 1.78 |  | 0 |  |  |  | 1.87 |  | 0 | [5 empty] | 1.8 |  | 0
7 | Nồng độ acid đặc 鹽酸 濃度 |  |  |  | %V/V | 30~60 %V/V (45±5% V/V) | 45.62% | + | 0 | L |  |  | 45.1% | + | 0 | L |  |  |  |  | 44.48% | + | 10.9415625 | L | 44.9% | + | 2.122 | L | IS04
8 | Nồng độ acid loãng 稀酸 濃度 |  |  |  | %V/V | 15~30 %V/V (22±5 V/V) | 23% | + | 0 | L |  |  | 22.8% | + | 0 | L |  |  |  |  | 22.5% | + | 0 | L |  |  |  |  | IS04
9 | Nồng độ HCL hoạt hóa 稀酸活化 濃度 |  |  |  | %V/V | 5~15 %V/V (10±3% V/V) | 10.27% | + | 0 | L |  |  | 9.6% | + | 2.3 | L |  |  |  |  | 9.581% | + | 2.4078125 | L |  |  |  |  | IS15
10 | Nồng độ HNO3 硝酸濃度 |  |  |  | % | 0.5~1.5% (1±0.4%) | 1.26% | + | 0 | L |  |  | 1.1% | + | 0 | L |  |  |  |  | 1.235% | + | 0 | L |  |  |  |  | IS15
Hạng mục kiểm tra nhiệt độ 檢查溫度
NO | Hạng mục kiểm tra nhiệt độ 溫度檢查項目 |  |  |  | nhiệt độ 溫度 | Tiêu chuẩn 控制範圍 | Nhiệt kế 温度計 |  | Nhiệt tự động 自動温控 |  |  |  | Nhiệt kế 温度計 |  | Nhiệt tự động 自動温控 | [5 empty] | Nhiệt kế 温度計 |  | Nhiệt tự động 自動温控
1 | Nhiệt độ xà bông nóng (1) 熱脫脂溫度(1) |  |  |  | 0C | 65~75ºC (70±3OC) | 67 |  | 65 |  |  |  | 68 |  | 67 | [5 empty] | 68 |  | 66
2 | Nhiệt độ xà bông nóng (2) 熱脫脂溫度(2) | Nhiệt độ xà bông nóng (2) 熱脫脂溫度(2) | Nhiệt độ xà bông nóng (2) 熱脫脂溫度(2) | Nhiệt độ xà bông nóng (2) 熱脫脂溫度(2) | 0C | 65~75ºC (70±3OC) | 70 |  | 69 |  |  |  | 70 |  | 69 | [5 empty] | 71 |  | 70
3 | Nhiệt độ điện giải (1) 電解1 溫度 | Nhiệt độ điện giải (1) 電解1 溫度 | Nhiệt độ điện giải (1) 電解1 溫度 | Nhiệt độ điện giải (1) 電解1 溫度 | 0C | 50~60ºC (55±3OC) | 59 |  | 60 |  |  |  | 60 |  | 59 | [5 empty] | 59 |  | 60
4 | Nhiệt độ điện giải (2) 電解 2 溫度 | Nhiệt độ điện giải (2) 電解 2 溫度 | Nhiệt độ điện giải (2) 電解 2 溫度 | Nhiệt độ điện giải (2) 電解 2 溫度 | 0C | 50~60ºC (55±3OC) | 55 |  | 54 |  |  |  | 56 |  | 55 | [5 empty] | 56 |  | 55
5 | Nhiệt độ bồn xi 鍍鋅槽溫度 | Nhiệt độ bồn xi 鍍鋅槽溫度 | Nhiệt độ bồn xi 鍍鋅槽溫度 | Nhiệt độ bồn xi 鍍鋅槽溫度 | 0C | 20~30ºC (25±3OC) | 29 |  | 28 |  |  |  | 27 |  | 27 | [5 empty] | 30 |  | 30
6 | Nhiệt độ bồn màu Cr2O3 三價鉻 溫度 | Nhiệt độ bồn màu Cr2O3 三價鉻 溫度 | Nhiệt độ bồn màu Cr2O3 三價鉻 溫度 | Nhiệt độ bồn màu Cr2O3 三價鉻 溫度 | 0C | 35-45ºC (40±3OC) | 41 |  | 42 |  |  |  | 42 |  | 41 | [5 empty] | 40 |  | 41
7 | Nhiệt độ bồn nước nóng 熱水溫度 | Nhiệt độ bồn nước nóng 熱水溫度 | Nhiệt độ bồn nước nóng 熱水溫度 | Nhiệt độ bồn nước nóng 熱水溫度 | 0C | 55~65ºC (60±3OC) | 58 |  | 57 |  |  |  | 59 |  | 58 | [5 empty] | 59 |  | 58
8 | Sấy khô 烘乾 | Sấy khô 烘乾 | Sấy khô 烘乾 | Sấy khô 烘乾 | 0C | 65~75ºC (70±3OC) | \ |  | 74 |  |  |  | \ |  | 73 | [5 empty] | \ |  | 73
Hạng mục kiểm tra bơm thuốc tự động 藥液自動添加
NO | Hạng mục bơm thuốc 自動添加檢查項目 |  |  |  | Đơn vị 單位 | Tiêu chuẩn 控制範圍 | Lượng bơm 添加量 | [5 empty] | Lượng bơm 添加量 | [7 empty] | Lượng bơm 添加量
1 | chất mềm (merlin starer) 開缸劑 |  |  |  | ml/KAH | 300-360 | 335 | [5 empty] | 330 | [7 empty] | 340
2 | chất bóng (merlin brightener) 光亮劑 |  |  |  | ml/KAH | 30-50 | 40 | [5 empty] | 42 | [7 empty] | 42
TRO VE MENU
TRO VE MENU
TRO VE MENU
TRO VE MENU
TRO VE MENU

## 2. XL-1F kh
錩新科技股份有限公司 CX TECHNOLOGY CORPORATION
BÁO CÁO KẾT QUẢ HÓA NGHIỆM HÀNG NGÀY XL-001F 表面處理生產製程管控記錄表 | [23 empty] | Lập biểu 作成 |  | Xác nhận 確認
| XL-001F |  |  |  |  | 2022/12/03 | [17 empty] | L.Yen |  | Yen
NO | Hạng mục kiểm tra nồng dộ 化驗檢查項目 |  |  |  | Đơn vị 單位 | Tiêu chuẩn 控制範圍 | 6:15 |  |  |  | KQ bổ sung sau 1H |  | 10:15 |  |  |  | KQ bổ sung sau 1H |  | 14:15 |  |  |  | KQ bổ sung sau 1H |  |  |  | Mã số văn kiện 文件編號
[7 empty] | 濃度 | 補充 BS |  |  | 濃度 | 補充 BS | 濃度 | 補充 BS |  |  | 濃度 | 補充 BS | 濃度 | 補充 BS |  |  | 濃度 | 補充 BS
1 | Xà bông (1) 脫脂 |  | CT-21A |  | g/L | 60~80g/L (70±5g/L) | 72.039 | + | 0 | kg |  |  | 70.741 | + | 0 | kg |  |  | 70.2 | + | 0 | kg |  |  |  |  | Q3-CXVN-PC01-IS06
|  |  | CT-21B |  |  | CT-21A: 25kg/CT-21B: 5-10Lit |  |  | 0 | L |  |  |  |  | 0 | L |  |  |  |  | 0 | L
2 | Xà bông (2) 脫脂 |  | CT-21A |  | g/L | 60~80g/L (70±5g/L) | 70.3 | + | 0 | kg |  |  | 70.1 | + | 0 | kg |  |  | 70 | + | 0 | kg |  |  |  |  | Q3-CXVN-PC01-IS06
|  |  | CT-21B |  |  | CT-21A: 25kg/CT-21B: 5-10Lit |  |  | 0 | L |  |  |  |  | 0 | L |  |  |  |  | 0 | L
3 | Điện giải(1) 電解 |  | EC-508A | EC-508A | g/L | 50~70g/L (60±5g/L) | 59.3 | + | 0.8092 | kg | 61.2 |  | 61.2 | + | 0 | kg |  |  | 60.3 | + | 0 | kg |  |  |  |  | Q3-CXVN-PC01-IS06
|  |  | EC-508B | EC-508B |  | EC-508A: 25kg/EC-508B:4-10Lit |  |  | 0.226576 | L |  |  |  |  | 0 | L |  |  |  |  | 0 | L
4 | Điện giải (2) 電解 |  | EC-508A | EC-508A | g/L | 50~70g/L (60±5g/L) | 60.3 | + | 0 | kg |  |  | 60 | + | 0 | kg |  |  | 59.6 | + | 0.5836 | kg | 61.2 |  |  |  | Q3-CXVN-PC01-IS06
|  |  | EC-508B | EC-508B |  | EC-508A: 25kg/EC-508B:4-10Lit |  |  | 0 | L |  |  |  |  | 0 | L |  |  |  |  | 0.163408 | L
5 | Nồng độ NaOH 氫氧化鈉 |  |  |  | g/L | 130 - 150g/L (140±10g/L) | 140 | + | 0 | kg |  |  | 140 | + | 0 | kg |  |  | 140 | + | 0 | kg |  |  |  |  | Q3-CXVN-PC01-IS08
6 | Nồng độ Zn 鋅 (1 pcs Zn=25kg) |  |  |  | g/L | 8-12g/l (10±1g/l) | 10 | + | 0 | kg |  |  | 10.1 | + | 0 | kg |  |  | 10 | + | 0 | kg |  |  |  |  | Q3-CXVN-PC01-IS07
7 | Nồng độ Cr2O3 三價鉻 |  |  |  | % | 6~10 % (8±0.5%) | 8.3 | + | 0 |  |  |  | 8.2 | + | 0 | L |  |  | 8 | + | 0 | L
[5 empty] | pH | 2~2.5(2.3±0.1 ) | 2.3 |  | 0 |  |  |  | 2.32 |  | 0 |  |  |  | 2.35 |  | 0
8 | Nồng độ acid đặc 鹽酸 濃度 |  |  |  | %V/V | 30~60 %V/V (45±5% V/V) | 45% | + | 0 | L |  |  | 44.6% | + | 8.488 | L | 45.8% |  | 46.8% | + | 0 | L |  |  |  |  | Q3-CXVN-PC01-IS04
9 | Nồng độ acid loãng 稀酸 濃度 |  |  |  | %V/V | 15~30 %V/V (22±5 V/V) | 22.3% | + | 0 | L |  |  | 24.2% | + | 0 | L |  |  | 23.6% | + | 0 | L |  |  |  |  | Q3-CXVN-PC01-IS04
11 | Nồng độ HCL hoạt hóa 稀酸活化 濃度 |  |  |  | %V/V | 5~15 %V/V (10±3% V/V) | 9.6% | + | 2.3 | L | 10.3% |  | 13.92% | + | 0 | L |  |  | 12.77% | + | 0 | L |  |  |  |  | Q3-CXVN-PC01-IS15
12 | Nồng độ HNO3 硝酸濃度 |  |  |  | % | 0.5~1.5% (1±0.2%) | 1.134% | + | 0 | L |  |  | 1.26% | + | 0 | L |  |  | 1.134% | + | 0 | L |  |  |  |  | Q3-CXVN-PC01-IS15
Hạng mục kiểm tra nhiệt độ 檢查溫度
NO | Hạng mục kiểm tra nhiệt độ 溫度檢查項目 |  |  |  | nhiệt độ 溫度 | Tiêu chuẩn 控制範圍 | Nhiệt kế 温度計 |  | Nhiệt tự động 自動温控 |  |  |  | Nhiệt kế 温度計 |  | Nhiệt tự động 自動温控 |  |  |  | Nhiệt kế 温度計 |  | Nhiệt tự động 自動温控
1 | Nhiệt độ xà bông nóng (1) 熱脫脂溫度(1) |  |  |  | 0C | 50~70ºC (60±3OC) | 63 |  | 64 |  |  |  | 64 |  | 65 |  |  |  | 64 |  | 66
2 | Nhiệt độ xà bông nóng (2) 熱脫脂溫度(2) | Nhiệt độ xà bông nóng (2) 熱脫脂溫度(2) | Nhiệt độ xà bông nóng (2) 熱脫脂溫度(2) | Nhiệt độ xà bông nóng (2) 熱脫脂溫度(2) | 0C | 50~70ºC (60±3OC) | 62 |  | 63 |  |  |  | 63 |  | 64 |  |  |  | 62 |  | 64
3 | Nhiệt độ điện giải (1) 電解1 溫度 | Nhiệt độ điện giải (1) 電解1 溫度 | Nhiệt độ điện giải (1) 電解1 溫度 | Nhiệt độ điện giải (1) 電解1 溫度 | 0C | 50~70ºC (60±3OC) | 60 |  | 61 |  |  |  | 60 |  | 61 |  |  |  | 60 |  | 59
4 | Nhiệt độ điện giải (2) 電解 2 溫度 | Nhiệt độ điện giải (2) 電解 2 溫度 | Nhiệt độ điện giải (2) 電解 2 溫度 | Nhiệt độ điện giải (2) 電解 2 溫度 | 0C | 50~70ºC (60±3OC) | 60 |  | 61 |  |  |  | 59 |  | 60 |  |  |  | 58 |  | 59
5 | Nhiệt độ bồn xi 鍍鋅槽溫度 | Nhiệt độ bồn xi 鍍鋅槽溫度 | Nhiệt độ bồn xi 鍍鋅槽溫度 | Nhiệt độ bồn xi 鍍鋅槽溫度 | 0C | 22~30ºC (24±1OC) | 26 |  | 25 |  |  |  | 25 |  | 26 |  |  |  | 28 |  | 27
6 | Nhiệt độ bồn màu Cr2O3 三價鉻 溫度 | Nhiệt độ bồn màu Cr2O3 三價鉻 溫度 | Nhiệt độ bồn màu Cr2O3 三價鉻 溫度 | Nhiệt độ bồn màu Cr2O3 三價鉻 溫度 | 0C | 30-38ºC (34±2OC) | 36 |  | 35 |  |  |  | 37 |  | 36 |  |  |  | 37 |  | 36
7 | Nhiệt độ bồn nước nóng 熱水溫度 | Nhiệt độ bồn nước nóng 熱水溫度 | Nhiệt độ bồn nước nóng 熱水溫度 | Nhiệt độ bồn nước nóng 熱水溫度 | 0C | 55~65ºC (60±3OC) | 62 |  | 61 |  |  |  | 58 |  | 56 |  |  |  | 58 |  | 55
8 | Sấy khô 烘乾 | Sấy khô 烘乾 | Sấy khô 烘乾 | Sấy khô 烘乾 | 0C | 65~75ºC (70±3OC) | \ |  | 73 |  |  |  | \ |  | 71 |  |  |  | \ |  | 71
Hạng mục kiểm tra bơm thuốc tự động 藥液自動添加
NO | Hạng mục bơm thuốc 自動添加檢查項目 |  |  |  | Đơn vị 單位 | Tiêu chuẩn 控制範圍 | Lượng bơm 添加量 | [5 empty] | Lượng bơm 添加量 | [5 empty] | Lượng bơm 添加量
1 | chất mềm (250 base) 開缸劑 |  |  |  | ml/KAH | 100-200 | 200 | [5 empty] | 195 | [5 empty] | 190
2 | chaát boùng (250 brightener) 光亮劑 |  |  |  | ml/KAH | 20-50 | 43 | [5 empty] | 42 | [5 empty] | 43
錩新科技股份有限公司 CX TECHNOLOGY CORPORATION
BÁO CÁO KẾT QUẢ HÓA NGHIỆM HÀNG NGÀY XL-001F 表面處理生產製程管控記錄表 | [23 empty] | Lập biểu 作成 |  | Xác nhận 確認
| XL-001F |  |  |  |  | 2022/12/03 | [17 empty] | Trang |  | Yen
NO | Hạng mục kiểm tra nồng dộ 化驗檢查項目 |  |  |  | Đơn vị 單位 | Tiêu chuẩn 控制範圍 | 18:15 |  |  |  | KQ bổ sung sau 1H |  | 22:15 |  |  |  | KQ bổ sung sau 1H |  | 2:15 |  |  |  | KQ bổ sung sau 1H |  |  |  | Mã số văn kiện 文件編號
[7 empty] | 濃度 | 補充 BS |  |  | 濃度 | 補充 BS | 濃度 | 補充 BS |  |  | 濃度 | 補充 BS | 濃度 | 補充 BS |  |  | 濃度 | 補充 BS
1 | Xà bông (1) 脫脂 |  | CT-21A |  | g/L | 60~80g/L (70±5g/L) | 70 | + | 0 | kg |  |  | 69.5 | + | 1.3465 | kg |  |  | 69 | + | 2.693 | kg | 69.8 | + |  |  | Q3-CXVN-PC01-IS06
|  |  | CT-21B |  |  | CT-21A: 25kg/CT-21B: 5-10Lit |  |  | 0 | L |  |  |  |  | 0.40395 | L |  |  |  |  | 0.8079 | L
2 | Xà bông (2) 脫脂 |  | CT-21A |  | g/L | 60~80g/L (70±5g/L) | 70 | + | 0 | kg |  |  | 70 | + | 0 | kg |  |  | 69.5 | + | 1.6525 | kg | 70.1 | + |  |  | Q3-CXVN-PC01-IS06
|  |  | CT-21B |  |  | CT-21A: 25kg/CT-21B: 5-10Lit |  |  | 0 | L |  |  |  |  | 0 | L |  |  |  |  | 0.49575 | L
3 | Điện giải(1) 電解 |  | EC-508A | EC-508A | g/L | 50~70g/L (60±5g/L) | 61.5 | + | 0 | kg |  |  | 61.2 | + | 0 | kg |  |  | 60.984 | + | 0 | kg |  | + |  |  | Q3-CXVN-PC01-IS06
|  |  | EC-508B | EC-508B |  | EC-508A: 25kg/EC-508B:4-10Lit |  |  | 0 | L |  |  |  |  | 0 | L |  |  |  |  | 0 | L |  | +
4 | Điện giải (2) 電解 |  | EC-508A | EC-508A | g/L | 50~70g/L (60±5g/L) | 59 | + | 1.459 | kg |  |  | 59.5 | + | 0.7295 | kg |  |  | 59 | + | 1.459 | kg |  | + |  |  | Q3-CXVN-PC01-IS06
|  |  | EC-508B | EC-508B |  | EC-508A: 25kg/EC-508B:4-10Lit |  |  | 0.40852 | L |  |  |  |  | 0.20426 | L |  |  |  |  | 0.40852 | L |  | +
5 | Nồng độ NaOH 氫氧化鈉 |  |  |  | g/L | 130 - 150g/L (140±10g/L) | 140 | + | 0 | kg |  |  | 139.6 | + | 7.9804 | kg |  |  | 140 | + | 0 | kg |  | + |  |  | Q3-CXVN-PC01-IS08
6 | Nồng độ Zn 鋅 (1 pcs Zn=25kg) |  |  |  | g/L | 8-12g/l (10±1g/l) | 10 | + | 0 | kg |  |  | 10 | + | 0 | kg |  |  | 10.7 | + | 0 | kg | 89 | + |  |  | Q3-CXVN-PC01-IS07
7 | Nồng độ Cr2O3 三價鉻 |  |  |  | % | 6~10 % (8±0.5%) | 8 | + | 0 | L |  |  | 7.8 | + | 1.15 | L |  |  | 8.3 | + | 0 | L |  | +
[5 empty] | pH | 2~2.5(2.3±0.1 ) | 2.4 |  | 0 |  |  |  | 2.39 |  | 0 |  |  |  | 2.35 |  | 0
8 | Nồng độ acid đặc 鹽酸 濃度 |  |  |  | %V/V | 30~60 %V/V (45±5% V/V) | 46.77% | + | 0 | L |  |  | 46.5% | + | 0 | L |  |  | 45.62% | + | 0 | L |  | + | 954.9 | L | Q3-CXVN-PC01-IS04
9 | Nồng độ acid loãng 稀酸 濃度 |  |  |  | %V/V | 15~30 %V/V (22±5 V/V) | 26.23% | + | 0 | L |  |  | 25.8% | + | 0 | L |  |  | 25.09% | + | 0 | L |  | + | 134.64 | L | Q3-CXVN-PC01-IS04
11 | Nồng độ HCL hoạt hóa 稀酸活化 濃度 |  |  |  | %V/V | 5~15 %V/V (10±3% V/V) | 12.09% | + | 0 | L |  |  | 11.5% | + | 0 | L |  |  | 11.41% | + | 0 | L |  | + | 57.5 | L | Q3-CXVN-PC01-IS15
12 | Nồng độ HNO3 硝酸濃度 |  |  |  | % | 0.5~1.5% (1±0.2%) | 1.134% | + | 0 | L |  |  | 1% | + | 0 | L |  |  | 1.21% | + | 0 | L |  | + | 8.153846 | L | Q3-CXVN-PC01-IS15
Hạng mục kiểm tra nhiệt độ 檢查溫度
NO | Hạng mục kiểm tra nhiệt độ 溫度檢查項目 |  |  |  | nhiệt độ 溫度 | Tiêu chuẩn 控制範圍 | Nhiệt kế 温度計 |  | Nhiệt tự động 自動温控 |  |  |  | Nhiệt kế 温度計 |  | Nhiệt tự động 自動温控 |  |  |  | Nhiệt kế 温度計 |  | Nhiệt tự động 自動温控
1 | Nhiệt độ xà bông nóng (1) 熱脫脂溫度(1) |  |  |  | 0C | 50~70ºC (60±3OC) | 67 |  | 65 |  |  |  | 0 |  | 0 |  |  |  | 67 |  | 66
2 | Nhiệt độ xà bông nóng (2) 熱脫脂溫度(2) | Nhiệt độ xà bông nóng (2) 熱脫脂溫度(2) | Nhiệt độ xà bông nóng (2) 熱脫脂溫度(2) | Nhiệt độ xà bông nóng (2) 熱脫脂溫度(2) | 0C | 50~70ºC (60±3OC) | 65 |  | 64 |  |  |  | 0 |  | 0 |  |  |  | 66 |  | 65
3 | Nhiệt độ điện giải (1) 電解1 溫度 | Nhiệt độ điện giải (1) 電解1 溫度 | Nhiệt độ điện giải (1) 電解1 溫度 | Nhiệt độ điện giải (1) 電解1 溫度 | 0C | 50~70ºC (60±3OC) | 61 |  | 60 |  |  |  | 0 |  | 0 |  |  |  | 59 |  | 58
4 | Nhiệt độ điện giải (2) 電解 2 溫度 | Nhiệt độ điện giải (2) 電解 2 溫度 | Nhiệt độ điện giải (2) 電解 2 溫度 | Nhiệt độ điện giải (2) 電解 2 溫度 | 0C | 50~70ºC (60±3OC) | 52 |  | 50 |  |  |  | 0 |  | 0 |  |  |  | 54 |  | 52
5 | Nhiệt độ bồn xi 鍍鋅槽溫度 | Nhiệt độ bồn xi 鍍鋅槽溫度 | Nhiệt độ bồn xi 鍍鋅槽溫度 | Nhiệt độ bồn xi 鍍鋅槽溫度 | 0C | 22~30ºC (24±1OC) | 27 |  | 27 |  |  |  | 0 |  | 0 |  |  |  | 27 |  | 26
6 | Nhiệt độ bồn màu Cr2O3 三價鉻 溫度 | Nhiệt độ bồn màu Cr2O3 三價鉻 溫度 | Nhiệt độ bồn màu Cr2O3 三價鉻 溫度 | Nhiệt độ bồn màu Cr2O3 三價鉻 溫度 | 0C | 30-38ºC (34±2OC) | 36 |  | 35 |  |  |  | 0 |  | 0 |  |  |  | 36 |  | 35
7 | Nhiệt độ bồn nước nóng 熱水溫度 | Nhiệt độ bồn nước nóng 熱水溫度 | Nhiệt độ bồn nước nóng 熱水溫度 | Nhiệt độ bồn nước nóng 熱水溫度 | 0C | 55~65ºC (60±3OC) | 57 |  | 56 |  |  |  | 0 |  | 0 |  |  |  | 57 |  | 56
8 | Sấy khô 烘乾 | Sấy khô 烘乾 | Sấy khô 烘乾 | Sấy khô 烘乾 | 0C | 65~75ºC (70±3OC) | \ |  | 73 |  |  |  | \ |  | 0 |  |  |  | \ |  | 71
Hạng mục kiểm tra bơm thuốc tự động 藥液自動添加
NO | Hạng mục bơm thuốc 自動添加檢查項目 |  |  |  | Đơn vị 單位 | Tiêu chuẩn 控制範圍 | Lượng bơm 添加量 | [5 empty] | Lượng bơm 添加量 | [5 empty] | Lượng bơm 添加量
1 | chất mềm (250 base) 開缸劑 |  |  |  | ml/KAH | 100-200 | 195 | [5 empty] | 0 | [5 empty] | 190
2 | chaát boùng (250 brightener) 光亮劑 |  |  |  | ml/KAH | 20-50 | 42 | [5 empty] | 0 | [5 empty] | 39
TRO VE MENU
TRO VE MENU
TRO VE MENU
TRO VE MENU

## 3.XT-C kh
錩新科技股份有限公司 CX TECHNOLOGY CORPORATION
BAÙO CAÙO KEÁT QUAÛ HOÙA NGHIEÄM HAÈNG NGAØY XT- 000C 吊電化驗結果報告 | [27 empty] | Lập biểu 作成 |  | Xác nhận 確認
| XT-000C |  |  |  |  | 2022/12/03 | [21 empty] | L.Yen |  | Yen
NO | Hạng mục kiểm tra nồng dộ 化驗檢查項目 |  |  |  | Đơn vị 單位 | Tiêu chuẩn 控制範圍 | 6:15 |  |  |  | KQ bổ sung sau 1H |  |  |  | 10:15 |  |  |  | KQ bổ sung sau 1H |  |  |  | 14:15 |  |  |  | KQ bổ sung sau 1H |  |  |  | Mã số văn kiện 文件編號 Q3-CXVN-PC01-
[7 empty] | 濃度 | 補充 BS |  |  | 濃度 | 補充 BS |  |  | 濃度 | 補充 BS |  |  | 濃度 | 補充 BS |  |  | 濃度 | 補充 BS |  |  | 濃度 | 補充 BS
1 | Xaø boâng 脫脂 (2,3,4) |  | CT-21A |  | g/L | 40~60g/L (50±5g/L) | 0 | + | 775.85 | kg |  | + | 775.85 | kg | 0 | + | 775.85 | kg |  | + | 775.85 | kg | 0 | + | 775.85 | kg |  | + | 775.85 | kg | IS06
|  |  | CT-21B |  |  | CT-21A: 25kg/CT-21B: 7-10L |  |  | 263.789 | L |  | + | 263.789 | L |  |  | 263.789 | L |  | + | 263.789 | L |  |  | 263.789 | L |  | + | 263.789 | L
2 | Xaø boâng 脫脂 (5,6) |  | CT-21A |  | g/L | 40~60g/L (50±5g/L) | 0 | + | 573.75 | kg |  | + | 573.75 | kg | 0 | + | 573.75 | kg |  | + | 573.75 | kg | 0 | + | 573.75 | kg |  | + | 573.75 | kg | IS06
|  |  | CT-21B |  |  | CT-21A: 25kg/CT-21B: 7-10L |  |  | 195.075 | L |  | + | 195.075 | L |  |  | 195.075 | L |  | + | 195.075 | L |  |  | 195.075 | L |  | + | 195.075 | L
3 | Điện giải 電解 (8) |  | EC-508A | EC-508A | g/L | 50~70g/L (60±5g/L) | 0 | + | 492 | kg |  | + | 492 | kg | 0 | + | 492 | kg |  | + | 492 | kg | 0 | + | 492 | kg |  | + | 492 | kg | IS06
|  |  | EC-508B | EC-508B |  | EC-508A: 25kg/EC-508B:6-10L |  |  | 157.44 | L |  | + | 157.44 | L |  |  | 157.44 | L |  | + | 157.44 | L |  |  | 157.44 | L |  | + | 157.44 | L
4 | Điện giải 電解 (20,21) |  | EC-508A | EC-508A | g/L | 50~70g/L (60±5g/L) | 0 | + | 520.08 | kg |  | + | 520.08 | kg | 0 | + | 520.08 | kg |  | + | 520.08 | kg | 0 | + | 520.08 | kg |  | + | 520.08 | kg | IS06
|  |  | EC-508B | EC-508B |  | EC-508A: 25kg/EC-508B:6-10L |  |  | 166.4256 | L |  | + | 166.4256 | L |  |  | 166.4256 | L |  | + | 166.4256 | L |  |  | 166.4256 | L |  | + | 166.4256 | L
5 | Boàn xi (26-37) 鋅電鍍槽 Zinc Plating | Noàng ñoä NaOH 氫氧化鈉 |  |  | g/L | 135~ 145g/L (140±5g/L) | 0 | + | 7429.24 | kg |  | + | 7429.24 | kg | 0 | + | 7429.24 | kg |  | + | 7429.24 | kg | 0 | + | 7429.24 | kg |  | + | 7429.24 | kg | IS08
|  | Noàng ñoä Zn 鋅 (1 pcs Zn=25kg) |  |  | g/L | 6~8g/L (7±0.5g/L) | 0 | + | 371.462 | kg |  | + | 371.462 | kg | 0 | + | 371.462 | kg |  | + | 371.462 | kg | 0 | + | 371.462 | kg |  | + | 371.462 | kg | IS07
6 | Noàng ñoä Cr2O3 (45,46) 三價鉻 |  |  |  | % | 5~8 % (6±0.5%) | -1.0461 | + | 236.74896 | L |  | + | 182.3459 | L | -1.0461 | + | 236.74896 | L |  | + | 182.3459 | L | -1.0461 | + | 236.74896 | L |  | + | 182.3459 | L | IS05
[5 empty] | pH | 2.0~2.4(2.2±0.2 ) | 0 | + | 0 | [5 empty] | 0 | + | 0 | [5 empty] | 0 | + | 0
7 | Noàng ñoä axit ñaëc 1 (13,14) 鹽酸 濃度 |  |  |  | %V/V | 40~50 %V/V (45±5% V/V) | 0% | + | 1163.596 | L |  | + | 1163.596 | L | 0% | + | 1163.596 | L |  | + | 1163.596 | L | 0% | + | 1163.596 | L |  | + | 1163.596 | L | IS04
8 | Noàng ñoä axit ñaëc 2 (15,16,17) 鹽酸 濃度 |  |  |  | %V/V | 40~50 %V/V (45±5% V/V) | 0% | + | 1818.865 | L |  | + | 1818.865 | L | 0% | + | 1818.865 | L |  | + | 1818.865 | L | 0% | + | 1818.865 | L |  | + | 1818.865 | L | IS04
9 | Nồng độ acid loãng (12) 稀酸 濃度 |  |  |  | %V/V | 20~40 %V/V (30±5% V/V) | 0% | + | 334.5517 | L |  | + | 334.5517 | L | 0% | + | 334.5517 | L |  | + | 334.5517 | L | 0% | + | 334.5517 | L |  | + | 334.5517 | L | IS15 | 21
10 | Nồng độ HNO3 (42) 硝酸濃度 | Nồng độ HNO3 (42) 硝酸濃度 | Nồng độ HNO3 (42) 硝酸濃度 | Nồng độ HNO3 (42) 硝酸濃度 | %V/V | 0.5~1.5% (1±0.4%) | 0% | + | 28.08 | L |  | + | 28.08 | L | 0% | + | 28.08 | L |  | + | 28.08 | L | 0% | + | 28.08 | L |  | + | 28.08 | L | IS15
Haïng muïc kieåm tra nhieät ñoä 檢查溫度
NO | Haïng muïc kieåm tra nhieät ñoä 溫度檢查項目 |  |  |  | nhieät ñoä 溫度 | Tieâu chuaån 標準範圍 | Nhiệt kế 温度計 |  | nhieät töï ñoäng 自動温控 | [5 empty] | Nhiệt kế 温度計 |  | nhieät töï ñoäng 自動温控 | [5 empty] | Nhiệt kế 温度計 |  | nhieät töï ñoäng 自動温控
1 | Nhieät ñoä boàn xaø boâng noùng 1 熱脫脂溫度 |  |  |  | 0C | 65~75ºC (70±3OC) | 0 |  | 0 | [5 empty] | 0 |  | 0 | [5 empty] | 0 |  | 0
2 | Nhieät ñoä boàn xaø boâng noùng 2 熱脫脂溫度 |  |  |  | 0C | 65~75ºC (70±3OC) | 0 |  | 0 | [5 empty] | 0 |  | 0 | [5 empty] | 0 |  | 0
3 | Nhieät ñoä boàn ñieän giaûi (-) 電解 溫度 |  |  |  | 0C | 60~70ºC (65±3OC) | 0 |  | 0 | [5 empty] | 0 |  | 0 | [5 empty] | 0 |  | 0
4 | Nhieät ñoä boàn ñieän giaûi (+) 電解 + 溫度 |  |  |  | 0C | 60~70ºC (65±3OC) | 0 |  | 0 | [5 empty] | 0 |  | 0 | [5 empty] | 0 |  | 0
5 | Nhieät ñoä boàn xi 鍍鋅槽溫度 |  |  |  | 0C | 24~26ºC (25OC) | 0 |  | 0 | [5 empty] | 0 |  | 0 | [5 empty] | 0 |  | 0
6 | Nhieät ñoä boàn maøu Cr2O3 三價鉻 溫度 |  |  |  | 0C | 34~36ºC (35±1OC) | 0 |  | 0 | [5 empty] | 0 |  | 0 | [5 empty] | 0 |  | 0
7 | Nhieät ñoä boàn nöôùc noùng 熱水溫度 |  |  |  | 0C | 55~65ºC (60±3OC) | 0 |  | 0 | [5 empty] | 0 |  | 0 | [5 empty] | 0 |  | 0
8 | saáy khoâ 烘乾 |  |  |  | 0C | 65~75ºC (70±3OC) | \ |  | 0 | [5 empty] | \ |  | 0 | [5 empty] | \ |  | 0
Haïng muïc kieåm tra bôm thuoác töï ñoäng 藥液自動添加
NO | Haïng muïc kieåm tra bôm thuoác 藥液自動添加檢查項目 |  |  |  | Ñôn vò 單位 | Tieâu chuaån 標準範圍 | löôïng bôm 加數量 | [7 empty] | löôïng bôm 加數量 | [7 empty] | löôïng bôm 加數量
1 | chất bóng (250 brightener) 光亮劑 |  |  |  | ml/KAH | 30~50 (40) | 0 | [7 empty] | 0 | [7 empty] | 0
2 | chất mềm (250 base) 開缸劑 |  |  |  | ml/KAH | 160~220 (180) | 0 | [7 empty] | 0 | [7 empty] | 0
錩新科技股份有限公司 CX TECHNOLOGY CORPORATION
BAÙO CAÙO KEÁT QUAÛ HOÙA NGHIEÄM HAÈNG NGAØY XT- 000C 吊電化驗結果報告 | [27 empty] | Lập biểu 作成 |  | Xác nhận 確認
| XT-000C |  |  |  |  | 2022/12/03 | [21 empty] | Trang |  | Yen
NO | Hạng mục kiểm tra nồng dộ 化驗檢查項目 |  |  |  | Đơn vị 單位 | Tiêu chuẩn 控制範圍 | 18:15 |  |  |  | KQ bổ sung sau 1H |  |  |  | 22:15 |  |  |  | KQ bổ sung sau 1H |  |  |  | 2:15 |  |  |  | KQ bổ sung sau 1H |  |  |  | Mã số văn kiện 文件編號 Q3-CXVN-PC01-
[7 empty] | 濃度 | 補充 BS |  |  | 濃度 | 補充 BS |  |  | 濃度 | 補充 BS |  |  | 濃度 | 補充 BS |  |  | 濃度 | 補充 BS |  |  | 濃度 | 補充 BS
1 | Xaø boâng 脫脂 (2,3,4) |  | CT-21A |  | g/L | 40~60g/L (50±5g/L) | 0 | + | 775.85 | kg |  | + | 775.85 | kg | 0 | + | 775.85 | kg |  | + | 775.85 | kg | 0 | + | 775.85 | kg |  | + | 775.85 | kg | IS06
|  |  | CT-21B |  |  | CT-21A: 25kg/CT-21B: 7-10L |  |  | 263.789 | L |  | + | 263.789 | L |  |  | 263.789 | L |  | + | 263.789 | L |  |  | 263.789 | L |  | + | 263.789 | L
2 | Xaø boâng 脫脂 (5,6) |  | CT-21A |  | g/L | 40~60g/L (50±5g/L) | 0 | + | 573.75 | kg |  | + | 573.75 | kg | 0 | + | 573.75 | kg |  | + | 573.75 | kg | 0 | + | 573.75 | kg |  | + | 573.75 | kg | IS06
|  |  | CT-21B |  |  | CT-21A: 25kg/CT-21B: 7-10L |  |  | 195.075 | L |  | + | 195.075 | L |  |  | 195.075 | L |  | + | 195.075 | L |  |  | 195.075 | L |  | + | 195.075 | L
3 | Điện giải 電解 (8) |  | EC-508A | EC-508A | g/L | 50~70g/L (60±5g/L) | 0 | + | 492 | kg |  | + | 492 | kg | 0 | + | 492 | kg |  | + | 492 | kg | 0 | + | 492 | kg |  | + | 492 | kg | IS06
|  |  | EC-508B | EC-508B |  | EC-508A: 25kg/EC-508B:6-10L |  |  | 157.44 | L |  | + | 157.44 | L |  |  | 157.44 | L |  | + | 157.44 | L |  |  | 157.44 | L |  | + | 157.44 | L
4 | Điện giải 電解 (20,21) |  | EC-508A | EC-508A | g/L | 50~70g/L (60±5g/L) | 0 | + | 520.08 | kg |  | + | 520.08 | kg | 0 | + | 520.08 | kg |  | + | 520.08 | kg | 0 | + | 520.08 | kg |  | + | 520.08 | kg | IS06
|  |  | EC-508B | EC-508B |  | EC-508A: 25kg/EC-508B:6-10L |  |  | 166.4256 | L |  | + | 166.4256 | L |  |  | 166.4256 | L |  | + | 166.4256 | L |  |  | 166.4256 | L |  | + | 166.4256 | L
5 | Boàn xi (26-37) 鋅電鍍槽 Zinc Plating | Noàng ñoä NaOH 氫氧化鈉 |  |  | g/L | 135~ 145g/L (140±5g/L) | 0 | + | 7429.24 | kg |  | + | 7429.24 | kg | 0 | + | 7429.24 | kg |  | + | 7429.24 | kg | 0 | + | 7429.24 | kg |  | + | 7429.24 | kg | IS08
|  | Noàng ñoä Zn 鋅 (1 pcs Zn=25kg) |  |  | g/L | 6~8g/L (7±0.5g/L) | 0 | + | 371.462 | kg |  | + | 371.462 | kg | 0 | + | 371.462 | kg |  | + | 371.462 | kg | 0 | + | 371.462 | kg |  | + | 371.462 | kg | IS07
6 | Noàng ñoä Cr2O3 (45,46) 三價鉻 |  |  |  | % | 5~8 % (6±0.5%) | -1.0461 | + | 236.74896 | L |  | + | 182.3459 | L | -1.0461 | + | 236.74896 | L |  | + | 182.3459 | L | -1.0461 | + | 236.74896 | L |  | + | 182.3459 | L | IS05
[5 empty] | pH | 2.0~2.4(2.2±0.2 ) | 0 | + | 0 | [5 empty] | 0 | + | 0 | [5 empty] | 0 | + | 0
7 | Noàng ñoä axit ñaëc 1 (13,14) 鹽酸 濃度 |  |  |  | %V/V | 40~50 %V/V (45±5% V/V) | 0% | + | 1163.596 | L |  | + | 1163.596 | L | 0% | + | 1163.596 | L |  | + | 1163.596 | L | 0% | + | 1163.596 | L |  | + | 1163.596 | L | IS04
8 | Noàng ñoä axit ñaëc 2 (15,16,17) 鹽酸 濃度 |  |  |  | %V/V | 40~50 %V/V (45±5% V/V) | 0% | + | 1818.865 | L |  | + | 1818.865 | L | 0% | + | 1818.865 | L |  | + | 1818.865 | L | 0% | + | 1818.865 | L |  | + | 1818.865 | L | IS04
9 | Nồng độ acid loãng (12) 稀酸 濃度 |  |  |  | %V/V | 20~40 %V/V (30±5% V/V) | 0% | + | 334.5517 | L |  | + | 334.5517 | L | 0% | + | 334.5517 | L |  | + | 334.5517 | L | 0% | + | 334.5517 | L |  | + | 334.5517 | L | IS15
10 | Nồng độ HNO3 (42) 硝酸濃度 | Nồng độ HNO3 (42) 硝酸濃度 | Nồng độ HNO3 (42) 硝酸濃度 | Nồng độ HNO3 (42) 硝酸濃度 | %V/V | 0.5~1.5% (1±0.4%) | 0% | + | 28.08 | L |  | + | 28.08 | L | 0% | + | 28.08 | L |  | + | 28.08 | L | 0% | + | 15.6 | L |  | + | 28.08 | L | IS15
Haïng muïc kieåm tra nhieät ñoä 檢查溫度
NO | Haïng muïc kieåm tra nhieät ñoä 溫度檢查項目 |  |  |  | nhieät ñoä 溫度 | Tieâu chuaån 標準範圍 | Nhiệt kế 温度計 |  | nhieät töï ñoäng 自動温控 | [5 empty] | Nhiệt kế 温度計 |  | nhieät töï ñoäng 自動温控 | [5 empty] | Nhiệt kế 温度計 |  | nhieät töï ñoäng 自動温控
1 | Nhieät ñoä boàn xaø boâng noùng 1 熱脫脂溫度 |  |  |  | 0C | 65~75ºC (70±3OC) | 0 |  | 0 | [5 empty] | 0 |  | 0 | [5 empty] | 0 |  | 0
2 | Nhieät ñoä boàn xaø boâng noùng 2 熱脫脂溫度 |  |  |  | 0C | 65~75ºC (70±3OC) | 0 |  | 0 | [5 empty] | 0 |  | 0 | [5 empty] | 0 |  | 0
3 | Nhieät ñoä boàn ñieän giaûi (-) 電解 溫度 |  |  |  | 0C | 60~70ºC (65±3OC) | 0 |  | 0 | [5 empty] | 0 |  | 0 | [5 empty] | 0 |  | 0
4 | Nhieät ñoä boàn ñieän giaûi (+) 電解 + 溫度 |  |  |  | 0C | 60~70ºC (65±3OC) | 0 |  | 0 | [5 empty] | 0 |  | 0 | [5 empty] | 0 |  | 0
5 | Nhieät ñoä boàn xi 鍍鋅槽溫度 |  |  |  | 0C | 24~26ºC (25OC) | 0 |  | 0 | [5 empty] | 0 |  | 0 | [5 empty] | 0 |  | 0
6 | Nhieät ñoä boàn maøu Cr2O3 三價鉻 溫度 |  |  |  | 0C | 34~36ºC (35±1OC) | 0 |  | 0 | [5 empty] | 0 |  | 0 | [5 empty] | 0 |  | 0
7 | Nhieät ñoä boàn nöôùc noùng 熱水溫度 |  |  |  | 0C | 55~65ºC (60±3OC) | 0 |  | 0 | [5 empty] | 0 |  | 0 | [5 empty] | 0 |  | 0
8 | saáy khoâ 烘乾 |  |  |  | 0C | 65~75ºC (70±3OC) | \ |  | 0 | [5 empty] | \ |  | 0 | [5 empty] | \ |  | 0
Haïng muïc kieåm tra bôm thuoác töï ñoäng 藥液自動添加
NO | Haïng muïc kieåm tra bôm thuoác 藥液自動添加檢查項目 |  |  |  | Ñôn vò 單位 | Tieâu chuaån 標準範圍 | löôïng bôm 加數量 | [7 empty] | löôïng bôm 加數量 | [7 empty] | löôïng bôm 加數量
1 | chất bóng (250 brightener) 光亮劑 |  |  |  | ml/KAH | 30~50 (40) | 0 | [7 empty] | 0 | [7 empty] | 0
2 | chất mềm (250 base) 開缸劑 |  |  |  | ml/KAH | 160~220 (180) | 0 | [7 empty] | 0 | [7 empty] | 0
TRO VE MENU
TRO VE MENU
TRO VE MENU
TRO VE MENU
TRO VE MENU
TRO VE MENU

## 4.ZN-NI kh
錩新科技股份有限公司 CX TECHNOLOGY CORPORATION
BAÙO CAÙO KEÁT QUAÛ HOÙA NGHIEÄM HAÈNG NGAØY Zn-Ni 吊電化驗結果報告 | [12 empty] | Lập biểu 作成 |  | xaùc nhaän 確認
| XT-000C |  |  |  |  | 2022/12/03 | [6 empty] | L.Yen |  | Yen
NO | Hạng mục kiểm tra nồng dộ 化驗檢查項目 |  |  |  | Đơn vị 單位 | Tiêu chuẩn 控制範圍 | 6:15 |  |  |  | 14:15 |  |  |  | Mã số văn kiện 文件編號 Q3-CXVN-PC01-
[7 empty] | 濃度 | 補充 BS |  |  | 濃度 | 補充 BS
1 | Xaø boâng 脫脂 (2,3,4) |  | CT-21A |  | g/L | 40~60g/L (50±5g/L) | 0 | + | 775.85 | kg | 0 | + | 775.85 | kg | IS06
|  |  | CT-21B |  | ml/L | CT-21A: 25kg/CT-21B:8±1Lit |  | + | 26.06856 | L |  | + | 26.06856 | L
2 | Xaø boâng 脫脂 (5,6) |  | CT-21A |  | g/L | 40~60g/L (50±5g/L) | 0 | + | 573.75 | kg | 0 | + | 573.75 | kg | IS06
|  |  | CT-21B |  | ml/L | CT-21A: 25kg/CT-21B:8±1Lit |  | + | 19.278 | L |  | + | 19.278 | L
3 | Điện giải 電解 (8) |  | EC-508A | EC-508A | g/L | 50~70g/L (60±5g/L) | 0 | + | 492 | kg | 0 | + | 492 | kg | IS06
|  |  | EC-508B | EC-508B | ml/L | EC-508A: 25±1kg/EC-508B:8±1Lit |  | + | 147.6 | L |  | + | 147.6 | L
4 | Điện giải 電解 (20,21) |  | EC-508A | EC-508A | g/L | 50~70g/L (60±5g/L) | 0 | + | 520.08 | kg | 0 | + | 520.08 | kg | IS06
|  |  | EC-508B | EC-508B | ml/L | EC-508A: 25±1kg/EC-508B:8±1Lit |  | + | 156.024 | L |  | + | 156.024 | L
5 | 鋅鎳合金電鍍槽 Zn-Niken Plating |  | Zn |  | g/L | 5~6g/L (5.5± 1g/L) | 0 | + | 44 | kg | 0 | + | 44 | kg | IS08
|  |  | Ni |  | g/L | 1.7~1.9g/L (1.8 ± 0.1g/L) | 0 |  | 14.4 |  | 0 |  | 14.4
|  |  | NaOH |  | g/L | 120~130g/L (125 ± 5g/L) | 0 | + | 1000 | kg | 0 | + | 1000 | kg | IS07
6 |  |  | Zn-208HT |  | g/L | 125~135g/L (130g/L) | -4.45 | + | 1075.6 | L | -4.45 | + | 1075.6 | L | IS05
| Noàng ñoä Cr2O3 (Niken) 三價鉻 |  | pH |  | pH | 3.0-4.5(4.3±0.2) | 0 | + |  |  | 0 | +
7 | Noàng ñoä axit ñaëc 1 (13,14) 鹽酸 濃度 |  |  |  | %V/V | 40~50 %V/V (45±5% V/V) | 0% | + | 1163.596 | L | 0% | + | 1163.596 | L | IS04
8 | Noàng ñoä axit ñaëc 2 (15,16,17) 鹽酸 濃度 |  |  |  | %V/V | 40~50 %V/V (45±5% V/V) | 0% | + | 1818.865 | L | 0% | + | 1818.865 | L | IS04
9 | Nồng độ acid loãng (12) 稀酸 濃度 |  |  |  | %V/V | 20~40 %V/V (30±5% V/V) | 0% | + | 334.5517 | L | 0% | + | 334.5517 | L | IS15
10 | Nồng độ HNO3 (42) 硝酸濃度 | Nồng độ HNO3 (42) 硝酸濃度 | Nồng độ HNO3 (42) 硝酸濃度 | Nồng độ HNO3 (42) 硝酸濃度 | %V/V | 0.5~1.5% (1±0.4%) | 0% | + | 28.08 | L | 0% | + | 28.08 | L | IS15
Haïng muïc kieåm tra nhieät ñoä 檢查溫度
NO | Haïng muïc kieåm tra nhieät ñoä 溫度檢查項目 |  |  |  | nhieät ñoä 溫度 | Tieâu chuaån 標準範圍 | Nhiệt kế 温度計 |  | nhieät töï ñoäng 自動温控 |  | Nhiệt kế 温度計 |  | nhieät töï ñoäng 自動温控
1 | Nhieät ñoä boàn xaø boâng noùng 1 熱脫脂溫度 |  |  |  | 0C | 65~75ºC (70±3OC) | 0 |  | 0 |  | 0 |  | 0
2 | Nhieät ñoä boàn xaø boâng noùng 2 熱脫脂溫度 |  |  |  | 0C | 65~75ºC (70±3OC) | 0 |  | 0 |  | 0 |  | 0
3 | Nhieät ñoä boàn ñieän giaûi (-) 電解 溫度 |  |  |  | 0C | 60~70ºC (65±3OC) | 0 |  | 0 |  | 0 |  | 0
4 | Nhieät ñoä boàn ñieän giaûi (+) 電解 + 溫度 |  |  |  | 0C | 60~70ºC (65±3OC) | 0 |  | 0 |  | 0 |  | 0
5 | Nhiệt độ bồn xi Zn-Niken Zn-Niken 鍍鋅槽溫度 |  |  |  | 0C | 24~28ºC (26±2OC) | 0 |  | 0 |  | 0 |  | 0
6 | Nhiệt độ nước nóng siêm âm 超音波熱水洗槽 |  |  |  | 0C | 40~60ºC (50±10OC) | 0 |  | 0 |  | 0 |  | 0
7 | Nhiệt độ bồn màu Cr2O3 (Niken) 三價鉻 溫度 |  |  |  | 0C | 20~30ºC (25±5OC) | 0 |  | 0 |  | 0 |  | 0
8 | Nhieät ñoä boàn nöôùc noùng 熱水溫度 |  |  |  | 0C | 55~65ºC (60±3OC) | 0 |  | 0 |  | 0 |  | 0
9 | saáy khoâ 烘乾 |  |  |  | 0C | 65~75ºC (70±3OC) | \ |  | 0 |  | \ |  | 0
錩新科技股份有限公司 CX TECHNOLOGY CORPORATION
BAÙO CAÙO KEÁT QUAÛ HOÙA NGHIEÄM HAÈNG NGAØY Zn-Ni 吊電化驗結果報告 | [12 empty] | Lập biểu 作成 |  | xaùc nhaän 確認
| XT-000C |  |  |  |  | 2022/12/03 | [6 empty] | Trang |  | Yen
NO | Hạng mục kiểm tra nồng dộ 化驗檢查項目 |  |  |  | Đơn vị 單位 | Tiêu chuẩn 控制範圍 | 18:15 |  |  |  | 2:15 |  |  |  | Mã số văn kiện 文件編號 Q3-CXVN-PC01-
[7 empty] | 濃度 | 補充 BS |  |  | 濃度 | 補充 BS
1 | Xaø boâng 脫脂 (2,3,4) |  | CT-21A |  | g/L | 40~60g/L (50±5g/L) | 0 | + | 775.85 | kg | 0 | + | 775.85 | kg | IS06
|  |  | CT-21B |  | ml/L | CT-21A: 25kg/CT-21B:8±1Lit |  | + | 26.06856 | L |  | + | 26.06856 | L
2 | Xaø boâng 脫脂 (5,6) |  | CT-21A |  | g/L | 40~60g/L (50±5g/L) | 0 | + | 573.75 | kg | 0 | + | 573.75 | kg | IS06
|  |  | CT-21B |  | ml/L | CT-21A: 25kg/CT-21B:8±1Lit |  | + | 19.278 | L |  | + | 19.278 | L
3 | Điện giải 電解 (8) |  | EC-508A | EC-508A | g/L | 50~70g/L (60±5g/L) | 0 | + | 492 | kg | 0 | + | 492 | kg | IS06
|  |  | EC-508B | EC-508B | ml/L | EC-508A: 25±1kg/EC-508B:8±1Lit |  | + | 147.6 | L |  | + | 147.6 | L
4 | Điện giải 電解 (20,21) |  | EC-508A | EC-508A | g/L | 50~70g/L (60±5g/L) | 0 | + | 520.08 | kg | 0 | + | 520.08 | kg | IS06
|  |  | EC-508B | EC-508B | ml/L | EC-508A: 25±1kg/EC-508B:8±1Lit |  | + | 156.024 | L |  | + | 156.024 | L
5 | 鋅鎳合金電鍍槽 Zn-Niken Plating |  | Zn |  | g/L | 5~6g/L (5.5± 1g/L) | 0 | + | 44 | kg | 0 | + | 44 | kg | IS08
|  |  | Ni |  | g/L | 1.7~1.9g/L (1.8 ± 0.1g/L) | 0 |  | 14.4 | kg | 0 |  | 14.4 | kg
|  |  | NaOH |  | g/L | 120~130g/L (125 ± 5g/L) | 0 | + | 1000 | kg | 0 | + | 1000 | kg | IS07
6 |  |  | Zn-208HT |  | g/L | 125~135g/L (130g/L) | -4.45 | + | 1075.6 | L | -4.45 | + | 1075.6 | L | IS05
| Noàng ñoä Cr2O3 (Niken) 三價鉻 |  | pH |  | pH | 3.0-4.5(4.3±0.2) | 0 | + |  |  | 0 | +
7 | Noàng ñoä axit ñaëc 1 (13,14) 鹽酸 濃度 |  |  |  | %V/V | 40~50 %V/V (45±5% V/V) | 0% | + | 1163.596 | L | 0% | + | 1163.596 | L | IS04
8 | Noàng ñoä axit ñaëc 2 (15,16,17) 鹽酸 濃度 |  |  |  | %V/V | 40~50 %V/V (45±5% V/V) | 0% | + | 1818.865 | L | 0% | + | 1818.865 | L | IS04
9 | Nồng độ acid loãng (12) 稀酸 濃度 |  |  |  | %V/V | 20~40 %V/V (30±5% V/V) | 0% | + | 334.5517 | L | 0% | + | 334.5517 | L | IS15
10 | Nồng độ HNO3 (42) 硝酸濃度 | Nồng độ HNO3 (42) 硝酸濃度 | Nồng độ HNO3 (42) 硝酸濃度 | Nồng độ HNO3 (42) 硝酸濃度 | %V/V | 0.5~1.5% (1±0.4%) | 0% | + | 28.08 | L | 0% | + | 15.6 | L | IS15
Haïng muïc kieåm tra nhieät ñoä 檢查溫度
NO | Haïng muïc kieåm tra nhieät ñoä 溫度檢查項目 |  |  |  | nhieät ñoä 溫度 | Tieâu chuaån 標準範圍 | Nhiệt kế 温度計 |  | nhieät töï ñoäng 自動温控 |  | Nhiệt kế 温度計 |  | nhieät töï ñoäng 自動温控
1 | Nhieät ñoä boàn xaø boâng noùng 1 熱脫脂溫度 |  |  |  | 0C | 65~75ºC (70±3OC) | 0 |  | 0 |  | 0 |  | 0
2 | Nhieät ñoä boàn xaø boâng noùng 2 熱脫脂溫度 |  |  |  | 0C | 65~75ºC (70±3OC) | 0 |  | 0 |  | 0 |  | 0
3 | Nhieät ñoä boàn ñieän giaûi (-) 電解 溫度 |  |  |  | 0C | 60~70ºC (65±3OC) | 0 |  | 0 |  | 0 |  | 0
4 | Nhieät ñoä boàn ñieän giaûi (+) 電解 + 溫度 |  |  |  | 0C | 60~70ºC (65±3OC) | 0 |  | 0 |  | 0 |  | 0
5 | Nhiệt độ bồn xi Zn-Niken Zn-Niken 鍍鋅槽溫度 |  |  |  | 0C | 24~28ºC (26±2OC) | 0 |  | 0 |  | 0 |  | 0
6 | Nhiệt độ nước nóng siêm âm 超音波熱水洗槽 |  |  |  | 0C | 40~60ºC (50±10OC) | 0 |  | 0 |  | 0 |  | 0
7 | Nhiệt độ bồn màu Cr2O3 (Niken) 三價鉻 溫度 |  |  |  | 0C | 20~30ºC (25±5OC) | 0 |  | 0 |  | 0 |  | 0
8 | Nhieät ñoä boàn nöôùc noùng 熱水溫度 |  |  |  | 0C | 55~65ºC (60±3OC) | 0 |  | 0 |  | 0 |  | 0
9 | saáy khoâ 烘乾 |  |  |  | 0C | 65~75ºC (70±3OC) | \ |  | 0 |  | \ |  | 0
TRO VE MENU
TRO VE MENU

## 1. XL-1E TT
錩新科技股份有限公司 CX TECHNOLOGY CORPORATION | [18 empty] | L.Yen
BÁO CÁO KẾT QUẢ HÓA NGHIỆM HÀNG NGÀY XL-001E 表面處理生產製程管控記錄表 | [16 empty] | Lập biểu 作成 |  | Xác nhận 確認
| XL-001E |  |  |  |  | 2022/12/03 | [10 empty] | L.Yen |  | Yen
NO | Hạng mục kiểm tra nồng dộ 化驗檢查項目 |  |  |  | Đơn vị 單位 | Tiêu chuẩn 控制範圍 | 6:15 |  |  |  | 10:15 |  |  |  | 14:15 |  |  |  | Mã số văn kiện 文件編號
[7 empty] | 濃度 | 補充 BS |  |  | 濃度 | 補充 BS |  |  | 濃度 | 補充 BS |  |  | Q3-CXVN -PC01-
1 | Xà bông (1) 脫脂 |  | NaOH |  | g/L | 25~35g/L (30±2g/L) | 30 | + | 0 | kg | 29.6 | + | 1.0772 | kg | 29.6 | + | 1.0772 | kg | IS06
|  |  | CleanA 840ml/NaOH 25kg |  | ml/L | 按NaOH添加數據添加 |  | + | 0 | L |  | + | 0.03619392 | L |  | + | 0.03619392 | L
|  |  | CleanB 8400ml/NaOH 25kg |  | ml/L | 按NaOH添加數據添加 |  | + | 0 | L |  | + | 0.3619392 | L |  | + | 0.3619392 | L
2 | Xà bông (2) 脫脂 |  | NaOH |  | g/L | 25~35g/L (30±2g/L) | 30.8 | + | 0 | kg | 30 | + | 0 | kg | 30.8 | + | 0 | kg | IS06
|  |  | CleanA 840ml/NaOH 25kg |  | ml/L | 按NaOH添加數據添加 |  | + | 0 | L |  | + | 0 | L |  | + | 0 | L
|  |  | CleanB 8400ml/NaOH 25kg |  | ml/L | 按NaOH添加數據添加 |  | + | 0 | L |  | + | 0 | L |  | + | 0 | L
3 | Điện giải(1) 電解 |  | NaOH |  | g/L | 60~80g/L (70±10g/L) | 65.6 | + | 5.0864 | kg | 65.2 | + | 5.5488 | kg | 66.8 | + | 3.6992 | kg | IS06
|  |  | CleanB 7.5L/NaOH 25kg |  | ml/L | 按NaOH添加數據添加 |  | + | 1.52592 | L |  | + | 1.66464 | L |  | + | 1.10976 | L
4 | Điện giải (2) 電解 |  | NaOH |  | g/L | 60~80g/L (70±10g/L) | 72.8 | + | 0 | kg | 71.2 | + | 0 | kg | 71.6 | + | 0 | kg | IS06
|  |  | CleanB 7.5L/NaOH 25kg |  | ml/L | 按NaOH添加數據添加 |  | + | 0 | L |  | + | 0 | L |  | + | 0 | L
5 | Nồng độ NaOH 氫氧化鈉 |  |  |  | g/L | 130 - 150g/L (140±5g/L) | 140 | + | 0 | kg | 139.2 | + | 15.9608 | kg | 140.8 | + | 0 | kg | IS08
| Nồng độ Zn 鋅 (1 pcs Zn=25kg) |  |  |  | g/L | 7-12g/l (9g±1g/l) | 10.01 | + | 0 | kg | 10.01 | + | 0 | kg | 9.75 | + | 0 | kg | IS07
6 | Nồng độ Cr2O3 三價鉻 |  |  |  | % | 12~18 % (14±2%) | 13.66906 | + | 1.902878 | L | 14.38849 | + | 0 | L | 15.2518 | + | 0 | L | IS05
[5 empty] | pH | 1.6~2.2(1.8±0.1 ) | 1.76 |  | 0 |  | 1.75 |  | 0 |  | 1.89 |  | 0
7 | Nồng độ acid đặc 鹽酸 濃度 |  |  |  | %V/V | 30~60 %V/V (45±5% V/V) | 49.05% | + | 0 | L | 45.62% | + | 0 | L | 46.77% | + | 0 | L | IS04
8 | Nồng độ acid loãng 稀酸 濃度 |  |  |  | %V/V | 15~30 %V/V (22±5 V/V) | 26.23% | + | 0 | L | 28.52% | + | 0 | L | 29.66% | + | 0 | L | IS04
9 | Nồng độ HCL hoạt hóa 稀酸活化 濃度 |  |  |  | %V/V | 5~15 %V/V (10±3% V/V) | 11.41% | + | 0 | L | 10.49% | + | 0 | L | 9.353% | + | 3.71953125 | L | IS15
10 | Nồng độ HNO3 硝酸濃度 |  |  |  | % | 0.5~1.5% (1±0.4%) | 1.134% | + | 0 | L | 1.008% | + | 0 | L | 1.134% | + | 0 | L | IS15
13 | Nồng độ Cr2O3 （K) 三價鉻 |  |  |  | % | 5-10% (7.5±1%) | 7.68 | + | 0 | L |  | + |  | L |  | + |  | L
[5 empty] | pH | 1.6~2.0(1.8±0.1) | 2.25 |  | 0 |  | 0 |  | 0 |  | 0 |  | 0
Hạng mục kiểm tra nhiệt độ 檢查溫度
NO | Hạng mục kiểm tra nhiệt độ 溫度檢查項目 |  |  |  | nhiệt độ 溫度 | Tiêu chuẩn 控制範圍 | Nhiệt kế 温度計 |  | Nhiệt tự động 自動温控 |  | Nhiệt kế 温度計 |  | Nhiệt tự động 自動温控 |  | Nhiệt kế 温度計 |  | Nhiệt tự động 自動温控
1 | Nhiệt độ xà bông nóng (1) 熱脫脂溫度(1) |  |  |  | 0C | 65~75ºC (70±3OC) | 69 |  | 68 |  | 66 |  | 65 |  | 66 |  | 65
2 | Nhiệt độ xà bông nóng (2) 熱脫脂溫度(2) | Nhiệt độ xà bông nóng (2) 熱脫脂溫度(2) | Nhiệt độ xà bông nóng (2) 熱脫脂溫度(2) | Nhiệt độ xà bông nóng (2) 熱脫脂溫度(2) | 0C | 65~75ºC (70±3OC) | 71 |  | 70 |  | 71 |  | 70 |  | 71 |  | 70
3 | Nhiệt độ điện giải (1) 電解1 溫度 | Nhiệt độ điện giải (1) 電解1 溫度 | Nhiệt độ điện giải (1) 電解1 溫度 | Nhiệt độ điện giải (1) 電解1 溫度 | 0C | 50~60ºC (55±3OC) | 58 |  | 57 |  | 58 |  | 57 |  | 58 |  | 60
4 | Nhiệt độ điện giải (2) 電解 2 溫度 | Nhiệt độ điện giải (2) 電解 2 溫度 | Nhiệt độ điện giải (2) 電解 2 溫度 | Nhiệt độ điện giải (2) 電解 2 溫度 | 0C | 50~60ºC (55±3OC) | 55 |  | 54 |  | 56 |  | 55 |  | 56 |  | 54
5 | Nhiệt độ bồn xi 鍍鋅槽溫度 | Nhiệt độ bồn xi 鍍鋅槽溫度 | Nhiệt độ bồn xi 鍍鋅槽溫度 | Nhiệt độ bồn xi 鍍鋅槽溫度 | 0C | 20~30ºC (25±3OC) | 32 |  | 31 |  | 33 |  | 32 |  | 34 |  | 33
6 | Nhiệt độ bồn màu Cr2O3 三價鉻 溫度 | Nhiệt độ bồn màu Cr2O3 三價鉻 溫度 | Nhiệt độ bồn màu Cr2O3 三價鉻 溫度 | Nhiệt độ bồn màu Cr2O3 三價鉻 溫度 | 0C | 35-45ºC (40±3OC) | 42 |  | 41 |  | 42 |  | 41 |  | 42 |  | 41
7 | Nhiệt độ bồn nước nóng 熱水溫度 | Nhiệt độ bồn nước nóng 熱水溫度 | Nhiệt độ bồn nước nóng 熱水溫度 | Nhiệt độ bồn nước nóng 熱水溫度 | 0C | 55~65ºC (60±3OC) | 57 |  | 56 |  | 58 |  | 57 |  | 58 |  | 57
8 | Sấy khô 烘乾 | Sấy khô 烘乾 | Sấy khô 烘乾 | Sấy khô 烘乾 | 0C | 65~75ºC (70±3OC) | \ |  | 73 |  | \ |  | 74 |  | \ |  | 70
Hạng mục kiểm tra bơm thuốc tự động 藥液自動添加
NO | Hạng mục bơm thuốc 自動添加檢查項目 |  |  |  | Đơn vị 單位 | Tiêu chuẩn 控制範圍 | Lượng bơm 添加量 |  |  |  | Lượng bơm 添加量 |  |  |  | Lượng bơm 添加量
1 | chất mềm (merlin starer) 開缸劑 |  |  |  | ml/KAH | 300-360 | 350 |  |  |  | 345 |  |  |  | 330
2 | chất bóng (merlin brightener) 光亮劑 |  |  |  | ml/KAH | 30-50 | 44 |  |  |  | 42 |  |  |  | 42
錩新科技股份有限公司 CX TECHNOLOGY CORPORATION
BÁO CÁO KẾT QUẢ HÓA NGHIỆM HÀNG NGÀY XL-001E 表面處理生產製程管控記錄表 | [16 empty] | Lập biểu 作成 |  | Xác nhận 確認
| XL-001E |  |  |  |  | 2022/12/03 | [10 empty] | Trang |  | Yen
NO | Hạng mục kiểm tra nồng dộ 化驗檢查項目 |  |  |  | Đơn vị 單位 | Tiêu chuẩn 控制範圍 | 18:15 |  |  |  | 22:15 |  |  |  | 2:15 |  |  |  | Mã số văn kiện 文件編號
[7 empty] | 濃度 | 補充 BS |  |  | 濃度 | 補充 BS |  |  | 濃度 | 補充 BS |  |  | Q3-CXVN -PC01-
1 | Xà bông (1) 脫脂 |  | NaOH |  | g/L | 25~35g/L (30±2g/L) | 30 | + | 0 | kg | [8 empty] | IS06
|  |  | CleanA 840ml/NaOH 25kg |  | ml/L | 按NaOH添加數據添加 |  | + | 0 | L
|  |  | CleanB 8400ml/NaOH 25kg |  | ml/L | 按NaOH添加數據添加 |  | + | 0 | L
2 | Xà bông (2) 脫脂 |  | NaOH |  | g/L | 25~35g/L (30±2g/L) | 31.6 | + | 0 | kg | [8 empty] | IS06
|  |  | CleanA 840ml/NaOH 25kg |  | ml/L | 按NaOH添加數據添加 |  | + | 0 | L
|  |  | CleanB 8400ml/NaOH 25kg |  | ml/L | 按NaOH添加數據添加 |  | + | 0 | L
3 | Điện giải(1) 電解 |  | NaOH |  | g/L | 60~80g/L (70±10g/L) | 72.8 | + | 0 | kg | [8 empty] | IS06
|  |  | CleanB 7.5L/NaOH 25kg |  | ml/L | 按NaOH添加數據添加 |  | + | 0 | L
4 | Điện giải (2) 電解 |  | NaOH |  | g/L | 60~80g/L (70±10g/L) | 70.4 | + | 0 | kg | [8 empty] | IS06
|  |  | CleanB 7.5L/NaOH 25kg |  | ml/L | 按NaOH添加數據添加 |  | + | 0 | L
5 | Nồng độ NaOH 氫氧化鈉 |  |  |  | g/L | 130 - 150g/L (140±5g/L) | 140.8 | + | 0 | kg | [8 empty] | IS08
| Nồng độ Zn 鋅 (1 pcs Zn=25kg) |  |  |  | g/L | 7-12g/l (9g±1g/l) | 9.88 | + | 0 | kg | [8 empty] | IS07
6 | Nồng độ Cr2O3 三價鉻 |  |  |  | % | 12~18 % (14±2%) | 11.65468 | + | 13.48561 | L | [8 empty] | IS05
[5 empty] | pH | 1.6~2.2(1.8±0.1 ) | 1.78 |  | 0
7 | Nồng độ acid đặc 鹽酸 濃度 |  |  |  | %V/V | 30~60 %V/V (45±5% V/V) | 45.62% | + | 0 | L | [8 empty] | IS04
8 | Nồng độ acid loãng 稀酸 濃度 |  |  |  | %V/V | 15~30 %V/V (22±5 V/V) | 25.09% | + | 0 | L | [8 empty] | IS04
9 | Nồng độ HCL hoạt hóa 稀酸活化 濃度 |  |  |  | %V/V | 5~15 %V/V (10±3% V/V) | 10.27% | + | 0 | L | [8 empty] | IS15
10 | Nồng độ HNO3 硝酸濃度 |  |  |  | % | 0.5~1.5% (1±0.4%) | 1.26% | + | 0 | L | [8 empty] | IS15
13 | Nồng độ Cr2O3 （K) 三價鉻 |  |  |  | % | 5-10% (7.5±1%) | 8 | + | 0 | L |  | + |  | L
[5 empty] | pH | 1.6~2.0(1.8±0.1) | 2.3 |  | 0 |  | 0 |  | 0
Hạng mục kiểm tra nhiệt độ 檢查溫度
NO | Hạng mục kiểm tra nhiệt độ 溫度檢查項目 |  |  |  | nhiệt độ 溫度 | Tiêu chuẩn 控制範圍 | Nhiệt kế 温度計 |  | Nhiệt tự động 自動温控 |  | Nhiệt kế 温度計 |  | Nhiệt tự động 自動温控 |  | Nhiệt kế 温度計 |  | Nhiệt tự động 自動温控
1 | Nhiệt độ xà bông nóng (1) 熱脫脂溫度(1) |  |  |  | 0C | 65~75ºC (70±3OC)
2 | Nhiệt độ xà bông nóng (2) 熱脫脂溫度(2) | Nhiệt độ xà bông nóng (2) 熱脫脂溫度(2) | Nhiệt độ xà bông nóng (2) 熱脫脂溫度(2) | Nhiệt độ xà bông nóng (2) 熱脫脂溫度(2) | 0C | 65~75ºC (70±3OC)
3 | Nhiệt độ điện giải (1) 電解1 溫度 | Nhiệt độ điện giải (1) 電解1 溫度 | Nhiệt độ điện giải (1) 電解1 溫度 | Nhiệt độ điện giải (1) 電解1 溫度 | 0C | 50~60ºC (55±3OC)
4 | Nhiệt độ điện giải (2) 電解 2 溫度 | Nhiệt độ điện giải (2) 電解 2 溫度 | Nhiệt độ điện giải (2) 電解 2 溫度 | Nhiệt độ điện giải (2) 電解 2 溫度 | 0C | 50~60ºC (55±3OC)
5 | Nhiệt độ bồn xi 鍍鋅槽溫度 | Nhiệt độ bồn xi 鍍鋅槽溫度 | Nhiệt độ bồn xi 鍍鋅槽溫度 | Nhiệt độ bồn xi 鍍鋅槽溫度 | 0C | 20~30ºC (25±3OC)
6 | Nhiệt độ bồn màu Cr2O3 三價鉻 溫度 | Nhiệt độ bồn màu Cr2O3 三價鉻 溫度 | Nhiệt độ bồn màu Cr2O3 三價鉻 溫度 | Nhiệt độ bồn màu Cr2O3 三價鉻 溫度 | 0C | 35-45ºC (40±3OC)
7 | Nhiệt độ bồn nước nóng 熱水溫度 | Nhiệt độ bồn nước nóng 熱水溫度 | Nhiệt độ bồn nước nóng 熱水溫度 | Nhiệt độ bồn nước nóng 熱水溫度 | 0C | 55~65ºC (60±3OC)
8 | Sấy khô 烘乾 | Sấy khô 烘乾 | Sấy khô 烘乾 | Sấy khô 烘乾 | 0C | 65~75ºC (70±3OC)
Hạng mục kiểm tra bơm thuốc tự động 藥液自動添加
NO | Hạng mục bơm thuốc 自動添加檢查項目 |  |  |  | Đơn vị 單位 | Tiêu chuẩn 控制範圍
1 | chất mềm (merlin starer) 開缸劑 |  |  |  | ml/KAH | 300-360
2 | chất bóng (merlin brightener) 光亮劑 |  |  |  | ml/KAH | 30-50 | 40 |  |  |  | 0 |  |  |  | 42
TRO VE MENU
TRO VE MENU
TRO VE MENU
TRO VE MENU

## 2. XL-1F TT
錩新科技股份有限公司 CX TECHNOLOGY CORPORATION
BÁO CÁO KẾT QUẢ HÓA NGHIỆM HÀNG NGÀY XL-001F 表面處理生產製程管控記錄表 | [16 empty] | Lập biểu 作成 |  | Xác nhận 確認
| XL-001F |  |  |  |  | 2022/12/03 | [10 empty] | L.Yen |  | Yen
NO | Hạng mục kiểm tra nồng dộ 化驗檢查項目 |  |  |  | Đơn vị 單位 | Tiêu chuẩn 控制範圍 | 6:15 |  |  |  | 10:15 |  |  |  | 14:15 |  |  |  | Mã số văn kiện 文件編號
[7 empty] | 濃度 | 補充 BS |  |  | 濃度 | 補充 BS |  |  | 濃度 | 補充 BS
1 | Xà bông (1) 脫脂 |  | CT-21A |  | g/L | 60~80g/L (70±5g/L) | 72.039 | + | 0 | kg | 70.741 | + | 0 | kg | 73.337 | + | 0 | kg | Q3-CXVN-PC01-IS06
|  |  | CT-21B |  |  | CT-21A: 25kg/CT-21B: 5-10Lit |  |  | 0 | L |  |  | 0 | L |  |  | 0 | L
2 | Xà bông (2) 脫脂 |  | CT-21A |  | g/L | 60~80g/L (70±5g/L) | 79.178 | + | 0 | kg | 79.178 | + | 0 | kg | 79.827 | + | 0 | kg | Q3-CXVN-PC01-IS06
|  |  | CT-21B |  |  | CT-21A: 25kg/CT-21B: 5-10Lit |  |  | 0 | L |  |  | 0 | L |  |  | 0 | L
3 | Điện giải(1) 電解 |  | EC-508A | EC-508A | g/L | 50~70g/L (60±5g/L) | 51.744 | + | 9.543936 | kg | 53.592 | + | 7.407648 | kg | 55.902 | + | 4.737288 | kg | Q3-CXVN-PC01-IS06
|  |  | EC-508B | EC-508B |  | EC-508A: 25kg/EC-508B:4-10Lit |  |  | 2.67230208 | L |  |  | 2.07414144 | L |  |  | 1.32644064 | L
4 | Điện giải (2) 電解 |  | EC-508A | EC-508A | g/L | 50~70g/L (60±5g/L) | 75.768 | + | 0 | kg | 42.504 | + | 25.526664 | kg | 54.054 | + | 8.675214 | kg | Q3-CXVN-PC01-IS06
|  |  | EC-508B | EC-508B |  | EC-508A: 25kg/EC-508B:4-10Lit |  |  | 0 | L |  |  | 7.14746592 | L |  |  | 2.42905992 | L
5 | Nồng độ NaOH 氫氧化鈉 |  |  |  | g/L | 130 - 150g/L (140±10g/L) | 140 | + | 0 | kg | 140 | + | 0 | kg | 140 | + | 0 | kg | Q3-CXVN-PC01-IS08
6 | Nồng độ Zn 鋅 (1 pcs Zn=25kg) |  |  |  | g/L | 8-12g/l (10±1g/l) | 8.19 | + | 36.11131 | kg | 8.19 | + | 36.11131 | kg | 8.125 | + | 37.408125 | kg | Q3-CXVN-PC01-IS07
7 | Nồng độ Cr2O3 三價鉻 LANTHANE 318 |  |  |  | % | 6~10 % (8±0.5%) | 5.81784 | + | 12.54742 | L | 5.7331 | + | 13.034675 | L | 5.26703 | + | 15.7145775 | L
[5 empty] | pH | 2~2.5(2.3±0.1 ) | 2.35 |  |  |  | 2.32 |  |  |  | 2.43 |  | 0
8 | Nồng độ acid đặc 鹽酸 濃度 |  |  |  | %V/V | 30~60 %V/V (45±5% V/V) | 47.91% | + | 0 | L | 50.19% | + | 0 | L | 50.19% | + | 0 | L | Q3-CXVN-PC01-IS04
9 | Nồng độ acid loãng 稀酸 濃度 |  |  |  | %V/V | 15~30 %V/V (22±5 V/V) | 25.09% | + | 0 | L | 25.09% | + | 0 | L | 25.09% | + | 0 | L | Q3-CXVN-PC01-IS04
11 | Nồng độ HCL hoạt hóa 稀酸活化 濃度 |  |  |  | %V/V | 5~15 %V/V (10±3% V/V) | 10.72% | + | 0 | L | 13.92% | + | 0 | L | 12.77% | + | 0 | L | Q3-CXVN-PC01-IS15
12 | Nồng độ HNO3 硝酸濃度 |  |  |  | % | 0.5~1.5% (1±0.2%) | 1.134% | + | 0 | L | 1.26% | + | 0 | L | 1.134% | + | 0 | L | Q3-CXVN-PC01-IS15
13 | Nồng độ Cr2O3 （K) 三價鉻 FINIDIP 124 |  |  |  | % | 5~8% (6%±0.5) | 5.9 | + | 0.6052632 | L |  | + |  | L |  | + |  | L
[5 empty] | pH | 1.8~2.4 (2.1±0.1 ) | 1.84 |  |  |  | 0 |  |  |  | 0 |  | 0
Hạng mục kiểm tra nhiệt độ 檢查溫度
NO | Hạng mục kiểm tra nhiệt độ 溫度檢查項目 |  |  |  | nhiệt độ 溫度 | Tiêu chuẩn 控制範圍 | Nhiệt kế 温度計 |  | Nhiệt tự động 自動温控 |  | Nhiệt kế 温度計 |  | Nhiệt tự động 自動温控 |  | Nhiệt kế 温度計 |  | Nhiệt tự động 自動温控
1 | Nhiệt độ xà bông nóng (1) 熱脫脂溫度(1) |  |  |  | 0C | 50~70ºC (60±3OC) | 63 |  | 64 |  | 64 |  | 65 |  | 64 |  | 66
2 | Nhiệt độ xà bông nóng (2) 熱脫脂溫度(2) | Nhiệt độ xà bông nóng (2) 熱脫脂溫度(2) | Nhiệt độ xà bông nóng (2) 熱脫脂溫度(2) | Nhiệt độ xà bông nóng (2) 熱脫脂溫度(2) | 0C | 50~70ºC (60±3OC) | 62 |  | 63 |  | 63 |  | 64 |  | 62 |  | 64
3 | Nhiệt độ điện giải (1) 電解1 溫度 | Nhiệt độ điện giải (1) 電解1 溫度 | Nhiệt độ điện giải (1) 電解1 溫度 | Nhiệt độ điện giải (1) 電解1 溫度 | 0C | 50~70ºC (60±3OC) | 55 |  | 54 |  | 60 |  | 61 |  | 60 |  | 59
4 | Nhiệt độ điện giải (2) 電解 2 溫度 | Nhiệt độ điện giải (2) 電解 2 溫度 | Nhiệt độ điện giải (2) 電解 2 溫度 | Nhiệt độ điện giải (2) 電解 2 溫度 | 0C | 50~70ºC (60±3OC) | 54 |  | 53 |  | 51 |  | 50 |  | 51 |  | 50
5 | Nhiệt độ bồn xi 鍍鋅槽溫度 | Nhiệt độ bồn xi 鍍鋅槽溫度 | Nhiệt độ bồn xi 鍍鋅槽溫度 | Nhiệt độ bồn xi 鍍鋅槽溫度 | 0C | 22~30ºC (24±1OC) | 26 |  | 25 |  | 28 |  | 27 |  | 28 |  | 27
6 | Nhiệt độ bồn màu Cr2O3 三價鉻 溫度 | Nhiệt độ bồn màu Cr2O3 三價鉻 溫度 | Nhiệt độ bồn màu Cr2O3 三價鉻 溫度 | Nhiệt độ bồn màu Cr2O3 三價鉻 溫度 | 0C | 30-38ºC (34±2OC) | 36 |  | 35 |  | 37 |  | 36 |  | 37 |  | 36
7 | Nhiệt độ bồn nước nóng 熱水溫度 | Nhiệt độ bồn nước nóng 熱水溫度 | Nhiệt độ bồn nước nóng 熱水溫度 | Nhiệt độ bồn nước nóng 熱水溫度 | 0C | 55~65ºC (60±3OC) | 62 |  | 61 |  | 58 |  | 56 |  | 58 |  | 55
8 | Sấy khô 烘乾 | Sấy khô 烘乾 | Sấy khô 烘乾 | Sấy khô 烘乾 | 0C | 65~75ºC (70±3OC) | \ |  | 73 |  | \ |  | 71 |  | \ |  | 71
Hạng mục kiểm tra bơm thuốc tự động 藥液自動添加
NO | Hạng mục bơm thuốc 自動添加檢查項目 |  |  |  | Đơn vị 單位 | Tiêu chuẩn 控制範圍 | Lượng bơm 添加量 |  |  |  | Lượng bơm 添加量 |  |  |  | Lượng bơm 添加量
1 | chất mềm (250 base) 開缸劑 |  |  |  | ml/KAH | 100-200 | 200 |  |  |  | 195 |  |  |  | 190
2 | chaát boùng (250 brightener) 光亮劑 |  |  |  | ml/KAH | 20-50 | 43 |  |  |  | 42 |  |  |  | 43
錩新科技股份有限公司 CX TECHNOLOGY CORPORATION
BÁO CÁO KẾT QUẢ HÓA NGHIỆM HÀNG NGÀY XL-001F 表面處理生產製程管控記錄表 | [16 empty] | Lập biểu 作成 |  | Xác nhận 確認
| XL-001F |  |  |  |  | 2022/12/03 | [10 empty] | Trang |  | Yen
NO | Hạng mục kiểm tra nồng dộ 化驗檢查項目 |  |  |  | Đơn vị 單位 | Tiêu chuẩn 控制範圍 | 18:15 |  |  |  | 22:15 |  |  |  | 2:15 |  |  |  | Mã số văn kiện 文件編號
[7 empty] | 濃度 | 補充 BS |  |  | 濃度 | 補充 BS |  |  | 濃度 | 補充 BS
1 | Xà bông (1) 脫脂 |  | CT-21A |  | g/L | 60~80g/L (70±5g/L) | 72.039 | + | 0 | kg | 0 | + | 188.51 | kg | 71.39 | + | 0 | kg | Q3-CXVN-PC01-IS06
|  |  | CT-21B |  |  | CT-21A: 25kg/CT-21B: 5-10Lit |  |  | 0 | L |  |  | 56.553 | L |  |  | 0 | L
2 | Xà bông (2) 脫脂 |  | CT-21A |  | g/L | 60~80g/L (70±5g/L) | 81.125 | + | 0 | kg | 0 | + | 231.35 | kg | 80.476 | + | 0 | kg | Q3-CXVN-PC01-IS06
|  |  | CT-21B |  |  | CT-21A: 25kg/CT-21B: 5-10Lit |  |  | 0 | L |  |  | 69.405 | L |  |  | 0 | L
3 | Điện giải(1) 電解 |  | EC-508A | EC-508A | g/L | 50~70g/L (60±5g/L) | 62.37 | + | 0 | kg | 0 | + | 69.36 | kg | 60.984 | + | 0 | kg | Q3-CXVN-PC01-IS06
|  |  | EC-508B | EC-508B |  | EC-508A: 25kg/EC-508B:4-10Lit |  |  | 0 | L |  |  | 19.4208 | L |  |  | 0 | L
4 | Điện giải (2) 電解 |  | EC-508A | EC-508A | g/L | 50~70g/L (60±5g/L) | 58.212 | + | 2.608692 | kg | 0 | + | 87.54 | kg | 57.75 | + | 3.28275 | kg | Q3-CXVN-PC01-IS06
|  |  | EC-508B | EC-508B |  | EC-508A: 25kg/EC-508B:4-10Lit |  |  | 0.73043376 | L |  |  | 24.5112 | L |  |  | 0.91917 | L
5 | Nồng độ NaOH 氫氧化鈉 |  |  |  | g/L | 130 - 150g/L (140±10g/L) | 140 | + | 0 | kg | 0 | + | 2793.14 | kg | 140 | + | 0 | kg | Q3-CXVN-PC01-IS08
6 | Nồng độ Zn 鋅 (1 pcs Zn=25kg) |  |  |  | g/L | 8-12g/l (10±1g/l) | 8.45 | + | 30.92405 | kg | 0 | + | 199.51 | kg | 8.45 | + | 30.92405 | kg | Q3-CXVN-PC01-IS07
7 | Nồng độ Cr2O3 三價鉻 LANTHANE 318 |  |  |  | % | 6~10 % (8±0.5%) | 4.12304 | + | 22.29252 | L | -1.0461 | + | 52.015075 | L | 4.54674 | + | 19.856245 | L
[5 empty] | pH | 2~2.5(2.3±0.1 ) | 2.4 |  | 0 |  | 0 |  | 0 |  | 2.35 |  | 0
8 | Nồng độ acid đặc 鹽酸 濃度 |  |  |  | %V/V | 30~60 %V/V (45±5% V/V) | 46.77% | + | 0 | L | 0% | + | 954.9 | L | 45.62% | + | 0 | L | Q3-CXVN-PC01-IS04
9 | Nồng độ acid loãng 稀酸 濃度 |  |  |  | %V/V | 15~30 %V/V (22±5 V/V) | 26.23% | + | 0 | L | 0% | + | 134.64 | L | 25.09% | + | 0 | L | Q3-CXVN-PC01-IS04
11 | Nồng độ HCL hoạt hóa 稀酸活化 濃度 |  |  |  | %V/V | 5~15 %V/V (10±3% V/V) | 12.09% | + | 0 | L | 0% | + | 57.5 | L | 11.41% | + | 0 | L | Q3-CXVN-PC01-IS15
12 | Nồng độ HNO3 硝酸濃度 |  |  |  | % | 0.5~1.5% (1±0.2%) | 1.134% | + | 0 | L | 0% | + | 8.153846 | L | 1.21% | + | 0 | L | Q3-CXVN-PC01-IS15
13 | Nồng độ Cr2O3 （K) 三價鉻 FINIDIP 124 |  |  |  | % | 5~8% (6%±0.5) | 5.98 | + | 0.1210526 | L |  | + |  | L |  | + |  | L
[5 empty] | pH | 1.8~2.4 (2.1±0.1 ) | 1.8 |  | 0 |  | 0 |  | 0 |  | 0 |  | 0
Hạng mục kiểm tra nhiệt độ 檢查溫度
NO | Hạng mục kiểm tra nhiệt độ 溫度檢查項目 |  |  |  | nhiệt độ 溫度 | Tiêu chuẩn 控制範圍 | Nhiệt kế 温度計 |  | Nhiệt tự động 自動温控 |  | Nhiệt kế 温度計 |  | Nhiệt tự động 自動温控 |  | Nhiệt kế 温度計 |  | Nhiệt tự động 自動温控
1 | Nhiệt độ xà bông nóng (1) 熱脫脂溫度(1) |  |  |  | 0C | 50~70ºC (60±3OC) | 67 |  | 65 |  | 0 |  | 0 |  | 67 |  | 66
2 | Nhiệt độ xà bông nóng (2) 熱脫脂溫度(2) | Nhiệt độ xà bông nóng (2) 熱脫脂溫度(2) | Nhiệt độ xà bông nóng (2) 熱脫脂溫度(2) | Nhiệt độ xà bông nóng (2) 熱脫脂溫度(2) | 0C | 50~70ºC (60±3OC) | 65 |  | 64 |  | 0 |  | 0 |  | 66 |  | 65
3 | Nhiệt độ điện giải (1) 電解1 溫度 | Nhiệt độ điện giải (1) 電解1 溫度 | Nhiệt độ điện giải (1) 電解1 溫度 | Nhiệt độ điện giải (1) 電解1 溫度 | 0C | 50~70ºC (60±3OC) | 61 |  | 60 |  | 0 |  | 0 |  | 59 |  | 58
4 | Nhiệt độ điện giải (2) 電解 2 溫度 | Nhiệt độ điện giải (2) 電解 2 溫度 | Nhiệt độ điện giải (2) 電解 2 溫度 | Nhiệt độ điện giải (2) 電解 2 溫度 | 0C | 50~70ºC (60±3OC) | 52 |  | 50 |  | 0 |  | 0 |  | 54 |  | 52
5 | Nhiệt độ bồn xi 鍍鋅槽溫度 | Nhiệt độ bồn xi 鍍鋅槽溫度 | Nhiệt độ bồn xi 鍍鋅槽溫度 | Nhiệt độ bồn xi 鍍鋅槽溫度 | 0C | 22~30ºC (24±1OC) | 27 |  | 27 |  | 0 |  | 0 |  | 27 |  | 26
6 | Nhiệt độ bồn màu Cr2O3 三價鉻 溫度 | Nhiệt độ bồn màu Cr2O3 三價鉻 溫度 | Nhiệt độ bồn màu Cr2O3 三價鉻 溫度 | Nhiệt độ bồn màu Cr2O3 三價鉻 溫度 | 0C | 30-38ºC (34±2OC) | 36 |  | 35 |  | 0 |  | 0 |  | 36 |  | 35
7 | Nhiệt độ bồn nước nóng 熱水溫度 | Nhiệt độ bồn nước nóng 熱水溫度 | Nhiệt độ bồn nước nóng 熱水溫度 | Nhiệt độ bồn nước nóng 熱水溫度 | 0C | 55~65ºC (60±3OC) | 55 |  | 54 |  | 0 |  | 0 |  | 57 |  | 56
8 | Sấy khô 烘乾 | Sấy khô 烘乾 | Sấy khô 烘乾 | Sấy khô 烘乾 | 0C | 65~75ºC (70±3OC) | \ |  | 73 |  | \ |  | 0 |  | \ |  | 71
Hạng mục kiểm tra bơm thuốc tự động 藥液自動添加
NO | Hạng mục bơm thuốc 自動添加檢查項目 |  |  |  | Đơn vị 單位 | Tiêu chuẩn 控制範圍 | Lượng bơm 添加量 |  |  |  | Lượng bơm 添加量 |  |  |  | Lượng bơm 添加量
1 | chất mềm (250 base) 開缸劑 |  |  |  | ml/KAH | 100-200 | 195 |  |  |  | 0 |  |  |  | 190
2 | chaát boùng (250 brightener) 光亮劑 |  |  |  | ml/KAH | 20-50 | 42 |  |  |  | 0 |  |  |  | 39
TRO VE MENU
TRO VE MENU

## 3.XT-C TT
錩新科技股份有限公司 CX TECHNOLOGY CORPORATION
BAÙO CAÙO KEÁT QUAÛ HOÙA NGHIEÄM HAÈNG NGAØY XT- 000C 吊電化驗結果報告 | [16 empty] | Lập biểu 作成 |  | xaùc nhaän 確認
| XT-000C |  |  |  |  | 2022/12/03 | [10 empty] | L.Yen |  | Yen
NO | Hạng mục kiểm tra nồng dộ 化驗檢查項目 |  |  |  | Đơn vị 單位 | Tiêu chuẩn 控制範圍 | 6:15 |  |  |  | 10:15 |  |  |  | 14:15 |  |  |  | Mã số văn kiện 文件編號 Q3-CXVN-PC01-
[7 empty] | 濃度 | 補充 BS |  |  | 濃度 | 補充 BS |  |  | 濃度 | 補充 BS
1 | Xaø boâng 脫脂 (2,3,4) |  | CT-21A |  | g/L | 40~60g/L (50±5g/L) | 0 | + | 775.85 | kg | 0 | + | 775.85 | kg | 0 | + | 775.85 | kg | IS06
|  |  | CT-21B |  |  | CT-21A: 25kg/CT-21B: 7-10L |  |  | 263.789 | L |  |  | 263.789 | L |  |  | 263.789 | L
2 | Xaø boâng 脫脂 (5,6) |  | CT-21A |  | g/L | 40~60g/L (50±5g/L) | 0 | + | 573.75 | kg | 0 | + | 573.75 | kg | 0 | + | 573.75 | kg | IS06
|  |  | CT-21B |  |  | CT-21A: 25kg/CT-21B: 7-10L |  |  | 195.075 | L |  |  | 195.075 | L |  |  | 195.075 | L
3 | Điện giải 電解 (8) |  | EC-508A | EC-508A | g/L | 50~70g/L (60±5g/L) | 0 | + | 492 | kg | 0 | + | 492 | kg | 0 | + | 492 | kg | IS06
|  |  | EC-508B | EC-508B |  | EC-508A: 25kg/EC-508B:6-10L |  |  | 157.44 | L |  |  | 157.44 | L |  |  | 157.44 | L
4 | Điện giải 電解 (20,21) |  | EC-508A | EC-508A | g/L | 50~70g/L (60±5g/L) | 0 | + | 520.08 | kg | 0 | + | 520.08 | kg | 0 | + | 520.08 | kg | IS06
|  |  | EC-508B | EC-508B |  | EC-508A: 25kg/EC-508B:6-10L |  |  | 166.4256 | L |  |  | 166.4256 | L |  |  | 166.4256 | L
5 | Boàn xi (26-37) 鋅電鍍槽 Zinc Plating | Noàng ñoä NaOH 氫氧化鈉 |  |  | g/L | 135~ 145g/L (140±5g/L) | 0 | + | 7429.24 | kg | 0 | + | 7429.24 | kg | 0 | + | 7429.24 | kg | IS08
|  | Noàng ñoä Zn 鋅 (1 pcs Zn=25kg) |  |  |  | 6~8g/L (7±0.5g/L) | 0 | + | 371.462 | kg | 0 | + | 371.462 | kg | 0 | + | 371.462 | kg | IS07
6 | Nồng độ Cr2O3 三價鉻(46) LANTHANE 318 (HALO) |  |  |  | % | 5~8 % (6±0.5%) | -1.0461 | + | 236.74896 | L | -1.0461 | + | 236.74896 | L | -1.0461 | + | 236.74896 | L | IS05
[5 empty] | pH | 2.0~2.4(2.2±0.2 ) | 0 |  |  |  | 0 |  |  |  | 0
7 | Noàng ñoä axit ñaëc 1 (13,14) 鹽酸 濃度 |  |  |  | %V/V | 40~50 %V/V (45±5% V/V) | 0% |  | 3025.35 |  | 0% |  | 3025.35 |  | 0% |  | 3025.35
8 | Noàng ñoä axit ñaëc 2 (15,16,17) 鹽酸 濃度 |  |  |  | %V/V | 40~50 %V/V (45±5% V/V) | 0% | + | 4729.05 | L | 0% | + | 4729.05 | L | 0% | + | 4729.05 | L | IS04
9 | Nồng độ acid loãng (12) 稀酸 濃度 |  |  |  | %V/V | 20~40 %V/V (30±5% V/V) | 0% | + | 970.2 | L | 0% | + | 970.2 | L | 0% | + | 970.2 | L | IS15
10 | Nồng độ HNO3 (42) 硝酸濃度 | Nồng độ HNO3 (42) 硝酸濃度 | Nồng độ HNO3 (42) 硝酸濃度 | Nồng độ HNO3 (42) 硝酸濃度 | %V/V | 0.5~1.5% (1±0.4%) | 0% | + | 28.08 | L | 0% | + | 28.08 | L | 0% | + | 28.08 | L | IS15
11 | Nồng độ Cr2O3 （K) 三價鉻 |  |  |  | % | 3~9% (6±1%) |  | + |  | L |  | + |  | L |  | + |  | L
[5 empty] | pH | 1.8~2.4(2.0±0.1) | 0 | + |  |  | 0 | + |  |  | 0 | +
| Nồng độ Cr2O3 三價鉻( JASCO 45) |  |  |  | % | 8~16 % (12±2%) |  | + |  |  |  | + |  |  |  | +
[5 empty] | pH | 1.8~2.4(2.0 ±0.2 ) | 0 | + | 0 |  | 0 | + | 0 |  | 0 | +
Haïng muïc kieåm tra nhieät ñoä 檢查溫度
NO | Haïng muïc kieåm tra nhieät ñoä 溫度檢查項目 |  |  |  | nhieät ñoä 溫度 | Tieâu chuaån 標準範圍 | Nhiệt kế 温度計 |  | nhieät töï ñoäng 自動温控 |  | Nhiệt kế 温度計 |  | nhieät töï ñoäng 自動温控 |  | Nhiệt kế 温度計 |  | nhieät töï ñoäng 自動温控
1 | Nhieät ñoä boàn xaø boâng noùng 1 熱脫脂溫度 |  |  |  | 0C | 65~75ºC (70±3OC) | 0 |  | 0 |  | 0 |  | 0 |  | 0 |  | 0
2 | Nhieät ñoä boàn xaø boâng noùng 2 熱脫脂溫度 |  |  |  | 0C | 65~75ºC (70±3OC) | 0 |  | 0 |  | 0 |  | 0 |  | 0 |  | 0
3 | Nhieät ñoä boàn ñieän giaûi (-) 電解 溫度 |  |  |  | 0C | 60~70ºC (65±3OC) | 0 |  | 0 |  | 0 |  | 0 |  | 0 |  | 0
4 | Nhieät ñoä boàn ñieän giaûi (+) 電解 + 溫度 |  |  |  | 0C | 60~70ºC (65±3OC) | 0 |  | 0 |  | 0 |  | 0 |  | 0 |  | 0
5 | Nhieät ñoä boàn xi 鍍鋅槽溫度 |  |  |  | 0C | 24~26ºC (25OC) | 0 |  | 0 |  | 0 |  | 0 |  | 0 |  | 0
6 | Nhiệt độ bồn màu Cr2O3 (I) 三價鉻 溫度 HALO |  |  |  | 0C | 34~36ºC (35±1OC) | 0 |  | 0 |  | 0 |  | 0 |  | 0 |  | 0
7 | Nhieät ñoä boàn nöôùc noùng 熱水溫度 |  |  |  | 0C | 55~65ºC (60±3OC) | 0 |  | 0 |  | 0 |  | 0 |  | 0 |  | 0
8 | saáy khoâ 烘乾 |  |  |  | 0C | 65~75ºC (70±3OC) | \ |  | 0 |  | \ |  | 0 |  | \ |  | 0
9 | Nhieät ñoä boàn maøu Cr2O3 (K) 三價鉻 溫度 |  |  |  | 0C | 20~30ºC | 0 |  | 0 | [5 empty] | 0 |  | 0
| Nhiệt độ bồn màu Cr2O3 (I) 三價鉻 溫度 JASCO |  |  |  | 0C | 35~45ºC (40±3OC) | 0 |  | 0 |  | 0 |  | 0 |  | 0 |  | 0
Haïng muïc kieåm tra bôm thuoác töï ñoäng 藥液自動添加
NO | Haïng muïc kieåm tra bôm thuoác 藥液自動添加檢查項目 |  |  |  | Ñôn vò 單位 | Tieâu chuaån 標準範圍 | löôïng bôm 加數量 |  |  |  | löôïng bôm 加數量 |  |  |  | löôïng bôm 加數量
1 | chất bóng (250 brightener) 光亮劑 |  |  |  | ml/KAH | 30~50 (40) | 0 |  |  |  | 0 |  |  |  | 0
2 | chất mềm (250 base) 開缸劑 |  |  |  | ml/KAH | 160~220 (180) | 0 |  |  |  | 0 |  |  |  | 0
錩新科技股份有限公司 CX TECHNOLOGY CORPORATION
BAÙO CAÙO KEÁT QUAÛ HOÙA NGHIEÄM HAÈNG NGAØY XT- 000C 吊電化驗結果報告 | [16 empty] | Lập biểu 作成 |  | xaùc nhaän 確認
| XT-000C |  |  |  |  | 2022/12/03 | [10 empty] | Trang |  | Yen
NO | Hạng mục kiểm tra nồng dộ 化驗檢查項目 |  |  |  | Đơn vị 單位 | Tiêu chuẩn 控制範圍 | 18:15 |  |  |  | 22:15 |  |  |  | 2:15 |  |  |  | Mã số văn kiện 文件編號 Q3-CXVN-PC01-
[7 empty] | 濃度 | 補充 BS |  |  | 濃度 | 補充 BS |  |  | 濃度 | 補充 BS
1 | Xaø boâng 脫脂 (2,3,4) |  | CT-21A |  | g/L | 40~60g/L (50±5g/L) | 0 | + | 775.85 | kg | 0 | + | 775.85 | kg | 0 | + | 775.85 | kg | IS06
|  |  | CT-21B |  |  | CT-21A: 25kg/CT-21B: 7-10L |  |  | 263.789 | L |  |  | 263.789 | L |  |  | 263.789 | L
2 | Xaø boâng 脫脂 (5,6) |  | CT-21A |  | g/L | 40~60g/L (50±5g/L) | 0 | + | 573.75 | kg | 0 | + | 573.75 | kg | 0 | + | 573.75 | kg | IS06
|  |  | CT-21B |  |  | CT-21A: 25kg/CT-21B: 7-10L |  |  | 195.075 | L |  |  | 195.075 | L |  |  | 195.075 | L
3 | Điện giải 電解 (8) |  | EC-508A | EC-508A | g/L | 50~70g/L (60±5g/L) | 0 | + | 492 | kg | 0 | + | 492 | kg | 0 | + | 492 | kg | IS06
|  |  | EC-508B | EC-508B |  | EC-508A: 25kg/EC-508B:6-10L |  |  | 157.44 | L |  |  | 157.44 | L |  |  | 157.44 | L
4 | Điện giải 電解 (20,21) |  | EC-508A | EC-508A | g/L | 50~70g/L (60±5g/L) | 0 | + | 520.08 | kg | 0 | + | 520.08 | kg | 0 | + | 520.08 | kg | IS06
|  |  | EC-508B | EC-508B |  | EC-508A: 25kg/EC-508B:6-10L |  |  | 166.4256 | L |  |  | 166.4256 | L |  |  | 166.4256 | L
5 | Boàn xi (26-37) 鋅電鍍槽 Zinc Plating | Noàng ñoä NaOH 氫氧化鈉 |  |  | g/L | 135~ 145g/L (140±5g/L) | 0 | + | 7429.24 | kg | 0 | + | 7429.24 | kg | 0 | + | 7429.24 | kg | IS08
|  | Noàng ñoä Zn 鋅 (1 pcs Zn=25kg) |  |  |  | 6~8g/L (7±0.5g/L) | 0 | + | 371.462 | kg | 0 | + | 371.462 | kg | 0 | + | 371.462 | kg | IS07
6 | Nồng độ Cr2O3 三價鉻(46) LANTHANE 318 (HALO) |  |  |  | % | 5~8 % (6±0.5%) | -1.0461 | + | 236.74896 | L | -1.0461 | + | 236.74896 | L | -1.0461 | + | 236.74896 | L | IS05
[5 empty] | pH | 2.0~2.4(2.2±0.2 ) | 0 |  |  |  | 0 |  |  |  | 0
7 | Noàng ñoä axit ñaëc 1 (13,14) 鹽酸 濃度 |  |  |  | %V/V | 40~50 %V/V (45±5% V/V) | 0% | + | 3025.35 | L | 0% | + | 3025.35 | L | 0% | + | 3025.35 | L | IS04
8 | Noàng ñoä axit ñaëc 2 (15,16,17) 鹽酸 濃度 |  |  |  | %V/V | 40~50 %V/V (45±5% V/V) | 0% | + | 4729.05 | L | 0% | + | 4729.05 | L | 0% | + | 4729.05 | L | IS04
9 | Nồng độ acid loãng (12) 稀酸 濃度 |  |  |  | %V/V | 20~40 %V/V (30±5% V/V) | 0% | + | 970.2 | L | 0% | + | 970.2 | L | 0% | + | 970.2 | L | IS15
10 | Nồng độ HNO3 (42) 硝酸濃度 | Nồng độ HNO3 (42) 硝酸濃度 | Nồng độ HNO3 (42) 硝酸濃度 | Nồng độ HNO3 (42) 硝酸濃度 | %V/V | 0.5~1.5% (1±0.4%) | 0% | + | 28.08 | L | 0% | + | 28.08 | L | 0% | + | 28.08 | L | IS15
11 | Nồng độ Cr2O3 （K) 三價鉻 |  |  |  | % | 3~9% (6±1%) |  | + |  | L |  | + |  | L |  | + |  | L
[5 empty] | pH | 1.8~2.4(2.0±0.1) | 0 | + | 0 | L | 0 | + | 0 | L | 0 | + | 0
| Nồng độ Cr2O3 三價鉻( JASCO 45) |  |  |  | % | 8~16 % (12±2%) |  | + |  | L |  | + |  | L |  | +
[5 empty] | pH | 1.8~2.4(2.0 ±0.2 ) | 0 | + |  | L | 0 | + |  | L | 0 | +
Haïng muïc kieåm tra nhieät ñoä 檢查溫度
NO | Haïng muïc kieåm tra nhieät ñoä 溫度檢查項目 |  |  |  | nhieät ñoä 溫度 | Tieâu chuaån 標準範圍 | Nhiệt kế 温度計 |  | nhieät töï ñoäng 自動温控 |  | Nhiệt kế 温度計 |  | nhieät töï ñoäng 自動温控 |  | Nhiệt kế 温度計 |  | nhieät töï ñoäng 自動温控
1 | Nhieät ñoä boàn xaø boâng noùng 1 熱脫脂溫度 |  |  |  | 0C | 65~75ºC (70±3OC) | 0 |  | 0 |  | 0 |  | 0 |  | 0 |  | 0
2 | Nhieät ñoä boàn xaø boâng noùng 2 熱脫脂溫度 |  |  |  | 0C | 65~75ºC (70±3OC) | 0 |  | 0 |  | 0 |  | 0 |  | 0 |  | 0
3 | Nhieät ñoä boàn ñieän giaûi (-) 電解 溫度 |  |  |  | 0C | 60~70ºC (65±3OC) | 0 |  | 0 |  | 0 |  | 0 |  | 0 |  | 0
4 | Nhieät ñoä boàn ñieän giaûi (+) 電解 + 溫度 |  |  |  | 0C | 60~70ºC (65±3OC) | 0 |  | 0 |  | 0 |  | 0 |  | 0 |  | 0
5 | Nhieät ñoä boàn xi 鍍鋅槽溫度 |  |  |  | 0C | 24~26ºC (25OC) | 0 |  | 0 |  | 0 |  | 0 |  | 0 |  | 0
6 | Nhiệt độ bồn màu Cr2O3 (I) 三價鉻 溫度 HALO |  |  |  | 0C | 34~36ºC (35±1OC) | 0 |  | 0 |  | 0 |  | 0 |  | 0 |  | 0
7 | Nhieät ñoä boàn nöôùc noùng 熱水溫度 |  |  |  | 0C | 55~65ºC (60±3OC) | 0 |  | 0 |  | 0 |  | 0 |  | 0 |  | 0
8 | saáy khoâ 烘乾 |  |  |  | 0C | 65~75ºC (70±3OC) | \ |  | 0 |  | \ |  | 0 |  | \ |  | 0
9 | Nhieät ñoä boàn maøu Cr2O3 (K) 三價鉻 溫度 |  |  |  | 0C | 20~30ºC | 0 |  | 0 | [5 empty] | 0 |  | 0
| Nhiệt độ bồn màu Cr2O3 (I) 三價鉻 溫度 JASCO |  |  |  | 0C | 35~45ºC (40±3OC) | 0 |  | 0 |  | 0 |  | 0 |  | 0 |  | 0
Haïng muïc kieåm tra bôm thuoác töï ñoäng 藥液自動添加
NO | Haïng muïc kieåm tra bôm thuoác 藥液自動添加檢查項目 |  |  |  | Ñôn vò 單位 | Tieâu chuaån 標準範圍 | löôïng bôm 加數量 |  |  |  | löôïng bôm 加數量 |  |  |  | löôïng bôm 加數量
1 | chất bóng (250 brightener) 光亮劑 |  |  |  | ml/KAH | 30~50 (40) | 0 |  |  |  | 0 |  |  |  | 0
2 | chất mềm (250 base) 開缸劑 |  |  |  | ml/KAH | 160~220 (180) | 0 |  |  |  | 0 |  |  |  | 0
TRO VE MENU
TRO VE MENU

## 4.ZN-NI tt
錩新科技股份有限公司 CX TECHNOLOGY CORPORATION
BAÙO CAÙO KEÁT QUAÛ HOÙA NGHIEÄM HAÈNG NGAØY Zn-Ni 吊電化驗結果報告 | [12 empty] | Lập biểu 作成 |  | xaùc nhaän 確認
| XT-000C |  |  |  |  | 2022/12/03 | [6 empty] | L.Yen |  | Yen
NO | Hạng mục kiểm tra nồng dộ 化驗檢查項目 |  |  |  | Đơn vị 單位 | Tiêu chuẩn 控制範圍 | 6:15 |  |  |  | 14:15 |  |  |  | Mã số văn kiện 文件編號 Q3-CXVN-PC01-
[7 empty] | 濃度 | 補充 BS |  |  | 濃度 | 補充 BS
1 | Xaø boâng 脫脂 (2,3,4) |  | CT-21A |  | g/L | 40~60g/L (50±5g/L) | 0 | + | 775.85 | kg | 0 | + | 775.85 | kg | IS06
|  |  | CT-21B |  | ml/L | CT-21A: 25kg/CT-21B: 7-10L |  | + | 263.789 | L |  | + | 263.789 | L
2 | Xaø boâng 脫脂 (5,6) |  | CT-21A |  | g/L | 40~60g/L (50±5g/L) | 0 | + | 573.75 | kg | 0 | + | 573.75 | kg | IS06
|  |  | CT-21B |  | ml/L | CT-21A: 25kg/CT-21B: 7-10L |  | + | 195.075 | L |  | + | 195.075 | L
3 | Điện giải 電解 (8) |  | EC-508A | EC-508A | g/L | 50~70g/L (60±5g/L) | 0 | + | 492 | kg | 0 | + | 492 | kg | IS06
|  |  | EC-508B | EC-508B | ml/L | EC-508A: 25kg/EC-508B:6-10L |  | + | 157.44 | L |  | + | 157.44 | L
4 | Điện giải 電解 (20,21) |  | EC-508A | EC-508A | g/L | 50~70g/L (60±5g/L) | 0 | + | 520.08 | kg | 0 | + | 520.08 | kg | IS06
|  |  | EC-508B | EC-508B | ml/L | EC-508A: 25kg/EC-508B:6-10L |  | + | 166.4256 |  |  | + | 166.4256 | L
5 | 鋅鎳合金電鍍槽 Zn-Niken Plating |  | Zn |  | g/L | 5~6g/L (5.5± 1g/L) |  | + |  | kg |  | + |  | kg | IS08
|  |  | Ni |  | g/L | 1.7~1.9g/L (1.8 ± 0.1g/L) | 0 |  |  |  | 0
|  |  | NaOH |  | g/L | 120~130g/L (125 ± 5g/L) | 0 | + |  | kg | 0 | + |  | kg | IS07
6 |  |  | Zn-208HT |  | g/L | 125~135g/L (130g/L) |  | + |  | L |  | + |  | L | IS05
| Noàng ñoä Cr2O3 (Niken) 三價鉻 |  | pH |  | pH | 3.0-4.5(4.3±0.2) | 0 | + |  |  | 0 | +
7 | Noàng ñoä axit ñaëc 1 (13,14) 鹽酸 濃度 |  |  |  | %V/V | 40~50 %V/V (45±5% V/V) | 0% | + | 3025.35 | L | 0% | + | 3025.35 | L | IS04
8 | Noàng ñoä axit ñaëc 2 (15,16,17) 鹽酸 濃度 |  |  |  | %V/V | 40~50 %V/V (45±5% V/V) | 0% | + | 4729.05 | L | 0% | + | 4729.05 | L | IS04
9 | Nồng độ acid loãng (12) 稀酸 濃度 |  |  |  | %V/V | 20~40 %V/V (30±5% V/V) | 0% | + | 970.2 | L | 0% | + | 970.2 | L | IS15
10 | Nồng độ HNO3 (42) 硝酸濃度 | Nồng độ HNO3 (42) 硝酸濃度 | Nồng độ HNO3 (42) 硝酸濃度 | Nồng độ HNO3 (42) 硝酸濃度 | %V/V | 0.5~1.5% (1±0.4%) | 0% | + | 28.08 | L | 0% | + | 28.08 | L | IS15
Haïng muïc kieåm tra nhieät ñoä 檢查溫度
NO | Haïng muïc kieåm tra nhieät ñoä 溫度檢查項目 |  |  |  | nhieät ñoä 溫度 | Tieâu chuaån 標準範圍 | Nhiệt kế 温度計 |  | nhieät töï ñoäng 自動温控 |  | Nhiệt kế 温度計 |  | nhieät töï ñoäng 自動温控
1 | Nhieät ñoä boàn xaø boâng noùng 1 熱脫脂溫度 |  |  |  | 0C | 65~75ºC (70±3OC) | 0 |  | 0 |  | 0 |  | 0
2 | Nhieät ñoä boàn xaø boâng noùng 2 熱脫脂溫度 |  |  |  | 0C | 65~75ºC (70±3OC) | 0 |  | 0 |  | 0 |  | 0
3 | Nhieät ñoä boàn ñieän giaûi (-) 電解 溫度 |  |  |  | 0C | 60~70ºC (65±3OC) | 0 |  | 0 |  | 0 |  | 0
4 | Nhieät ñoä boàn ñieän giaûi (+) 電解 + 溫度 |  |  |  | 0C | 60~70ºC (65±3OC) | 0 |  | 0 |  | 0 |  | 0
5 | Nhiệt độ bồn xi Zn-Niken Zn-Niken 鍍鋅槽溫度 |  |  |  | 0C | 24~28ºC (26±2OC) | 0 |  | 0 |  | 0 |  | 0
6 | Nhiệt độ nước nóng siêm âm 超音波熱水洗槽 |  |  |  | 0C | 40~60ºC (50±10OC) | 0 |  | 0 |  | 0 |  | 0
7 | Nhiệt độ bồn màu Cr2O3 (Niken) 三價鉻 溫度 |  |  |  | 0C | 20~30ºC (25±5OC) | 0 |  | 0 |  | 0 |  | 0
8 | Nhieät ñoä boàn nöôùc noùng 熱水溫度 |  |  |  | 0C | 55~65ºC (60±3OC) | 0 |  | 0 |  | 0 |  | 0
9 | saáy khoâ 烘乾 |  |  |  | 0C | 65~75ºC (70±3OC) | \ |  | 0 |  | \ |  | 0
錩新科技股份有限公司 CX TECHNOLOGY CORPORATION
BAÙO CAÙO KEÁT QUAÛ HOÙA NGHIEÄM HAÈNG NGAØY Zn-Ni 吊電化驗結果報告 | [12 empty] | Lập biểu 作成 |  | xaùc nhaän 確認
| XT-000C |  |  |  |  | 2022/12/03 | [6 empty] | Trang |  | Yen
NO | Hạng mục kiểm tra nồng dộ 化驗檢查項目 |  |  |  | Đơn vị 單位 | Tiêu chuẩn 控制範圍 | 18:15 |  |  |  | 2:15 |  |  |  | Mã số văn kiện 文件編號 Q3-CXVN-PC01-
[7 empty] | 濃度 | 補充 BS |  |  | 濃度 | 補充 BS
1 | Xaø boâng 脫脂 (2,3,4) |  | CT-21A |  | g/L | 40~60g/L (50±5g/L) | 0 |  | 775.85 | kg | 0 | + | 775.85 | kg | IS06
|  |  | CT-21B |  | ml/L | CT-21A: 25kg/CT-21B: 7-10L |  | + | 263.789 | L |  | + | 263.789 | L
2 | Xaø boâng 脫脂 (5,6) |  | CT-21A |  | g/L | 40~60g/L (50±5g/L) | 0 | + | 573.75 | kg | 0 | + | 573.75 | kg | IS06
|  |  | CT-21B |  | ml/L | CT-21A: 25kg/CT-21B: 7-10L |  | + | 195.075 | L |  | + | 195.075 | L
3 | Điện giải 電解 (8) |  | EC-508A | EC-508A | g/L | 50~70g/L (60±5g/L) | 0 | + | 492 | kg | 0 | + | 492 | kg | IS06
|  |  | EC-508B | EC-508B | ml/L | EC-508A: 25kg/EC-508B:6-10L |  | + | 157.44 | L |  | + | 157.44 | L
4 | Điện giải 電解 (20,21) |  | EC-508A | EC-508A | g/L | 50~70g/L (60±5g/L) | 0 | + | 520.08 | kg | 0 | + | 520.08 | kg | IS06
|  |  | EC-508B | EC-508B | ml/L | EC-508A: 25kg/EC-508B:6-10L |  | + | 166.4256 | L |  | + | 166.4256 | L
5 | 鋅鎳合金電鍍槽 Zn-Niken Plating |  | Zn |  | g/L | 5~6g/L (5.5± 1g/L) |  | + |  | kg |  | + |  | kg | IS08
|  |  | Ni |  | g/L | 1.7~1.9g/L (1.8 ± 0.1g/L) | 0 |  |  |  | 0
|  |  | NaOH |  | g/L | 120~130g/L (125 ± 5g/L) | 0 | + |  | kg | 0 | + |  | kg | IS07
6 |  |  | Zn-208HT |  | g/L | 125~135g/L (130g/L) |  | + |  | L |  | + |  | L | IS05
| Noàng ñoä Cr2O3 (Niken) 三價鉻 |  | pH |  | pH | 3.0-4.5(4.3±0.2) | 0 | + |  |  | 0 | +
7 | Noàng ñoä axit ñaëc 1 (13,14) 鹽酸 濃度 |  |  |  | %V/V | 40~50 %V/V (45±5% V/V) | 0% | + | 3025.35 | L | 0% | + | 3025.35 | L | IS04
8 | Noàng ñoä axit ñaëc 2 (15,16,17) 鹽酸 濃度 |  |  |  | %V/V | 40~50 %V/V (45±5% V/V) | 0% | + | 4729.05 | L | 0% | + | 4729.05 | L | IS04
9 | Nồng độ acid loãng (12) 稀酸 濃度 |  |  |  | %V/V | 20~40 %V/V (30±5% V/V) | 0% | + | 970.2 | L | 0% | + | 970.2 | L | IS15
10 | Nồng độ HNO3 (42) 硝酸濃度 | Nồng độ HNO3 (42) 硝酸濃度 | Nồng độ HNO3 (42) 硝酸濃度 | Nồng độ HNO3 (42) 硝酸濃度 | %V/V | 0.5~1.5% (1±0.4%) | 0% | + | 28.08 | L | 0% | + | 28.08 | L | IS15
Haïng muïc kieåm tra nhieät ñoä 檢查溫度
NO | Haïng muïc kieåm tra nhieät ñoä 溫度檢查項目 |  |  |  | nhieät ñoä 溫度 | Tieâu chuaån 標準範圍 | Nhiệt kế 温度計 |  | nhieät töï ñoäng 自動温控 |  | Nhiệt kế 温度計 |  | nhieät töï ñoäng 自動温控
1 | Nhieät ñoä boàn xaø boâng noùng 1 熱脫脂溫度 |  |  |  | 0C | 65~75ºC (70±3OC) | 0 |  | 0 |  | 0 |  | 0
2 | Nhieät ñoä boàn xaø boâng noùng 2 熱脫脂溫度 |  |  |  | 0C | 65~75ºC (70±3OC) | 0 |  | 0 |  | 0 |  | 0
3 | Nhieät ñoä boàn ñieän giaûi (-) 電解 溫度 |  |  |  | 0C | 60~70ºC (65±3OC) | 0 |  | 0 |  | 0 |  | 0
4 | Nhieät ñoä boàn ñieän giaûi (+) 電解 + 溫度 |  |  |  | 0C | 60~70ºC (65±3OC) | 0 |  | 0 |  | 0 |  | 0
5 | Nhiệt độ bồn xi Zn-Niken Zn-Niken 鍍鋅槽溫度 |  |  |  | 0C | 24~28ºC (26±2OC) | 0 |  | 0 |  | 0 |  | 0
6 | Nhiệt độ nước nóng siêm âm 超音波熱水洗槽 |  |  |  | 0C | 40~60ºC (50±10OC) | 0 |  | 0 |  | 0 |  | 0
7 | Nhiệt độ bồn màu Cr2O3 (Niken) 三價鉻 溫度 |  |  |  | 0C | 20~30ºC (25±5OC) | 0 |  | 0 |  | 0 |  | 0
8 | Nhieät ñoä boàn nöôùc noùng 熱水溫度 |  |  |  | 0C | 55~65ºC (60±3OC) | 0 |  | 0 |  | 0 |  | 0
9 | saáy khoâ 烘乾 |  |  |  | 0C | 65~75ºC (70±3OC) | \ |  | 0 |  | \ |  | 0
TRO VE MENU
TRO VE MENU

## XM.GUI MAIL
|  | BÁO CÁO KẾT QUẢ HÓA NGHIỆM HÀNG NGÀY | [30 empty] | Green is higher than standard
2022/12/03 |  | 表面處理生產製程管控記錄表 | [30 empty] | Orange is lower than standard
生產線別：無氰鹼滾電E線 (XL-001E)
[5 empty] | tiêu chuẩn khống chế để bổ sung |  | 6:15 | [5 empty] | 10:15 | [5 empty] | 14:15 | [5 empty] | 18:15 | [5 empty] | 22:15 | [5 empty] | 02:15
MÃ | MÃ MÁY | Hạng mục kiểm tra nồng độ 化驗檢查項目 | Đơn vị 單位 | Tiêu chuẩn 控制範圍 |  |  | 濃度 | 補充 BS | 補充 BS |  |  |  | 濃度 | 補充 BS | 補充 BS |  |  |  | 濃度 | 補充 BS | 補充 BS |  |  |  | 濃度 | 補充 BS | 補充 BS |  |  |  | 濃度 | 補充 BS | 補充 BS |  |  |  | 濃度 | 補充 BS | 補充 BS |  |  | NCC | PP HÓA NGHIỆM
1E-XB1 | XL-001E | Xà bông (1)脫脂 | g/L | 25~35g/L (30±2g/L) | 30 | 7.5 | 30 | 0 | + | 0 | kg | 7.4 | 29.6 | 1.0772 | + | 1.0772 | kg | 7.4 | 29.6 | 1.0772 | + | 1.0772 | kg | 7.5 | 30 | 0 | + | 0 | kg | 0 | 0 | 80.79 | + | 80.79 | kg | 7.3 | 29.2 | 2.1544 | + | 2.1544 | kg | JASCO | D:\2. Data hoa nghiem\1. PP HÓA NGHIỆM CÁC BỒN-XLBM\JASCO-XB,ĐG-XL-1E.pdf
1E-XB2 | XL-001E | Xà bông (2)脫脂 | g/L | 25~35g/L (30±2g/L) | 30 | 7.7 | 30.8 | -2.644 | + | 0 | kg | 7.5 | 30 | 0 | + | 0 | kg | 7.7 | 30.8 | -2.644 | + | 0 | kg | 7.9 | 31.6 | -5.288 | + | 0 | kg | 0 | 0 | 99.15 | + | 99.15 | kg | 7.7 | 30.8 | -2.644 | + | 0 | kg | JASCO
1E-DG1 | XL-001E | điện giải(1)+電解 | g/L | 60~80g/L (70±10g/L) | 70 | 16.4 | 65.6 | 5.0864 | + | 5.0864 | kg | 16.3 | 65.2 | 5.5488 | + | 5.5488 | kg | 16.7 | 66.8 | 3.6992 | + | 3.6992 | kg | 18.2 | 72.8 | -3.2368 | + | 0 | kg | 0 | 0 | 80.92 | + | 80.92 | kg | 18 | 72 | -2.312 | + | 0 | kg | JASCO
1E-DG2 | XL-001E | điện giải (2)+電解 | g/L | 60~80g/L (70±10g/L) | 70 | 18.2 | 72.8 | -4.0852 | + | 0 | kg | 17.8 | 71.2 | -1.7508 | + | 0 | kg | 17.9 | 71.6 | -2.3344 | + | 0 | kg | 17.6 | 70.4 | -0.5836 | + | 0 | kg | 0 | 0 | 102.13 | + | 102.13 | kg | 17.5 | 70 | 0 | + | 0 | kg | JASCO
1E-NAOH | XL-001E | Nồng độ NaOH 氫氧化鈉 | g/L | 130 - 150g/L (140±5g/L) | 140 | 17.5 | 140 | 0 | + | 0 | kg | 17.4 | 139.2 | 15.9608 | + | 15.9608 | kg | 17.6 | 140.8 | -15.9608 | + | 0 | kg | 17.6 | 140.8 | -15.9608 | + | 0 | kg | 0 | 0 | 2793.14 | + | 2793.14 | kg | 17.3 | 138.4 | 31.9216 | + | 31.9216 | kg | JASCO | D:\2. Data hoa nghiem\1. PP HÓA NGHIỆM CÁC BỒN-XLBM\NaOH-XM,XT.pdf
1E-ZN | XL-001E | Nồng độ Zn 鋅 (1 pcs Zn=25kg) | g/L | 7-12g/l (9g±1g/l) | 9 | 7.7 | 10.01 | -20.15051 | + | 0 | kg | 7.7 | 10.01 | -20.15051 | + | 0 | kg | 7.5 | 9.75 | -14.96325 | + | 0 | kg | 7.6 | 9.88 | -17.55688 | + | 0 | kg | 0 | 0 | 179.559 | + | 179.559 | kg | 7.5 | 9.75 | -14.96325 | + | 0 | kg |  | D:\2. Data hoa nghiem\1. PP HÓA NGHIỆM CÁC BỒN-XLBM\ZN-XM,XT.pdf
1E-CR3I | XL-001E | Nồng độ Cr2O3 三價鉻 | % | 12~18 % (14±2%) | 14 | 9.5 | 13.66906 | 1.902878 | + | 1.902878 | L | 10 | 14.38849 | -2.233813 | + | 0 | L | 10.6 | 15.2518 | -7.197842 | + | 0 | L | 8.1 | 11.65468 | 13.48561 | + | 13.48561 | L | 0 | 0 | 80.5 | + | 80.5 | L | 9.3 | 13.38129 | 3.557554 | + | 3.557554 | L | JASCO | D:\2. Data hoa nghiem\1. PP HÓA NGHIỆM CÁC BỒN-XLBM\JASCO-CR3+XT,XL-1E.pdf
1E-CR3IPH | XL-001E | PH | pH | 1.6~2.2(1.8±0.1 ) |  |  | 1.76 | [5 empty] | 1.75 | [5 empty] | 1.89 | [5 empty] | 1.78 | [5 empty] | 0 | [5 empty] | 1.8
1E-HCL1 | XL-001E | Nồng độ acid đặc 鹽酸 濃度 | %V/V | 30~60 %V/V (45±5% V/V) | 45% | 4.3 | 49.05% | -85.8746875 | + | 0 | L | 4 | 45.62% | -13.2625 | + | 0 | L | 4.1 | 46.77% | -37.4665625 | + | 0 | L | 4 | 45.62% | -13.2625 | + | 0 | L | 0 | 0% | 954.9 | + | 954.9 | L | 3.9 | 44.48% | 10.9415625 | + | 10.9415625 | L | CX | D:\2. Data hoa nghiem\1. PP HÓA NGHIỆM CÁC BỒN-XLBM\HCL-đặc, loãng-XM.pdf
1E-HCL2 | XL-001E | Nồng độ acid loãng 稀酸 濃度 | %V/V | 15~30 %V/V (22±5 V/V) | 22% | 2.3 | 26.23% | -25.914375 | + | 0 | L | 2.5 | 28.52% | -39.875625 | + | 0 | L | 2.6 | 29.66% | -46.85625 | + | 0 | L | 2.2 | 25.09% | -18.93375 | + | 0 | L | 0 | 0% | 134.64 | + | 134.64 | L | 2.1 | 23.95% | -11.953125 | + | 0 | L | CX
1E-HCL3 | XL-001E | Nồng độ HCl hoạt hóa 稀酸活化 濃度 | %V/V | 5~15 %V/V (10±3% V/V) | 10% | 5 | 11.41% | -8.0859375 | + | 0 | L | 4.6 | 10.49% | -2.8390625 | + | 0 | L | 4.1 | 9.353% | 3.71953125 | + | 3.71953125 | L | 4.5 | 10.27% | -1.52734375 | + | 0 | L | 0 | 0% | 57.5 | + | 57.5 | L | 4.2 | 9.581% | 2.4078125 | + | 2.4078125 | L | CX | D:\2. Data hoa nghiem\1. PP HÓA NGHIỆM CÁC BỒN-XLBM\HCL hoạt hóa-xt,xm.pdf
1E-HNO3 | XL-001E | Nồng độ HNO3 硝酸濃度 | % | 0.5~1.5% (1±0.4%) | 1% | 0.9 | 1.134% | -1.094083 | + | 0 | L | 0.8 | 1.008% | -0.06653538 | + | 0 | L | 0.9 | 1.134% | -1.094083 | + | 0 | L | 1 | 1.26% | -2.121631 | + | 0 | L | 0 | 0% | 8.153846 | + | 8.153846 | L | 0.98 | 1.235% | -1.916121 | + | 0 | L | CX | D:\2. Data hoa nghiem\1. PP HÓA NGHIỆM CÁC BỒN-XLBM\HNO3-XM.pdf
1E-CR3K | XL-001E | Nồng độ Cr2O3 （K) | % | 5-10% (7.5±1%) | 7.5 | 9.6 | 7.68 | -1.089474 | + | 0 | L | 0 |  | #VALUE! | + |  | L | 0 |  | #VALUE! | + |  | L | 10 | 8 | -3.026316 | + | 0 | L | 0 |  | #VALUE! | + |  | L | 0 |  | #VALUE! | + |  | L
1E-CR3KPH | XL-001E | PH | pH | 1.6~2.0(1.8±0.1) |  |  | 2.25 | [5 empty] | 0 | [5 empty] | 0 | [5 empty] | 2.3 | [5 empty] | 0 | [5 empty] | 0
Hạng mục kiểm tra nhiệt độ 檢查溫度
MÃ | MÃ MÁY | Hạng mục kiểm tra nhiệt độ 溫度檢查項目 | nhiệt độ 溫度 | Tiêu chuẩn 控制範圍 |  |  | Nhiệt kế 温度計 |  |  | Nhiệt tự động 自動温控 |  |  | Nhiệt kế 温度計 |  |  | Nhiệt tự động 自動温控 |  |  | Nhiệt kế 温度計 |  |  | Nhiệt tự động 自動温控 |  |  | Nhiệt kế 温度計 |  |  | Nhiệt tự động 自動温控 |  |  | Nhiệt kế 温度計 |  |  | Nhiệt tự động 自動温控 |  |  | Nhiệt kế 温度計 |  |  | Nhiệt tự động 自動温控
1E-TEMXB1 | XL-001E | Nhiệt độ xà bông nóng (1) 熱脫脂溫度(1) | 0C | 65~75ºC (70±3OC) |  |  | 69 |  |  | 68 |  |  | 66 |  |  | 65 |  |  | 66 |  |  | 65 |  |  | 67 |  |  | 65 |  |  | 0 |  |  | 0 |  |  | 68 |  |  | 66
1E-TEMXB2 | XL-001E | Nhiệt độ xà bông nóng (2) 熱脫脂溫度(2) | 0C | 65~75ºC (70±3OC) |  |  | 71 |  |  | 70 |  |  | 71 |  |  | 70 |  |  | 71 |  |  | 70 |  |  | 70 |  |  | 69 |  |  | 0 |  |  | 0 |  |  | 71 |  |  | 70
1E-TEMDG1 | XL-001E | Nhiệt độ điện giải (1) 電解1 溫度 | 0C | 50~60ºC (55±3OC) |  |  | 58 |  |  | 57 |  |  | 58 |  |  | 57 |  |  | 58 |  |  | 60 |  |  | 63 |  |  | 62 |  |  | 0 |  |  | 0 |  |  | 59 |  |  | 60
1E-TEMDG2 | XL-001E | Nhiệt độ điện giải (2) 電解 2 溫度 | 0C | 50~60ºC (55±3OC) |  |  | 55 |  |  | 54 |  |  | 56 |  |  | 55 |  |  | 56 |  |  | 54 |  |  | 55 |  |  | 54 |  |  | 0 |  |  | 0 |  |  | 56 |  |  | 55
1E-TEMBX | XL-001E | Nhiệt độ bồn xi 鍍鋅槽溫度 | 0C | 20~30ºC (25±3OC) |  |  | 32 |  |  | 31 |  |  | 33 |  |  | 32 |  |  | 34 |  |  | 33 |  |  | 31 |  |  | 31 |  |  | 0 |  |  | 0 |  |  | 30 |  |  | 30
1E-TEMCR3I | XL-001E | Nhiệt độ bồn màu Cr2O3 三價鉻 溫度 | 0C | 35-45ºC (40±3OC) |  |  | 42 |  |  | 41 |  |  | 42 |  |  | 41 |  |  | 42 |  |  | 41 |  |  | 41 |  |  | 42 |  |  | 0 |  |  | 0 |  |  | 40 |  |  | 41
1E-TEMH2O | XL-001E | Nhiệt độ bồn nước nóng 熱水溫度 | 0C | 55~65ºC (60±3OC) |  |  | 57 |  |  | 56 |  |  | 58 |  |  | 57 |  |  | 58 |  |  | 57 |  |  | 58 |  |  | 57 |  |  | 0 |  |  | 0 |  |  | 59 |  |  | 58
1E-TEMSAY | XL-001E | Sấy khô 烘乾 | 0C | 65~75ºC (70±3OC) | [5 empty] | 73 | [5 empty] | 74 | [5 empty] | 70 | [5 empty] | 74 | [5 empty] | 0 | [5 empty] | 73
Hạng mục kiểm tra bơm thuốc tự động 藥液自動添加
1E-MEM | XL-001E | chất mềm (merlin starer) 開缸劑 | ml/KAH | 300-360 |  |  | 350 | [5 empty] | 345 | [5 empty] | 330 | [5 empty] | 335 | [5 empty] | 0 | [5 empty] | 340
1E-BONG | XL-001E | chaát boùng (merlin brightener) 光亮劑 | ml/KAH | 30-50 |  |  | 44 | [5 empty] | 42 | [5 empty] | 42 | [5 empty] | 40 | [5 empty] | 0 | [5 empty] | 42
生產線別：無氰鹼滾電F線 (XL-001F) |  |  |  |  | JASCO Kết quả kiểm tra 檢查結果 | [25 empty] | 生產線別：無氰鹼滾電F線 (XL-001F)
[5 empty] | tiêu chuẩn khống chế để bổ sung |  | 6:15 | [5 empty] | 10:15 | [5 empty] | 14:15 | [5 empty] | 18:15 | [5 empty] | 22:15 | [5 empty] | 02:15
MÃ | MÃ MÁY | Hạng mục kiểm tra nồng độ 化驗檢查項目 | Đơn vị 單位 | Tiêu chuẩn 控制範圍 |  |  | 濃度 | 補充 BS | 補充 BS |  |  |  | 濃度 | 補充 BS | 補充 BS |  |  |  | 濃度 | 補充 BS | 補充 BS |  |  |  | 濃度 | 補充 BS | 補充 BS |  |  |  | 濃度 | 補充 BS | 補充 BS |  |  |  | 濃度 | 補充 BS | 補充 BS |  |  | NCC | PP HÓA NGHIỆM
1F-XB1 | XL-001F | Xà bông (1)脫脂 | g/L | 60~80g/L (70±5g/L) | 70 | 11.1 | 72.039 | -5.491027 | + | 0 | kg | 10.9 | 70.741 | -1.995513 | + | 0 | kg | 11.3 | 73.337 | -8.986541 | + | 0 | kg | 11.1 | 72.039 | -5.491027 | + | 0 | kg | 0 | 0 | 188.51 | + | 188.51 | kg | 11 | 71.39 | -3.74327 | + | 0 | kg | HALO | D:\2. Data hoa nghiem\1. PP HÓA NGHIỆM CÁC BỒN-XLBM\HALO-PPPT_CT-21A-XB-XT,XM-1F.pdf
1F-XB2 | XL-001F | Xà bông (2)脫脂 | g/L | 60~80g/L (70±5g/L) | 70 | 12.2 | 79.178 | -30.33329 | + | 0 | kg | 12.2 | 79.178 | -30.33329 | + | 0 | kg | 12.3 | 79.827 | -32.478235 | + | 0 | kg | 12.5 | 81.125 | -36.768125 | + | 0 | kg | 0 | 0 | 231.35 | + | 231.35 | kg | 12.4 | 80.476 | -34.62318 | + | 0 | kg | HALO
1F-DG1 | XL-001F | điện giải(1)+電解 | g/L | 50~70g/L (60±5g/L) | 60 | 11.2 | 51.744 | 9.543936 | + | 9.543936 | kg | 11.6 | 53.592 | 7.407648 | + | 7.407648 | kg | 12.1 | 55.902 | 4.737288 | + | 4.737288 | kg | 13.5 | 62.37 | -2.73972 | + | 0 | kg | 0 | 0 | 69.36 | + | 69.36 | kg | 13.2 | 60.984 | -1.137504 | + | 0 | kg | HALO | D:\2. Data hoa nghiem\1. PP HÓA NGHIỆM CÁC BỒN-XLBM\HALO-PPPT_EC-508-ĐG-XT,XM-1F.pdf
1F-DG2 | XL-001F | điện giải (2)+電解 | g/L | 50~70g/L (60±5g/L) | 60 | 16.4 | 75.768 | -23.005512 | + | 0 | kg | 9.2 | 42.504 | 25.526664 | + | 25.526664 | kg | 11.7 | 54.054 | 8.675214 | + | 8.675214 | kg | 12.6 | 58.212 | 2.608692 | + | 2.608692 | kg | 0 | 0 | 87.54 | + | 87.54 | kg | 12.5 | 57.75 | 3.28275 | + | 3.28275 | kg | HALO
1F-NAOH | XL-001F | Nồng độ NaOH 氫氧化鈉 | g/L | 130 - 150g/L (140±10g/L) | 140 | 17.5 | 140 | 0 | + | 0 | kg | 17.5 | 140 | 0 | + | 0 | kg | 17.5 | 140 | 0 | + | 0 | kg | 17.5 | 140 | 0 | + | 0 | kg | 0 | 0 | 2793.14 | + | 2793.14 | kg | 17.5 | 140 | 0 | + | 0 | kg | HALO | ..\..\..\2. Data hoa nghiem\1. PP HÓA NGHIỆM CÁC BỒN-XLBM\HALO-PPPT_Kem kiềm.pdf
1F-ZN | XL-001F | Nồng độ Zn 鋅 (1 pcs Zn=25kg) | g/L | 8-12g/l (10±1g/l) | 10 | 6.3 | 8.19 | 36.11131 | + | 36.11131 | kg | 6.3 | 8.19 | 36.11131 | + | 36.11131 | kg | 6.25 | 8.125 | 37.408125 | + | 37.408125 | kg | 6.5 | 8.45 | 30.92405 | + | 30.92405 | kg | 0 | 0 | 199.51 | + | 199.51 | kg | 6.5 | 8.45 | 30.92405 | + | 30.92405 | kg | HALO | D:\2. Data hoa nghiem\1. PP HÓA NGHIỆM CÁC BỒN-XLBM\ZN-XM,XT.pdf
1F-CR3I | XL-001F | Nồng độ Cr2O3 三價鉻 LANTHANE 318 | % | 6~10 % (8±0.5%) | 8 | 16.2 | 5.81784 | 12.54742 | + | 12.54742 | L | 16 | 5.7331 | 13.034675 | + | 13.034675 | L | 14.9 | 5.26703 | 15.7145775 | + | 15.7145775 | L | 12.2 | 4.12304 | 22.29252 | + | 22.29252 | L | 0 | -1.0461 | 52.015075 | + | 52.015075 | L | 13.2 | 4.54674 | 19.856245 | + | 19.856245 | L | HALO | D:\2. Data hoa nghiem\1. PP HÓA NGHIỆM CÁC BỒN-XLBM\HALO-PPPT_lanthane 318-CR2O3-XM1F.pdf
1F-CR3IPH | XL-001F | PH | pH | 2~2.5(2.3±0.1 ) |  |  | 2.35 | [5 empty] | 2.32 | [5 empty] | 2.43 | [5 empty] | 2.4 | [5 empty] | 0 | [5 empty] | 2.35
1F-HCL1 | XL-001F | Nồng độ acid đặc 鹽酸 濃度 | %V/V | 30~60 %V/V (45±5% V/V) | 45% | 4.2 | 47.91% | -61.670625 | + | 0 | L | 4.4 | 50.19% | -110.07875 | + | 0 | L | 4.4 | 50.19% | -110.07875 | + | 0 | L | 4.1 | 46.77% | -37.4665625 | + | 0 | L | 0 | 0% | 954.9 | + | 954.9 | L | 4 | 45.62% | -13.2625 | + | 0 | L | CX | D:\2. Data hoa nghiem\1. PP HÓA NGHIỆM CÁC BỒN-XLBM\HCL-đặc, loãng-XM.pdf
1F-HCL2 | XL-001F | Nồng độ acid loãng 稀酸 濃度 | %V/V | 15~30 %V/V (22±5 V/V) | 22% | 2.2 | 25.09% | -18.93375 | + | 0 | L | 2.2 | 25.09% | -18.93375 | + | 0 | L | 2.2 | 25.09% | -18.93375 | + | 0 | L | 2.3 | 26.23% | -25.914375 | + | 0 | L | 0 | 0% | 134.64 | + | 134.64 | L | 2.2 | 25.09% | -18.93375 | + | 0 | L | CX
1F-HCL3 | XL-001F | Nồng độ HCl hoạt hóa 稀酸活化 濃度 | %V/V | 5~15 %V/V (10±3% V/V) | 10% | 4.7 | 10.72% | -4.15078125 | + | 0 | L | 6.1 | 13.92% | -22.51484375 | + | 0 | L | 5.6 | 12.77% | -15.95625 | + | 0 | L | 5.3 | 12.09% | -12.02109375 | + | 0 | L | 0 | 0% | 57.5 | + | 57.5 | L | 5 | 11.41% | -808.6% | + | 0 | L | CX | D:\2. Data hoa nghiem\1. PP HÓA NGHIỆM CÁC BỒN-XLBM\HCL hoạt hóa-xt,xm.pdf
1F-HNO3 | XL-001F | Nồng độ HNO3 硝酸濃度 | % | 0.5~1.5% (1±0.2%) | 1% | 0.9 | 1.134% | -1.094083 | + | 0 | L | 1 | 1.26% | -2.121631 | + | 0 | L | 0.9 | 1.134% | -1.094083 | + | 0 | L | 0.9 | 1.134% | -1.094083 | + | 0 | L | 0 | 0% | 8.153846 | + | 8.153846 | L | 0.96 | 1.21% | -1.710612 | + | 0 | L | CX | D:\2. Data hoa nghiem\1. PP HÓA NGHIỆM CÁC BỒN-XLBM\HNO3-XM.pdf
1F-CR3K | XL-001F | Nồng độ Cr2O3 （K) 三價鉻 FINIDIP 124 | % | 5~8% (6%±0.5) | 6 | 6 | 5.9 | 0.6052632 | + | 0.6052632 | L | 0 |  | #VALUE! | + |  | L | 0 |  | #VALUE! | + |  | L | 6.1 | 5.98 | 0.1210526 | + | 0.1210526 | L | 0 |  | #VALUE! | + |  | L | 0 |  | #VALUE! | + |  | L
1F-CR3KPH | XL-001F | PH | pH | 1.8~2.4 (2.1±0.1 ) |  |  | 1.84 | [5 empty] | 0 | [5 empty] | 0 | [5 empty] | 1.8 | [5 empty] | 0 | [5 empty] | 0
Hạng mục kiểm tra nhiệt độ 檢查溫度
MÃ | MÃ MÁY | Hạng mục kiểm tra nhiệt độ 溫度檢查項目 | nhiệt độ 溫度 | Tiêu chuẩn 控制範圍 |  |  | Nhiệt kế 温度計 |  |  | Nhiệt tự động 自動温控 |  |  | Nhiệt kế 温度計 |  |  | Nhiệt tự động 自動温控 |  |  | Nhiệt kế 温度計 |  |  | Nhiệt tự động 自動温控 |  |  | Nhiệt kế 温度計 |  |  | Nhiệt tự động 自動温控 |  |  | Nhiệt kế 温度計 |  |  | Nhiệt tự động 自動温控 |  |  | Nhiệt kế 温度計 |  |  | Nhiệt tự động 自動温控
1F-TEMXB1 | XL-001F | Nhiệt độ xà bông nóng (1) 熱脫脂溫度(1) | 0C | 50~70ºC (60±3OC) |  |  | 63 |  |  | 64 |  |  | 64 |  |  | 65 |  |  | 64 |  |  | 66 |  |  | 67 |  |  | 65 |  |  | 0 |  |  | 0 |  |  | 67 |  |  | 66
1F-TEMXB2 | XL-001F | Nhiệt độ xà bông nóng (2) 熱脫脂溫度(2) | 0C | 50~70ºC (60±3OC) |  |  | 62 |  |  | 63 |  |  | 63 |  |  | 64 |  |  | 62 |  |  | 64 |  |  | 65 |  |  | 64 |  |  | 0 |  |  | 0 |  |  | 66 |  |  | 65
1F-TEMDG1 | XL-001F | Nhiệt độ điện giải (1) 電解1 溫度 | 0C | 50~70ºC (60±3OC) |  |  | 55 |  |  | 54 |  |  | 60 |  |  | 61 |  |  | 60 |  |  | 59 |  |  | 61 |  |  | 60 |  |  | 0 |  |  | 0 |  |  | 59 |  |  | 58
1F-TEMDG2 | XL-001F | Nhiệt độ điện giải (2) 電解 2 溫度 | 0C | 50~70ºC (60±3OC) |  |  | 54 |  |  | 53 |  |  | 51 |  |  | 50 |  |  | 51 |  |  | 50 |  |  | 52 |  |  | 50 |  |  | 0 |  |  | 0 |  |  | 54 |  |  | 52
1F-TEMBX | XL-001F | Nhiệt độ bồn xi 鍍鋅槽溫度 | 0C | 22~30ºC (24±1OC) |  |  | 26 |  |  | 25 |  |  | 28 |  |  | 27 |  |  | 28 |  |  | 27 |  |  | 27 |  |  | 27 |  |  | 0 |  |  | 0 |  |  | 27 |  |  | 26
1F-TEMCR3I | XL-001F | Nhiệt độ bồn màu Cr2O3 三價鉻 溫度 | 0C | 30-38ºC (34±2OC) |  |  | 36 |  |  | 35 |  |  | 37 |  |  | 36 |  |  | 37 |  |  | 36 |  |  | 36 |  |  | 35 |  |  | 0 |  |  | 0 |  |  | 36 |  |  | 35
1F-TEMH2O | XL-001F | Nhiệt độ bồn nước nóng 熱水溫度 | 0C | 55~65ºC (60±3OC) |  |  | 62 |  |  | 61 |  |  | 58 |  |  | 56 |  |  | 58 |  |  | 55 |  |  | 55 |  |  | 54 |  |  | 0 |  |  | 0 |  |  | 57 |  |  | 56
1F-TEMSAY | XL-001F | Sấy khô 烘乾 | 0C | 65~75ºC (70±3OC) | [5 empty] | 73 | [5 empty] | 71 | [5 empty] | 71 | [5 empty] | 73 | [5 empty] | 0 | [5 empty] | 71
Hạng mục kiểm tra bơm thuốc tự động 藥液自動添加
1F-MEM | XL-001F | 開缸劑 250 Base | ml/1000AH | 100-200 |  |  | 200 | [5 empty] | 195 | [5 empty] | 190 | [5 empty] | 195 | [5 empty] | 0 | [5 empty] | 190
1F-BONG | XL-001F | 光亮劑 250 Brightener | ml/1000AH | 20-50 |  |  | 43 | [5 empty] | 42 |  |  |  |  | 43 | 43 | [5 empty] | 42 | [5 empty] | 0 | [5 empty] | 39
生產線別：無氰鹼吊電C線 (XT-000C) |  |  |  |  | Kết quả kiểm tra 檢查結果 | [25 empty] | 生產線別：無氰鹼吊電C線 (XT-000C) | [10 empty] | 25.09.2022 XT tất cả đổi hóa chất Halo
[5 empty] | tiêu chuẩn khống chế để bổ sung |  | 6:15 | [5 empty] | 10:15 | [5 empty] | 14:15 | [5 empty] | 18:15 | [5 empty] | 22:15 | [5 empty] | 02:15
MÃ | MÃ MÁY | Hạng mục kiểm tra nồng độ 化驗檢查項目 | Đơn vị 單位 | Tiêu chuẩn 控制範圍 |  |  | 濃度 | 補充 BS | 補充 BS |  |  |  | 濃度 | 補充 BS | 補充 BS |  |  |  | 濃度 | 補充 BS | 補充 BS |  |  |  | 濃度 | 補充 BS | 補充 BS |  |  |  | 濃度 | 補充 BS | 補充 BS |  |  |  | 濃度 | 補充 BS | 補充 BS |  |  | NCC | PP HÓA NGHIỆM
XT-XB1 | XT-000C | Xà bông 脫脂 (2,3,4) | g/L | 40~60g/L (50±5g/L) | 50 | 0 | 0 | 775.85 | + | 775.85 | kg | 0 | 0 | 775.85 | + | 775.85 | kg | 0 | 0 | 775.85 | + | 775.85 | kg | 0 | 0 | 775.85 | + | 775.85 | kg | 0 | 0 | 775.85 | + | 775.85 | kg | 0 | 0 | 775.85 | + | 775.85 | kg | HALO | D:\2. Data hoa nghiem\1. PP HÓA NGHIỆM CÁC BỒN-XLBM\HALO-PPPT_CT-21A-XB-XT,XM-1F.pdf
XT-XB2 | XT-000C | Xà bông 脫脂 (5,6) | g/L | 40~60g/L (50±5g/L) | 50 | 0 | 0 | 573.75 | + | 573.75 | kg | 0 | 0 | 573.75 | + | 573.75 | kg | 0 | 0 | 573.75 | + | 573.75 | kg | 0 | 0 | 573.75 | + | 573.75 | kg | 0 | 0 | 573.75 | + | 573.75 | kg | 0 | 0 | 573.75 | + | 573.75 | kg | HALO
XT-DG1 | XT-000C | Điện giải 電解 (8) | g/L | 50~70g/L (60±5g/L) | 60 | 0 | 0 | 492 | + | 492 | kg | 0 | 0 | 492 | + | 492 | kg | 0 | 0 | 492 | + | 492 | kg | 0 | 0 | 492 | + | 492 | kg | 0 | 0 | 492 | + | 492 | kg | 0 | 0 | 492 | + | 492 | kg | HALO | D:\2. Data hoa nghiem\1. PP HÓA NGHIỆM CÁC BỒN-XLBM\HALO-PPPT_EC-508-ĐG-XT,XM-1F.pdf
XT-DG2 | XT-000C | Điện giải 電解 (20,21) | g/L | 50~70g/L (60±5g/L) | 60 | 0 | 0 | 520.08 | + | 520.08 | kg | 0 | 0 | 520.08 | + | 520.08 | kg | 0 | 0 | 520.08 | + | 520.08 | kg | 0 | 0 | 520.08 | + | 520.08 | kg | 0 | 0 | 520.08 | + | 520.08 | kg | 0 | 0 | 520.08 | + | 520.08 | kg | HALO
XT-NAOH | XT-000C | NaOH (26-37) 氫氧化鈉 | g/L | 135~ 145g/L (140±5g/L) | 140 | 0 | 0 | 7429.24 | + | 7429.24 | kg | 0 | 0 | 7429.24 | + | 7429.24 | kg | 0 | 0 | 7429.24 | + | 7429.24 | kg | 0 | 0 | 7429.24 | + | 7429.24 | kg | 0 | 0 | 7429.24 | + | 7429.24 | kg | 0 | 0 | 7429.24 | + | 7429.24 | kg | HALO | ..\..\..\2. Data hoa nghiem\1. PP HÓA NGHIỆM CÁC BỒN-XLBM\HALO-PPPT_Kem kiềm.pdf
XT-ZN | XT-000C | Zn 鋅 (26-37) (1 pcs Zn=25kg) | g/L | 6~8g/L (7±0.5g/L) | 7 | 0 | 0 | 371.462 | + | 371.462 | kg | 0 | 0 | 371.462 | + | 371.462 | kg | 0 | 0 | 371.462 | + | 371.462 | kg | 0 | 0 | 371.462 | + | 371.462 | kg | 0 | 0 | 371.462 | + | 371.462 | kg | 0 | 0 | 371.462 | + | 371.462 | kg | HALO | D:\2. Data hoa nghiem\1. PP HÓA NGHIỆM CÁC BỒN-XLBM\ZN-XM,XT.pdf
XT-CR3I | XT-000C | Nồng độ Cr2O3 三價鉻(46) LANTHANE 318 (HALO) | % | 5~8 % (6±0.5%) | 6 | 0 | -1.0461 | 236.74896 | + | 236.74896 | L | 0 | -1.0461 | 236.74896 | + | 236.74896 | L | 0 | -1.0461 | 236.74896 | + | 236.74896 | L | 0 | -1.0461 | 236.74896 | + | 236.74896 | L | 0 | -1.0461 | 236.74896 | + | 236.74896 | L | 0 | -1.0461 | 236.74896 | + | 236.74896 | L | HALO | D:\2. Data hoa nghiem\1. PP HÓA NGHIỆM CÁC BỒN-XLBM\HALO-PPPT_lanthane 318-CR2O3-XM1F.pdf
XT-CR3IPH | XT-000C | PH | pH | 2.0~2.4(2.2±0.2 ) |  |  | 0 | [5 empty] | 0 | [5 empty] | 0 | [5 empty] | 0 | [5 empty] | 0 | [5 empty] | 0
XT-HCL1 | XT-000C | Nồng độ acid đặc (13,14) 鹽酸 濃度 | %V/V | 40~50 %V/V (45±5% V/V) | 45% | 0 | 0% | 3025.35 | + | 3025.35 | L | 0 | 0% | 3025.35 | + | 3025.35 | L | 0 | 0% | 3025.35 | + | 3025.35 | L | 0 | 0% | 3025.35 | + | 3025.35 | L | 0 | 0% | 3025.35 | + | 3025.35 | L | 0 | 0% | 3025.35 | + | 3025.35 | L | CX | D:\2. Data hoa nghiem\1. PP HÓA NGHIỆM CÁC BỒN-XLBM\HCL đặc, loãng-XT.pdf
XT-HCL2 | XT-000C | Nồng độ acid đặc (15,16,17) 鹽酸 濃度 | %V/V | 40~50 %V/V (45±5% V/V) | 45% | 0 | 0% | 4729.05 | + | 4729.05 | L | 0 | 0% | 4729.05 | + | 4729.05 | L | 0 | 0% | 4729.05 | + | 4729.05 | L | 0 | 0% | 4729.05 | + | 4729.05 | L | 0 | 0% | 4729.05 | + | 4729.05 | L | 0 | 0% | 4729.05 | + | 4729.05 | L | CX
XT-HCL3 | XT-000C | Nồng độ acid loãng (12) 稀酸 濃度 | %V/V | 20~40 %V/V (30±5% V/V) | 30% | 0 | 0% | 970.2 | + | 970.2 | L | 0 | 0% | 970.2 | + | 970.2 | L | 0 | 0% | 970.2 | + | 970.2 | L | 0 | 0% | 970.2 | + | 970.2 | L | 0 | 0% | 970.2 | + | 970.2 | L | 0 | 0% | 970.2 | + | 970.2 | L | CX
XT-HNO3 | XT-000C | Nồng độ HNO3 (42) 硝酸濃度 | %V/V | 0.5~1.5% (1±0.4%) | 1% | 0 | 0% | 28.08 | + | 28.08 | L | 0 | 0% | 28.08 | + | 28.08 | L | 0 | 0% | 28.08 | + | 28.08 | L | 0 | 0% | 28.08 | + | 28.08 | L | 0 | 0% | 28.08 | + | 28.08 | L | 0 | 0% | 28.08 | + | 28.08 | L | CX | D:\2. Data hoa nghiem\1. PP HÓA NGHIỆM CÁC BỒN-XLBM\HNO3-XT.pdf
XT-CR3K | XT-000C | Cr2O3 （K) (49) 三價鉻 | % | 3~9% (6±1%) | 6 | 0 |  | #VALUE! | + |  | L | 0 |  | #VALUE! | + |  | L | 0 |  | #VALUE! | + |  | L | 0 |  | #VALUE! | + |  | L | 0 |  | #VALUE! | + |  | L | 0 |  | #VALUE! | + |  | L
XT-CR3KPH | XT-000C | PH | pH | 1.8~2.4(2.0±0.1) |  |  | 0 | [5 empty] | 0 | [5 empty] | 0 | [5 empty] | 0 | [5 empty] | 0 | [5 empty] | 0
|  | Nồng độ Cr2O3 三價鉻( JASCO 45) | % | 8~16 % (12±2%) | 12 | 0 |  | #VALUE! | + |  | L | 0 |  | #VALUE! | + |  | L | 0 |  | #VALUE! | + |  | L | 0 |  | #VALUE! | + |  | L | 0 |  | #VALUE! | + |  | L | 0 |  | #VALUE! | + |  | L
|  | PH | pH | 1.8~2.4(2.0 ±0.2 ) |  |  | 0 | [5 empty] | 0 | [5 empty] | 0 | [5 empty] | 0 | [5 empty] | 0 | [5 empty] | 0
XTNI-ZN | XT-000C | Zn-Niken Plating- Zn | g/L | 5~6g/L (5.5± 1g/L) | 5.5 | 0 |  | #VALUE! | + |  | kg | 0 | [5 empty] | 0 |  | #VALUE! | + |  | kg | 0 |  | #VALUE! | + |  | kg | [6 empty] | 0 |  | #VALUE! | + |  | kg | ZN,JASCO | ..\..\..\2. Data hoa nghiem\1. PP HÓA NGHIỆM CÁC BỒN-XLBM\JASCO-Phương pháp phân tích ZN-Ni-XT.pdf
XTNI-NI | XT-000C | Zn-Niken Plating- Ni | g/L | 1.7~1.9g/L (1.8 ± 0.1g/L) | 1.8 | 0 | 0 | 14.4 | + |  | L | 0 | [5 empty] | 0 | 0 | 14.4 | + |  | L | 0 | 0 | 14.4 | + |  | L | [6 empty] | 0 | 0 | 14.4 | + |  | L | HALO
XTNI-NAOH | XT-000C | Zn-Niken Plating- NaOH | g/L | 120~130g/L (125 ± 5g/L) | 125 | 0 | 0 | 1000 | + |  | kg | 0 | [5 empty] | 0 | 0 | 1000 | + |  | kg | 0 | 0 | 1000 | + |  | kg | [6 empty] | 0 | 0 | 1000 | + |  | kg | NAOH,HALO | ..\..\..\2. Data hoa nghiem\1. PP HÓA NGHIỆM CÁC BỒN-XLBM\NA2CO3-HALO.pdf
XTNI-HT | XT-000C | Zn-Niken Plating- 208HT | g/L | 125~135g/L (130g/L) | 130 | 0 |  | #VALUE! | + |  | L | 0 | [5 empty] | 0 |  | #VALUE! | + |  | L | 0 |  | #VALUE! | + |  | L | [6 empty] | 0 |  | #VALUE! | + |  | L
XTNI-CR3PH | XT-000C | Cr2O3 三價鉻Ni- PH | PH | 3.0-4.5(4.3±0.2) |  |  | 0 | [11 empty] | 0 | [5 empty] | 0 | [11 empty] | 0 |  |  |  |  | JASCO
Hạng mục kiểm tra nhiệt độ 檢查溫度
MÃ | MÃ MÁY | Hạng mục kiểm tra nhiệt độ 溫度檢查項目 | nhiệt độ 溫度 | Tiêu chuẩn 控制範圍 |  |  | Nhiệt kế 温度計 |  |  | Nhiệt tự động 自動温控 |  |  | Nhiệt kế 温度計 |  |  | Nhiệt tự động 自動温控 |  |  | Nhiệt kế 温度計 |  |  | Nhiệt tự động 自動温控 |  |  | Nhiệt kế 温度計 |  |  | Nhiệt tự động 自動温控 |  |  | Nhiệt kế 温度計 |  |  | Nhiệt tự động 自動温控 |  |  | Nhiệt kế 温度計 |  |  | Nhiệt tự động 自動温控
XT-TEMXB1 | XT-000C | Nhiệt độ xà bông nóng (1) 熱脫脂溫度(1) | 0C | 65~75ºC (70±3OC) |  |  | 0 |  |  | 0 |  |  | 0 |  |  | 0 |  |  | 0 |  |  | 0 |  |  | 0 |  |  | 0 |  |  | 0 |  |  | 0 |  |  | 0 |  |  | 0
XT-TEMXB2 | XT-000C | Nhiệt độ xà bông nóng (2) 熱脫脂溫度(2) | 0C | 65~75ºC (70±3OC) |  |  | 0 |  |  | 0 |  |  | 0 |  |  | 0 |  |  | 0 |  |  | 0 |  |  | 0 |  |  | 0 |  |  | 0 |  |  | 0 |  |  | 0 |  |  | 0
XT-TEMDG1 | XT-000C | Nhiệt độ điện giải (1) 電解1 溫度 | 0C | 60~70ºC (65±3OC) |  |  | 0 |  |  | 0 |  |  | 0 |  |  | 0 |  |  | 0 |  |  | 0 |  |  | 0 |  |  | 0 |  |  | 0 |  |  | 0 |  |  | 0 |  |  | 0
XT-TEMDG2 | XT-000C | Nhiệt độ điện giải (2) 電解 2 溫度 | 0C | 60~70ºC (65±3OC) |  |  | 0 |  |  | 0 |  |  | 0 |  |  | 0 |  |  | 0 |  |  | 0 |  |  | 0 |  |  | 0 |  |  | 0 |  |  | 0 |  |  | 0 |  |  | 0
XT-TEMBX | XT-000C | Nhiệt độ bồn xi 鍍鋅槽溫度 | 0C | 24~26ºC (25OC) |  |  | 0 |  |  | 0 |  |  | 0 |  |  | 0 |  |  | 0 |  |  | 0 |  |  | 0 |  |  | 0 |  |  | 0 |  |  | 0 |  |  | 0 |  |  | 0
XT-TEMCR3I | XT-000C | Nhiệt độ bồn màu Cr2O3 (I) 三價鉻 溫度 HALO | 0C | 34~36ºC (35±1OC) |  |  | 0 |  |  | 0 |  |  | 0 |  |  | 0 |  |  | 0 |  |  | 0 |  |  | 0 |  |  | 0 |  |  | 0 |  |  | 0 |  |  | 0 |  |  | 0
XT-TEMH2O | XT-000C | Nhiệt độ bồn nước nóng 熱水溫度 | 0C | 55~65ºC (60±3OC) |  |  | 0 |  |  | 0 |  |  | 0 |  |  | 0 |  |  | 0 |  |  | 0 |  |  | 0 |  |  | 0 |  |  | 0 |  |  | 0 |  |  | 0 |  |  | 0
XT-TEMSAY | XT-000C | Sấy khô 烘乾 | 0C | 65~75ºC (70±3OC) |  |  | \ |  |  | 0 |  |  | \ |  |  | 0 |  |  | \ |  |  | 0 |  |  | \ |  |  | 0 |  |  | \ |  |  | 0 |  |  | \ |  |  | 0
|  | Nhiệt độ bồn màu Cr2O3 (K) 三價鉻 溫度 | 0C | 20~30ºC |  |  | 0 |  |  | 0 | [8 empty] | 0 |  |  | 0 |  |  | 0 |  |  | 0 | [8 empty] | 0 |  |  | 0
|  | Nhiệt độ bồn màu Cr2O3 (I) 三價鉻 溫度 JASCO | 0C | 35~45ºC (40±3OC) |  |  | 0 |  |  | 0 |  |  | 0 |  |  | 0 |  |  | 0 |  |  | 0 |  |  | 0 |  |  | 0 |  |  | 0 |  |  | 0 |  |  | 0 |  |  | 0
XTNI-TEMBX | XT-000C | Nhiệt độ bồn xi Zn-Niken Zn-Niken 鍍鋅槽溫度 | 0C | 24~28ºC (26±2OC) |  |  | 0 |  |  | 0 |  |  | 0 |  |  | 0 |  |  | 0 |  |  | 0 |  |  | 0 |  |  | 0 |  |  | 0 |  |  | 0 |  |  | 0 |  |  | 0
XTNI-TEMSIEUAM | XT-000C | Nhiệt độ nước nóng siêm âm 超音波熱水洗槽 | 0C | 40~60ºC (50±10OC) |  |  | 0 |  |  | 0 |  |  | 0 |  |  | 0 |  |  | 0 |  |  | 0 |  |  | 0 |  |  | 0 |  |  | 0 |  |  | 0 |  |  | 0 |  |  | 0
XT-TEMCR3NI | XT-000C | Nhiệt độ bồn màu Cr2O3 (Niken) 三價鉻 溫度 | 0C | 20~30ºC (25±5OC) |  |  | 0 |  |  | 0 |  |  | 0 |  |  | 0 |  |  | 0 |  |  | 0 |  |  | 0 |  |  | 0 |  |  | 0 |  |  | 0 |  |  | 0 |  |  | 0
Hạng mục kiểm tra bơm thuốc tự động 藥液自動添加
XT-BONG | XT-000C | chất bóng (250 brightener) 光亮劑 | ml/KAH | 30~50 (40) |  |  | 0 | [5 empty] | 0 | [5 empty] | 0 | [5 empty] | 0 | [5 empty] | 0 | [5 empty] | 0
XT-MEM | XT-000C | chất mềm (250 base) 開缸劑 | ml/KAH | 160~220 (180) |  |  | 0 | [5 empty] | 0 | [5 empty] | 0 | [5 empty] | 0 | [5 empty] | 0 | [5 empty] | 0
BẢNG KIỂM TRA DẦU NHỚT TRONG BỒN NƯỚC SAU BỒN ACID
Ngày: | 0 | 2022/12/03
Chuyền | Bồn nước | Bồn nước | phán định OK/NG
|  |  | 8:00 | 16:00
XL-001E | aicd loãng--> nước | aicd loãng--> nước | 0 | 0
| acid hoạt hóa--> nước | acid hoạt hóa--> nước | 0 | 0
| HNO3--> nước | HNO3--> nước | 0 | 0
XL-001F | aicd loãng--> nước | aicd loãng--> nước | 0 | 0
| acid hoạt hóa--> nước | acid hoạt hóa--> nước | 0 | 0
| HNO3--> nước | HNO3--> nước | 0 | 0
XT-001C | aicd đặc--> nước | aicd đặc--> nước | 0 | 0
| HNO3--> nước | HNO3--> nước | 0 | 0
ghi chú: |  | stop: -
TRO VE MENU
TRO VE MENU
TRO VE MENU
TRO VE MENU
TRO VE MENU
TRO VE MENU
Note on E4: TẤT CẢ Ô TIÊU CHUẨN ĐỀU CHẠY THEO Ô NÀY

## XM.chart
2022/12/03
| XL-001E |  | NỒNG ĐỘ
|  |  | 6:00 | 10:00 | 14:00 | 18:00 | 22:00 | 2:00
1 | Xà bông (1) 脫脂 | NaOH | 30 | 29.6 | 31 | 30 | 29.5 | 29.2
|  | 561 L | 0 | 0 | 0 | 0 | 0 | 0
2 | Xà bông (2) 脫脂 | NaOH | 30.8 | 30 | 29.6 | 31.6 | 31.2 | 30.8
|  | 561 L | 0 | 0 | 0 | 0 | 0 | 0
3 | điện giải(1) 電解 | NaOH | 70.2 | 69.2 | 71.3 | 71 | 70.6 | 70
|  | 561 L | 0 | 0 | 0 | 0 | 0 | 0
4 | điện giải (2) 電解 | NaOH | 72.8 | 71.2 | 71 | 70.4 | 70 | 69.5
|  | 561 L | 0 | 0 | 0 | 0 | 0 | 0
5 | Bồn xi 鋅電鍍槽 Zinc Plating | Nồng độ NaOH 氫氧化鈉 | 140 | 139.2 | 140.8 | 140.8 | 140.4 | 139.2
|  | Nồng độ Zn 鋅 (1 pcs Zn=25kg) | 10.01 | 10.01 | 9.75 | 9.88 | 10 | 10.1
6 | Cr2O3 (I) 三價鉻 |  | 13.66906 | 14.38849 | 14 | 13.8 | 13.5 | 13.38129
|  |  | 1.76 | 1.75 | 1.89 | 1.78 | 1.87 | 1.8
7 | Nồng độ acid đặc 鹽酸 濃度 |  | 0.46 | 0.45625 | 0.452 | 0.45625 | 0.451 | 0.44484375
8 | Nồng độ acid loãng 稀酸 濃度 |  | 0.252 | 0.242 | 0.233 | 0.23 | 0.228 | 0.225
9 | Nồng độ HCl hoạt hóa 稀酸活化 濃度 |  | 0.1140625 | 0.1049375 | 0.09353125 | 0.10265625 | 0.096 | 0.0958125
10 | Nồng độ HNO3 硝酸濃度 |  | 0.0113418 | 0.0100816 | 0.0113418 | 0.012602 | 0.011 | 0.01234996
Hạng mục kiểm tra nhiệt độ 檢查溫度 |  |  | NHIỆT ĐỘ
NO | Hạng mục kiểm tra nhiệt độ 溫度檢查項目 |  | 6:00 | 10:00 | 14:00 | 18:00 | 22:00 | 2:00
1 | Nhiệt độ xà bông nóng (1) 熱脫脂溫度(1) |  | 69 | 68 | 67 | 67 | 68 | 68
2 | Nhiệt độ xà bông nóng (2) 熱脫脂溫度(2) | Nhiệt độ xà bông nóng (2) 熱脫脂溫度(2) | 71 | 71 | 71 | 70 | 70 | 71
3 | Nhiệt độ điện giải (1) 電解1 溫度 | Nhiệt độ điện giải (1) 電解1 溫度 | 58 | 58 | 58 | 59 | 60 | 59
4 | Nhiệt độ điện giải (2) 電解 2 溫度 | Nhiệt độ điện giải (2) 電解 2 溫度 | 55 | 56 | 56 | 55 | 56 | 56
5 | Nhiệt độ bồn xi 鍍鋅槽溫度 | Nhiệt độ bồn xi 鍍鋅槽溫度 | 25 | 26 | 25 | 29 | 27 | 30
6 | Nhiệt độ bồn màu Cr2O3 三價鉻 溫度 | Nhiệt độ bồn màu Cr2O3 三價鉻 溫度 | 42 | 42 | 42 | 41 | 42 | 40
7 | Nhiệt độ bồn nước nóng 熱水溫度 | Nhiệt độ bồn nước nóng 熱水溫度 | 57 | 58 | 58 | 58 | 59 | 59
8 | Sấy khô 烘乾 | Sấy khô 烘乾 | 73 | 74 | 70 | 74 | 73 | 73
Hạng mục kiểm tra bơm thuốc tự động 藥液自動添加 |  |  | BƠM TỰ ĐỘNG
NO | Hạng mục bơm thuốc 自動添加檢查項目 |  | 6:00 | 10:00 | 14:00 | 18:00 | 22:00 | 2:00
1 | 173759 (190627) -chất bóng |  | 350 | 345 | 330 | 335 | 330 | 340
2 | 173760 (190628) - chất mềm |  | 44 | 42 | 42 | 40 | 42 | 42
BỔ SUNG
|  |  | 6:00 | 10:00 | 14:00 | 18:00 | 22:00 | 2:00
1 | Xà bông (1) 脫脂 | NaOH | 0 | 1.0772 | 0 | 0 | 1.3465 | 2.1544
|  | 561 L | 0 | 0.3619392 | 0 | 0 | 0.452424 | 0.7238784
2 | Xà bông (2) 脫脂 | NaOH | 0 | 0 | 1.322 | 0 | 0 | 0
|  | 561 L | 0 | 0 | 0.444192 | 0 | 0 | 0
3 | điện giải(1) 電解 | NaOH | 0 | 0.9248 | 0 | 0 | 0 | 0
|  | 561 L | 0 | 0.27744 | 0 | 0 | 0 | 0
4 | điện giải (2) 電解 | NaOH | 0 | 0 | 0 | 0 | 0 | 0.7295
|  | 561 L | 0 | 0 | 0 | 0 | 0 | 0.21885
5 | Bồn xi 鋅電鍍槽 Zinc Plating | Nồng độ NaOH 氫氧化鈉 | 0 | 15.9608 | 0 | 0 | 0 | 15.9608
|  | Nồng độ Zn 鋅 (1 pcs Zn=25kg) | 0 | 0 | 0 | 0 | 0 | 0
6 | Cr2O3 (I) 三價鉻 |  | 1.902878 | 0 | 0 | 1.15 | 2.875 | 3.557554
|  |  | 0 | 0 | 0 | 0 | 0 | 0
7 | Nồng độ acid đặc 鹽酸 濃度 |  | 0 | 0 | 0 | 0 | 0 | 10.9415625
8 | Nồng độ acid loãng 稀酸 濃度 |  | 0 | 0 | 0 | 0 | 0 | 0
9 | Nồng độ HCl hoạt hóa 稀酸活化 濃度 |  | 0 | 0 | 3.71953125 | 0 | 2.3 | 2.4078125
10 | Nồng độ HNO3 硝酸濃度 |  | 0 | 0 | 0 | 0 | 0 | 0
XL-001F
NO |  |  | NỒNG ĐỘ
|  |  | 6:00 | 10:00 | 14:00 | 18:00 | 22:00 | 2:00
1 | Xà bông (1) 脫脂 | NaOH | 72.039 | 70.741 | 70.2 | 70 | 69.5 | 69
|  | CleanA 840ml/NaOH 25kg | #REF! | #REF! | #REF! | #REF! | #REF! | #REF!
|  | CleanB 8400ml/NaOH 25kg | #REF! | #REF! | #REF! | #REF! | #REF! | #REF!
2 | Xà bông (2) 脫脂 | NaOH | 70.3 | 70.1 | 70 | 70 | 70 | 69.5
|  | CleanA 840ml/NaOH 25kg | #REF! | #REF! | #REF! | #REF! | #REF! | #REF!
|  | CleanB 8400ml/NaOH 25kg | #REF! | #REF! | #REF! | #REF! | #REF! | #REF!
3 | Điện giải(1) 電解 | NaOH | 59.3 | 61.2 | 60.3 | 61.5 | 61.2 | 60.984
|  | CleanB 7.5L/NaOH 25kg | 0 | 0 | 0 | 0 | 0 | 0
4 | Điện giải (2) 電解 | NaOH | 60.3 | 60 | 59.6 | 59 | 59.5 | 59
|  | CleanB 7.5L/NaOH 25kg | 0 | 0 | 0 | 0 | 0 | 0
5 | Nồng độ NaOH 氫氧化鈉 |  | 140 | 140 | 140 | 140 | 139.6 | 140
6 | Nồng độ Zn 鋅 (1 pcs Zn=25kg) |  | 10 | 10.1 | 10 | 10 | 10 | 10.7
7 | Nồng độ Cr2O3 三價鉻 (thêm TR-173A làm nồng độ↓ thêm TR-173H làm nồng độ↑) |  | 8.3 | 8.2 | 8 | 8 | 7.8 | 8.3
|  |  | 2.3 | 2.32 | 2.35 | 2.4 | 2.39 | 2.35
8 | Nồng độ acid đặc 鹽酸 濃度 |  | 0.45 | 0.446 | 0.468 | 0.46765625 | 0.465 | 0.45625
9 | Nồng độ acid loãng 稀酸 濃度 |  | 0.223 | 0.242 | 0.236 | 0.26234375 | 0.258 | 0.2509375
11 | Nồng độ HCL hoạt hóa 稀酸活化 濃度 |  | 0.096 | 0.13915625 | 0.12775 | 0.12090625 | 0.115 | 0.1140625
12 | Nồng độ HNO3 硝酸濃度 |  | 0.0113418 | 0.012602 | 0.0113418 | 0.0113418 | 0.01 | 0.01209792
| Hạng mục kiểm tra nhiệt độ 檢查溫度 |  | NHIỆT ĐỘ
NO | Hạng mục kiểm tra nhiệt độ 溫度檢查項目 |  | 6:00 | 10:00 | 14:00 | 18:00 | 22:00 | 2:00
1 | Nhiệt độ xà bông nóng (1) 熱脫脂溫度(1) |  | 63 | 64 | 64 | 67 | 0 | 67
2 | Nhiệt độ xà bông nóng (2) 熱脫脂溫度(2) | Nhiệt độ xà bông nóng (2) 熱脫脂溫度(2) | 62 | 63 | 62 | 65 | 0 | 66
3 | Nhiệt độ điện giải (1) 電解1 溫度 | Nhiệt độ điện giải (1) 電解1 溫度 | 60 | 60 | 60 | 61 | 0 | 59
4 | Nhiệt độ điện giải (2) 電解 2 溫度 | Nhiệt độ điện giải (2) 電解 2 溫度 | 60 | 59 | 58 | 52 | 0 | 54
5 | Nhiệt độ bồn xi 鍍鋅槽溫度 | Nhiệt độ bồn xi 鍍鋅槽溫度 | 26 | 25 | 28 | 27 | 0 | 27
6 | Nhiệt độ bồn màu Cr2O3 三價鉻 溫度 | Nhiệt độ bồn màu Cr2O3 三價鉻 溫度 | 36 | 37 | 37 | 36 | 0 | 36
7 | Nhiệt độ bồn nước nóng 熱水溫度 | Nhiệt độ bồn nước nóng 熱水溫度 | 62 | 58 | 58 | 57 | 0 | 57
8 | Sấy khô 烘乾 | Sấy khô 烘乾 | 73 | 71 | 71 | 73 | 0 | 71
| Hạng mục kiểm tra bơm thuốc tự động 藥液自動添加 |  | BƠM TỰ ĐỘNG
NO | Hạng mục bơm thuốc 自動添加檢查項目 |  | 6:00 | 10:00 | 14:00 | 18:00 | 22:00 | 2:00
1 | chất mềm (merlin starer) 開缸劑 |  | 200 | 195 | 190 | 195 | 0 | 190
2 | chất bóng (merlin brightener) 光亮劑 |  | 43 | 42 | 43 | 42 | 0 | 39
BỔ SUNG
|  |  | 6:00 | 10:00 | 14:00 | 18:00 | 22:00 | 2:00
1 | Xà bông (1) 脫脂 | NaOH | 0 | 0 | 0 | 0 | 1.3465 | 2.693
|  | CleanA 840ml/NaOH 25kg | #REF! | #REF! | #REF! | #REF! | #REF! | #REF!
|  | CleanB 8400ml/NaOH 25kg | #REF! | #REF! | #REF! | #REF! | #REF! | #REF!
2 | Xà bông (2) 脫脂 | NaOH | 0 | 0 | 0 | 0 | 0 | 1.6525
|  | CleanA 840ml/NaOH 25kg | #REF! | #REF! | #REF! | #REF! | #REF! | #REF!
|  | CleanB 8400ml/NaOH 25kg | #REF! | #REF! | #REF! | #REF! | #REF! | #REF!
3 | Điện giải(1) 電解 | NaOH | 0.8092 | 0 | 0 | 0 | 0 | 0
|  | CleanB 7.5L/NaOH 25kg | 0.226576 | 0 | 0 | 0 | 0 | 0
4 | Điện giải (2) 電解 | NaOH | 0 | 0 | 0.5836 | 1.459 | 0.7295 | 1.459
|  | CleanB 7.5L/NaOH 25kg | 0 | 0 | 0.163408 | 0.40852 | 0.20426 | 0.40852
5 | Nồng độ NaOH 氫氧化鈉 |  | 0 | 0 | 0 | 0 | 7.9804 | 0
6 | Nồng độ Zn 鋅 (1 pcs Zn=25kg) |  | 0 | 0 | 0 | 0 | 0 | 0
7 | Nồng độ Cr2O3 三價鉻 (thêm TR-173A làm nồng độ↓ thêm TR-173H làm nồng độ↑) |  | 0 | 0 | 0 | 0 | 1.15 | 0
|  |  | 0 | 0 | 0 | 0 | 0 | 0
8 | Nồng độ acid đặc 鹽酸 濃度 |  | 0 | 8.488 | 0 | 0 | 0 | 0
9 | Nồng độ acid loãng 稀酸 濃度 |  | 0 | 0 | 0 | 0 | 0 | 0
11 | Nồng độ HCL hoạt hóa 稀酸活化 濃度 |  | 2.3 | 0 | 0 | 0 | 0 | 0
12 | Nồng độ HNO3 硝酸濃度 |  | 0 | 0 | 0 | 0 | 0 | 0
XL-001G
NO |  |  | NỒNG ĐỘ
|  |  | 6:00 | 10:00 | 14:00 | 18:00 | 22:00 | 2:00
1 | Xà bông (1) 脫脂 | NaOH | #REF! | #REF! | #REF! | #REF! | #REF! | #REF!
|  | CleanA 840ml/NaOH 25kg | #REF! | #REF! | #REF! | #REF! | #REF! | #REF!
|  | CleanB 8400ml/NaOH 25kg | #REF! | #REF! | #REF! | #REF! | #REF! | #REF!
2 | Xà bông (2) 脫脂 | NaOH | #REF! | #REF! | #REF! | #REF! | #REF! | #REF!
|  | CleanA 840ml/NaOH 25kg | #REF! | #REF! | #REF! | #REF! | #REF! | #REF!
|  | CleanB 8400ml/NaOH 25kg | #REF! | #REF! | #REF! | #REF! | #REF! | #REF!
3 | Điện giải(1) 電解 | NaOH | #REF! | #REF! | #REF! | #REF! | #REF! | #REF!
|  | CleanB 7.5L/NaOH 25kg | #REF! | #REF! | #REF! | #REF! | #REF! | #REF!
4 | Điện giải (2) 電解 | NaOH | #REF! | #REF! | #REF! | #REF! | #REF! | #REF!
|  | CleanB 7.5L/NaOH 25kg | #REF! | #REF! | #REF! | #REF! | #REF! | #REF!
5 | Nồng độ NaOH 氫氧化鈉 |  | #REF! | #REF! | #REF! | #REF! | #REF! | #REF!
6 | Nồng độ Zn 鋅 (1 pcs Zn=25kg) |  | #REF! | #REF! | #REF! | #REF! | #REF! | #REF!
7 | Nồng độ Cr2O3 三價鉻 (thêm TR-173A làm nồng độ↓ thêm TR-173H làm nồng độ↑) |  | #REF! | #REF! | #REF! | #REF! | #REF! | #REF!
|  |  | #REF! | #REF! | #REF! | #REF! | #REF! | #REF!
8 | Nồng độ acid đặc 鹽酸 濃度 |  | #REF! | #REF! | #REF! | #REF! | #REF! | #REF!
9 | Nồng độ acid loãng 稀酸 濃度 |  | #REF! | #REF! | #REF! | #REF! | #REF! | #REF!
10 | Nồng độ HNO3 硝酸濃度 |  | #REF! | #REF! | #REF! | #REF! | #REF! | #REF!
| Hạng mục kiểm tra nhiệt độ 檢查溫度 |  | NHIỆT ĐỘ
NO | Hạng mục kiểm tra nhiệt độ 溫度檢查項目 |  | 6:00 | 10:00 | 14:00 | 18:00 | 22:00 | 2:00
1 | Nhiệt độ xà bông nóng (1) 熱脫脂溫度(1) |  | #REF! | #REF! | #REF! | #REF! | #REF! | #REF!
2 | Nhiệt độ xà bông nóng (2) 熱脫脂溫度(2) | Nhiệt độ xà bông nóng (2) 熱脫脂溫度(2) | #REF! | #REF! | #REF! | #REF! | #REF! | #REF!
3 | Nhiệt độ điện giải (1) 電解1 溫度 | Nhiệt độ điện giải (1) 電解1 溫度 | #REF! | #REF! | #REF! | #REF! | #REF! | #REF!
4 | Nhiệt độ điện giải (2) 電解 2 溫度 | Nhiệt độ điện giải (2) 電解 2 溫度 | #REF! | #REF! | #REF! | #REF! | #REF! | #REF!
5 | Nhiệt độ bồn xi 鍍鋅槽溫度 | Nhiệt độ bồn xi 鍍鋅槽溫度 | #REF! | #REF! | #REF! | #REF! | #REF! | #REF!
6 | Nhiệt độ bồn màu Cr2O3 三價鉻 溫度 | Nhiệt độ bồn màu Cr2O3 三價鉻 溫度 | #REF! | #REF! | #REF! | #REF! | #REF! | #REF!
7 | Nhiệt độ bồn nước nóng 熱水溫度 | Nhiệt độ bồn nước nóng 熱水溫度 | #REF! | #REF! | #REF! | #REF! | #REF! | #REF!
8 | Sấy khô 烘乾 | Sấy khô 烘乾 | #REF! | #REF! | #REF! | #REF! | #REF! | #REF!
| Hạng mục kiểm tra bơm thuốc tự động 藥液自動添加 |  | BƠM TỰ ĐỘNG
NO | Hạng mục bơm thuốc 自動添加檢查項目 |  | 6:00 | 10:00 | 14:00 | 18:00 | 22:00 | 2:00
1 | chất mềm (merlin starer) 開缸劑 |  | #REF! | #REF! | #REF! | #REF! | #REF! | #REF!
2 | chất bóng (merlin brightener) 光亮劑 |  | #REF! | #REF! | #REF! | #REF! | #REF! | #REF!
BỔ SUNG
|  |  | 6:00 | 10:00 | 14:00 | 18:00 | 22:00 | 2:00
1 | Xà bông (1) 脫脂 | NaOH | #REF! | #REF! | #REF! | #REF! | #REF! | #REF!
|  | CleanA 840ml/NaOH 25kg | #REF! | #REF! | #REF! | #REF! | #REF! | #REF!
|  | CleanB 8400ml/NaOH 25kg | #REF! | #REF! | #REF! | #REF! | #REF! | #REF!
2 | Xà bông (2) 脫脂 | NaOH | #REF! | #REF! | #REF! | #REF! | #REF! | #REF!
|  | CleanA 840ml/NaOH 25kg | #REF! | #REF! | #REF! | #REF! | #REF! | #REF!
|  | CleanB 8400ml/NaOH 25kg | #REF! | #REF! | #REF! | #REF! | #REF! | #REF!
3 | Điện giải(1) 電解 | NaOH | #REF! | #REF! | #REF! | #REF! | #REF! | #REF!
|  | CleanB 7.5L/NaOH 25kg | #REF! | #REF! | #REF! | #REF! | #REF! | #REF!
4 | Điện giải (2) 電解 | NaOH | #REF! | #REF! | #REF! | #REF! | #REF! | #REF!
|  | CleanB 7.5L/NaOH 25kg | #REF! | #REF! | #REF! | #REF! | #REF! | #REF!
5 | Nồng độ NaOH 氫氧化鈉 |  | #REF! | #REF! | #REF! | #REF! | #REF! | #REF!
6 | Nồng độ Zn 鋅 (1 pcs Zn=25kg) |  | #REF! | #REF! | #REF! | #REF! | #REF! | #REF!
7 | Nồng độ Cr2O3 三價鉻 (thêm TR-173A làm nồng độ↓ thêm TR-173H làm nồng độ↑) |  | #REF! | #REF! | #REF! | #REF! | #REF! | #REF!
|  |  | #REF! | #REF! | #REF! | #REF! | #REF! | #REF!
8 | Nồng độ acid đặc 鹽酸 濃度 |  | #REF! | #REF! | #REF! | #REF! | #REF! | #REF!
9 | Nồng độ acid loãng 稀酸 濃度 |  | #REF! | #REF! | #REF! | #REF! | #REF! | #REF!
10 | Nồng độ HNO3 硝酸濃度 |  | #REF! | #REF! | #REF! | #REF! | #REF! | #REF!
XT-000C
NO |  |  | NỒNG ĐỘ
|  |  | 6:00 | 10:00 | 14:00 | 18:00 | 22:00 | 2:00
1 | Xaø boâng 脫脂 (2,3,4) | NaOH | 0 | 0 | 0 | 0 | 0 | 0
|  | CleanA 840ml/NaOH 25kg | 0 | 0 | 0 | 0 | 0 | 0
|  | CleanB 8400ml/NaOH 25kg | #REF! | #REF! | #REF! | #REF! | #REF! | #REF!
2 | Xaø boâng 脫脂 (5,6) | NaOH | 0 | 0 | 0 | 0 | 0 | 0
|  | CleanA 840ml/NaOH 25kg | 0 | 0 | 0 | 0 | 0 | 0
|  | CleanB 8400ml/NaOH 25kg | #REF! | #REF! | #REF! | #REF! | #REF! | #REF!
3 | Điện giải 電解 (8) | NaOH | 0 | 0 | 0 | 0 | 0 | 0
|  | CleanB 7.5L/NaOH 25kg | 0 | 0 | 0 | 0 | 0 | 0
4 | Điện giải 電解 (20,21) | NaOH | 0 | 0 | 0 | 0 | 0 | 0
|  | CleanB 7.5L/NaOH 25kg | 0 | 0 | 0 | 0 | 0 | 0
5 | Boàn xi (26-37) 鋅電鍍槽 Zinc Plating |  | 0 | 0 | 0 | 0 | 0 | 0
|  |  | 0 | 0 | 0 | 0 | 0 | 0
6 | Noàng ñoä Cr2O3 (45,46) 三價鉻 |  | -1.0461 | -1.0461 | -1.0461 | -1.0461 | -1.0461 | -1.0461
|  |  | 0 | 0 | 0 | 0 | 0 | 0
7 | Noàng ñoä axit ñaëc 1 (13,14) 鹽酸 濃度 |  | 0 | 0 | 0 | 0 | 0 | 0
8 | Noàng ñoä axit ñaëc 2 (15,16,17) 鹽酸 濃度 |  | 0 | 0 | 0 | 0 | 0 | 0
9 | Nồng độ acid loãng (12) 稀酸 濃度 |  | 0 | 0 | 0 | 0 | 0 | 0
10 | Nồng độ HNO3 (42) 硝酸濃度 | Nồng độ HNO3 (42) 硝酸濃度 | 0 | 0 | 0 | 0 | 0 | 0
| Hạng mục kiểm tra nhiệt độ 檢查溫度 |  | NHIỆT ĐỘ
NO | Hạng mục kiểm tra nhiệt độ 溫度檢查項目 |  | 6:00 | 10:00 | 14:00 | 18:00 | 22:00 | 2:00
1 | Nhieät ñoä boàn xaø boâng noùng 1 熱脫脂溫度 |  | 0 | 0 | 0 | 0 | 0 | 0
2 | Nhieät ñoä boàn xaø boâng noùng 2 熱脫脂溫度 |  | 0 | 0 | 0 | 0 | 0 | 0
3 | Nhieät ñoä boàn ñieän giaûi (-) 電解 溫度 |  | 0 | 0 | 0 | 0 | 0 | 0
4 | Nhieät ñoä boàn ñieän giaûi (+) 電解 + 溫度 |  | 0 | 0 | 0 | 0 | 0 | 0
5 | Nhieät ñoä boàn xi 鍍鋅槽溫度 |  | 0 | 0 | 0 | 0 | 0 | 0
6 | Nhieät ñoä boàn maøu Cr2O3 三價鉻 溫度 |  | 0 | 0 | 0 | 0 | 0 | 0
7 | Nhieät ñoä boàn nöôùc noùng 熱水溫度 |  | 0 | 0 | 0 | 0 | 0 | 0
8 | saáy khoâ 烘乾 |  | 0 | 0 | 0 | 0 | 0 | 0
| Hạng mục kiểm tra bơm thuốc tự động 藥液自動添加 |  | BƠM TỰ ĐỘNG
NO | Hạng mục bơm thuốc 自動添加檢查項目 |  | 6:00 | 10:00 | 14:00 | 18:00 | 22:00 | 2:00
1 | 光澤劑Merlin Brightener Brightener Concentration (chất bóng) |  | 0 | 0 | 0 | 0 | 0 | 0
2 | 柔軟添加劑 Merlin Starter Basic Agent Concentration 173760 (chất mềm) |  | 0 | 0 | 0 | 0 | 0 | 0
BỔ SUNG
|  |  | 6:00 | 10:00 | 14:00 | 18:00 | 22:00 | 2:00
1 | Xaø boâng 脫脂 (2,3,4) | NaOH | 775.85 | 775.85 | 775.85 | 775.85 | 775.85 | 775.85
|  | CleanA 840ml/NaOH 25kg | 263.789 | 263.789 | 263.789 | 263.789 | 263.789 | 263.789
|  | CleanB 8400ml/NaOH 25kg | #REF! | #REF! | #REF! | #REF! | #REF! | #REF!
2 | Xaø boâng 脫脂 (5,6) | NaOH | 573.75 | 573.75 | 573.75 | 573.75 | 573.75 | 573.75
|  | CleanA 840ml/NaOH 25kg | 195.075 | 195.075 | 195.075 | 195.075 | 195.075 | 195.075
|  | CleanB 8400ml/NaOH 25kg | #REF! | #REF! | #REF! | #REF! | #REF! | #REF!
3 | Điện giải 電解 (8) | NaOH | 492 | 492 | 492 | 492 | 492 | 492
|  | CleanB 7.5L/NaOH 25kg | 157.44 | 157.44 | 157.44 | 157.44 | 157.44 | 157.44
4 | Điện giải 電解 (20,21) | NaOH | 520.08 | 520.08 | 520.08 | 520.08 | 520.08 | 520.08
|  | CleanB 7.5L/NaOH 25kg | 166.4256 | 166.4256 | 166.4256 | 166.4256 | 166.4256 | 166.4256
5 | Boàn xi (26-37) 鋅電鍍槽 Zinc Plating |  | 7429.24 | 7429.24 | 7429.24 | 7429.24 | 7429.24 | 7429.24
|  |  | 371.462 | 371.462 | 371.462 | 371.462 | 371.462 | 371.462
6 | Noàng ñoä Cr2O3 (45,46) 三價鉻 |  | 236.74896 | 236.74896 | 236.74896 | 236.74896 | 236.74896 | 236.74896
|  |  | 0 | 0 | 0 | 0 | 0 | 0
7 | Noàng ñoä axit ñaëc 1 (13,14) 鹽酸 濃度 |  | 1163.596 | 1163.596 | 1163.596 | 1163.596 | 1163.596 | 1163.596
8 | Noàng ñoä axit ñaëc 2 (15,16,17) 鹽酸 濃度 |  | 1818.865 | 1818.865 | 1818.865 | 1818.865 | 1818.865 | 1818.865
9 | Nồng độ acid loãng (12) 稀酸 濃度 |  | 334.5517 | 334.5517 | 334.5517 | 334.5517 | 334.5517 | 334.5517
10 | Nồng độ HNO3 (42) 硝酸濃度 | Nồng độ HNO3 (42) 硝酸濃度 | 28.08 | 28.08 | 28.08 | 28.08 | 28.08 | 15.6
TRO VE MENU
TRO VE MENU

## XM.chart 1
2022/12/03
| XL-001E |  | NỒNG ĐỘ
|  |  | 6:00 | 10:00 | 14:00 | 18:00 | 22:00 | 2:00
1 | Xà bông (1) 脫脂 | NaOH | 30 | 29.6 | 29.6 | 30 | 0 | 0
|  | 561 L | 0 | 0 | 0 | 0 | 0 | 0
2 | Xà bông (2) 脫脂 | NaOH | 30.8 | 30 | 30.8 | 31.6 | 0 | 0
|  | 561 L | 0 | 0 | 0 | 0 | 0 | 0
3 | điện giải(1) 電解 | NaOH | 65.6 | 65.2 | 66.8 | 72.8 | 0 | 0
|  | 561 L | 0 | 0 | 0 | 0 | 0 | 0
4 | điện giải (2) 電解 | NaOH | 72.8 | 71.2 | 71.6 | 70.4 | 0 | 0
|  | 561 L | 0 | 0 | 0 | 0 | 0 | 0
5 | Bồn xi 鋅電鍍槽 Zinc Plating | Nồng độ NaOH 氫氧化鈉 | 140 | 139.2 | 140.8 | 140.8 | 0 | 0
|  | Nồng độ Zn 鋅 (1 pcs Zn=25kg) | 10.01 | 10.01 | 9.75 | 9.88 | 0 | 0
6 | Cr2O3 (I) 三價鉻 |  | 13.66906 | 14.38849 | 15.2518 | 11.65468 | 0 | 0
|  |  | 1.76 | 1.75 | 1.89 | 1.78 | 0 | 0
7 | Nồng độ acid đặc 鹽酸 濃度 |  | 0.49046875 | 0.45625 | 0.46765625 | 0.45625 | 0 | 0
8 | Nồng độ acid loãng 稀酸 濃度 |  | 0.26234375 | 0.28515625 | 0.2965625 | 0.2509375 | 0 | 0
9 | Nồng độ HCl hoạt hóa 稀酸活化 濃度 |  | 0.1140625 | 0.1049375 | 0.09353125 | 0.10265625 | 0 | 0
10 | Nồng độ HNO3 硝酸濃度 |  | 0.0113418 | 0.0100816 | 0.0113418 | 0.012602 | 0 | 0
Hạng mục kiểm tra nhiệt độ 檢查溫度 |  |  | NHIỆT ĐỘ
NO | Hạng mục kiểm tra nhiệt độ 溫度檢查項目 |  | 6:00 | 10:00 | 14:00 | 18:00 | 22:00 | 2:00
1 | Nhiệt độ xà bông nóng (1) 熱脫脂溫度(1) |  | 69 | 66 | 66 | 0 | 0 | 0
2 | Nhiệt độ xà bông nóng (2) 熱脫脂溫度(2) | Nhiệt độ xà bông nóng (2) 熱脫脂溫度(2) | 71 | 71 | 71 | 0 | 0 | 0
3 | Nhiệt độ điện giải (1) 電解1 溫度 | Nhiệt độ điện giải (1) 電解1 溫度 | 58 | 58 | 58 | 0 | 0 | 0
4 | Nhiệt độ điện giải (2) 電解 2 溫度 | Nhiệt độ điện giải (2) 電解 2 溫度 | 55 | 56 | 56 | 0 | 0 | 0
5 | Nhiệt độ bồn xi 鍍鋅槽溫度 | Nhiệt độ bồn xi 鍍鋅槽溫度 | 32 | 33 | 34 | 0 | 0 | 0
6 | Nhiệt độ bồn màu Cr2O3 三價鉻 溫度 | Nhiệt độ bồn màu Cr2O3 三價鉻 溫度 | 42 | 42 | 42 | 0 | 0 | 0
7 | Nhiệt độ bồn nước nóng 熱水溫度 | Nhiệt độ bồn nước nóng 熱水溫度 | 57 | 58 | 58 | 0 | 0 | 0
8 | Sấy khô 烘乾 | Sấy khô 烘乾 | 73 | 74 | 70 | 0 | 0 | 0
Hạng mục kiểm tra bơm thuốc tự động 藥液自動添加 |  |  | BƠM TỰ ĐỘNG
NO | Hạng mục bơm thuốc 自動添加檢查項目 |  | 6:00 | 10:00 | 14:00 | 18:00 | 22:00 | 2:00
1 | 173759 (190627) -chất bóng |  | 350 | 345 | 330 | 0 | 0 | 0
2 | 173760 (190628) - chất mềm |  | 44 | 42 | 42 | 40 | 0 | 42
BỔ SUNG
|  |  | 6:00 | 10:00 | 14:00 | 18:00 | 22:00 | 2:00
1 | Xà bông (1) 脫脂 | NaOH | 0 | 1.0772 | 1.0772 | 0 | 0 | 0
|  | 561 L | 0 | 0.3619392 | 0.3619392 | 0 | 0 | 0
2 | Xà bông (2) 脫脂 | NaOH | 0 | 0 | 0 | 0 | 0 | 0
|  | 561 L | 0 | 0 | 0 | 0 | 0 | 0
3 | điện giải(1) 電解 | NaOH | 5.0864 | 5.5488 | 3.6992 | 0 | 0 | 0
|  | 561 L | 1.52592 | 1.66464 | 1.10976 | 0 | 0 | 0
4 | điện giải (2) 電解 | NaOH | 0 | 0 | 0 | 0 | 0 | 0
|  | 561 L | 0 | 0 | 0 | 0 | 0 | 0
5 | Bồn xi 鋅電鍍槽 Zinc Plating | Nồng độ NaOH 氫氧化鈉 | 0 | 15.9608 | 0 | 0 | 0 | 0
|  | Nồng độ Zn 鋅 (1 pcs Zn=25kg) | 0 | 0 | 0 | 0 | 0 | 0
6 | Cr2O3 (I) 三價鉻 |  | 1.902878 | 0 | 0 | 13.48561 | 0 | 0
|  |  | 0 | 0 | 0 | 0 | 0 | 0
7 | Nồng độ acid đặc 鹽酸 濃度 |  | 0 | 0 | 0 | 0 | 0 | 0
8 | Nồng độ acid loãng 稀酸 濃度 |  | 0 | 0 | 0 | 0 | 0 | 0
9 | Nồng độ HCl hoạt hóa 稀酸活化 濃度 |  | 0 | 0 | 3.71953125 | 0 | 0 | 0
10 | Nồng độ HNO3 硝酸濃度 |  | 0 | 0 | 0 | 0 | 0 | 0
XL-001F
NO |  |  | NỒNG ĐỘ
|  |  | 6:00 | 10:00 | 14:00 | 18:00 | 22:00 | 2:00
1 | Xà bông (1) 脫脂 | NaOH | 72.039 | 70.741 | 73.337 | 72.039 | 0 | 71.39
|  | CleanA 840ml/NaOH 25kg | 0 | 0 | 0 | 0 | 0 | 0
|  | CleanB 8400ml/NaOH 25kg | #REF! | #REF! | #REF! | #REF! | #REF! | #REF!
2 | Xà bông (2) 脫脂 | NaOH | 79.178 | 79.178 | 79.827 | 81.125 | 0 | 80.476
|  | CleanA 840ml/NaOH 25kg | 0 | 0 | 0 | 0 | 0 | 0
|  | CleanB 8400ml/NaOH 25kg | #REF! | #REF! | #REF! | #REF! | #REF! | #REF!
3 | Điện giải(1) 電解 | NaOH | 51.744 | 53.592 | 55.902 | 62.37 | 0 | 60.984
|  | CleanB 7.5L/NaOH 25kg | 0 | 0 | 0 | 0 | 0 | 0
4 | Điện giải (2) 電解 | NaOH | 75.768 | 42.504 | 54.054 | 58.212 | 0 | 57.75
|  | CleanB 7.5L/NaOH 25kg | 0 | 0 | 0 | 0 | 0 | 0
5 | Nồng độ NaOH 氫氧化鈉 |  | 140 | 140 | 140 | 140 | 0 | 140
6 | Nồng độ Zn 鋅 (1 pcs Zn=25kg) |  | 8.19 | 8.19 | 8.125 | 8.45 | 0 | 8.45
7 | Nồng độ Cr2O3 三價鉻 (thêm TR-173A làm nồng độ↓ thêm TR-173H làm nồng độ↑) |  | 5.81784 | 5.7331 | 5.26703 | 4.12304 | -1.0461 | 4.54674
|  |  | 2.35 | 2.32 | 2.43 | 2.4 | 0 | 2.35
8 | Nồng độ acid đặc 鹽酸 濃度 |  | 0.4790625 | 0.501875 | 0.501875 | 0.46765625 | 0 | 0.45625
9 | Nồng độ acid loãng 稀酸 濃度 |  | 0.2509375 | 0.2509375 | 0.2509375 | 0.26234375 | 0 | 0.2509375
11 | Nồng độ HCL hoạt hóa 稀酸活化 濃度 |  | 0.10721875 | 0.13915625 | 0.12775 | 0.12090625 | 0 | 0.1140625
12 | Nồng độ HNO3 硝酸濃度 |  | 0.0113418 | 0.012602 | 0.0113418 | 0.0113418 | 0 | 0.01209792
| Hạng mục kiểm tra nhiệt độ 檢查溫度 |  | NHIỆT ĐỘ
NO | Hạng mục kiểm tra nhiệt độ 溫度檢查項目 |  | 6:00 | 10:00 | 14:00 | 18:00 | 22:00 | 2:00
1 | Nhiệt độ xà bông nóng (1) 熱脫脂溫度(1) |  | 63 | 64 | 64 | 67 | 0 | 67
2 | Nhiệt độ xà bông nóng (2) 熱脫脂溫度(2) | Nhiệt độ xà bông nóng (2) 熱脫脂溫度(2) | 62 | 63 | 62 | 65 | 0 | 66
3 | Nhiệt độ điện giải (1) 電解1 溫度 | Nhiệt độ điện giải (1) 電解1 溫度 | 55 | 60 | 60 | 61 | 0 | 59
4 | Nhiệt độ điện giải (2) 電解 2 溫度 | Nhiệt độ điện giải (2) 電解 2 溫度 | 54 | 51 | 51 | 52 | 0 | 54
5 | Nhiệt độ bồn xi 鍍鋅槽溫度 | Nhiệt độ bồn xi 鍍鋅槽溫度 | 26 | 28 | 28 | 27 | 0 | 27
6 | Nhiệt độ bồn màu Cr2O3 三價鉻 溫度 | Nhiệt độ bồn màu Cr2O3 三價鉻 溫度 | 36 | 37 | 37 | 36 | 0 | 36
7 | Nhiệt độ bồn nước nóng 熱水溫度 | Nhiệt độ bồn nước nóng 熱水溫度 | 62 | 58 | 58 | 55 | 0 | 57
8 | Sấy khô 烘乾 | Sấy khô 烘乾 | 73 | 71 | 71 | 73 | 0 | 71
| Hạng mục kiểm tra bơm thuốc tự động 藥液自動添加 |  | BƠM TỰ ĐỘNG
NO | Hạng mục bơm thuốc 自動添加檢查項目 |  | 6:00 | 10:00 | 14:00 | 18:00 | 22:00 | 2:00
1 | chất mềm (merlin starer) 開缸劑 |  | 200 | 195 | 190 | 195 | 0 | 190
2 | chất bóng (merlin brightener) 光亮劑 |  | 43 | 42 | 43 | 42 | 0 | 39
BỔ SUNG
|  |  | 6:00 | 10:00 | 14:00 | 18:00 | 22:00 | 2:00
1 | Xà bông (1) 脫脂 | NaOH | 0 | 0 | 0 | 0 | 188.51 | 0
|  | CleanA 840ml/NaOH 25kg | 0 | 0 | 0 | 0 | 56.553 | 0
|  | CleanB 8400ml/NaOH 25kg | #REF! | #REF! | #REF! | #REF! | #REF! | #REF!
2 | Xà bông (2) 脫脂 | NaOH | 0 | 0 | 0 | 0 | 231.35 | 0
|  | CleanA 840ml/NaOH 25kg | 0 | 0 | 0 | 0 | 69.405 | 0
|  | CleanB 8400ml/NaOH 25kg | #REF! | #REF! | #REF! | #REF! | #REF! | #REF!
3 | Điện giải(1) 電解 | NaOH | 9.543936 | 7.407648 | 4.737288 | 0 | 69.36 | 0
|  | CleanB 7.5L/NaOH 25kg | 2.67230208 | 2.07414144 | 1.32644064 | 0 | 19.4208 | 0
4 | Điện giải (2) 電解 | NaOH | 0 | 25.526664 | 8.675214 | 2.608692 | 87.54 | 3.28275
|  | CleanB 7.5L/NaOH 25kg | 0 | 7.14746592 | 2.42905992 | 0.73043376 | 24.5112 | 0.91917
5 | Nồng độ NaOH 氫氧化鈉 |  | 0 | 0 | 0 | 0 | 2793.14 | 0
6 | Nồng độ Zn 鋅 (1 pcs Zn=25kg) |  | 36.11131 | 36.11131 | 37.408125 | 30.92405 | 199.51 | 30.92405
7 | Nồng độ Cr2O3 三價鉻 (thêm TR-173A làm nồng độ↓ thêm TR-173H làm nồng độ↑) |  | 12.54742 | 13.034675 | 15.7145775 | 22.29252 | 52.015075 | 19.856245
|  |  | 0 | 0 | 0 | 0 | 0 | 0
8 | Nồng độ acid đặc 鹽酸 濃度 |  | 0 | 0 | 0 | 0 | 954.9 | 0
9 | Nồng độ acid loãng 稀酸 濃度 |  | 0 | 0 | 0 | 0 | 134.64 | 0
11 | Nồng độ HCL hoạt hóa 稀酸活化 濃度 |  | 0 | 0 | 0 | 0 | 57.5 | 0
12 | Nồng độ HNO3 硝酸濃度 |  | 0 | 0 | 0 | 0 | 8.153846 | 0
XL-001G
NO |  |  | NỒNG ĐỘ
|  |  | 6:00 | 10:00 | 14:00 | 18:00 | 22:00 | 2:00
1 | Xà bông (1) 脫脂 | NaOH | #REF! | #REF! | #REF! | #REF! | #REF! | #REF!
|  | CleanA 840ml/NaOH 25kg | #REF! | #REF! | #REF! | #REF! | #REF! | #REF!
|  | CleanB 8400ml/NaOH 25kg | #REF! | #REF! | #REF! | #REF! | #REF! | #REF!
2 | Xà bông (2) 脫脂 | NaOH | #REF! | #REF! | #REF! | #REF! | #REF! | #REF!
|  | CleanA 840ml/NaOH 25kg | #REF! | #REF! | #REF! | #REF! | #REF! | #REF!
|  | CleanB 8400ml/NaOH 25kg | #REF! | #REF! | #REF! | #REF! | #REF! | #REF!
3 | Điện giải(1) 電解 | NaOH | #REF! | #REF! | #REF! | #REF! | #REF! | #REF!
|  | CleanB 7.5L/NaOH 25kg | #REF! | #REF! | #REF! | #REF! | #REF! | #REF!
4 | Điện giải (2) 電解 | NaOH | #REF! | #REF! | #REF! | #REF! | #REF! | #REF!
|  | CleanB 7.5L/NaOH 25kg | #REF! | #REF! | #REF! | #REF! | #REF! | #REF!
5 | Nồng độ NaOH 氫氧化鈉 |  | #REF! | #REF! | #REF! | #REF! | #REF! | #REF!
6 | Nồng độ Zn 鋅 (1 pcs Zn=25kg) |  | #REF! | #REF! | #REF! | #REF! | #REF! | #REF!
7 | Nồng độ Cr2O3 三價鉻 (thêm TR-173A làm nồng độ↓ thêm TR-173H làm nồng độ↑) |  | #REF! | #REF! | #REF! | #REF! | #REF! | #REF!
|  |  | #REF! | #REF! | #REF! | #REF! | #REF! | #REF!
8 | Nồng độ acid đặc 鹽酸 濃度 |  | #REF! | #REF! | #REF! | #REF! | #REF! | #REF!
9 | Nồng độ acid loãng 稀酸 濃度 |  | #REF! | #REF! | #REF! | #REF! | #REF! | #REF!
10 | Nồng độ HNO3 硝酸濃度 |  | #REF! | #REF! | #REF! | #REF! | #REF! | #REF!
| Hạng mục kiểm tra nhiệt độ 檢查溫度 |  | NHIỆT ĐỘ
NO | Hạng mục kiểm tra nhiệt độ 溫度檢查項目 |  | 6:00 | 10:00 | 14:00 | 18:00 | 22:00 | 2:00
1 | Nhiệt độ xà bông nóng (1) 熱脫脂溫度(1) |  | #REF! | #REF! | #REF! | #REF! | #REF! | #REF!
2 | Nhiệt độ xà bông nóng (2) 熱脫脂溫度(2) | Nhiệt độ xà bông nóng (2) 熱脫脂溫度(2) | #REF! | #REF! | #REF! | #REF! | #REF! | #REF!
3 | Nhiệt độ điện giải (1) 電解1 溫度 | Nhiệt độ điện giải (1) 電解1 溫度 | #REF! | #REF! | #REF! | #REF! | #REF! | #REF!
4 | Nhiệt độ điện giải (2) 電解 2 溫度 | Nhiệt độ điện giải (2) 電解 2 溫度 | #REF! | #REF! | #REF! | #REF! | #REF! | #REF!
5 | Nhiệt độ bồn xi 鍍鋅槽溫度 | Nhiệt độ bồn xi 鍍鋅槽溫度 | #REF! | #REF! | #REF! | #REF! | #REF! | #REF!
6 | Nhiệt độ bồn màu Cr2O3 三價鉻 溫度 | Nhiệt độ bồn màu Cr2O3 三價鉻 溫度 | #REF! | #REF! | #REF! | #REF! | #REF! | #REF!
7 | Nhiệt độ bồn nước nóng 熱水溫度 | Nhiệt độ bồn nước nóng 熱水溫度 | #REF! | #REF! | #REF! | #REF! | #REF! | #REF!
8 | Sấy khô 烘乾 | Sấy khô 烘乾 | #REF! | #REF! | #REF! | #REF! | #REF! | #REF!
| Hạng mục kiểm tra bơm thuốc tự động 藥液自動添加 |  | BƠM TỰ ĐỘNG
NO | Hạng mục bơm thuốc 自動添加檢查項目 |  | 6:00 | 10:00 | 14:00 | 18:00 | 22:00 | 2:00
1 | chất mềm (merlin starer) 開缸劑 |  | #REF! | #REF! | #REF! | #REF! | #REF! | #REF!
2 | chất bóng (merlin brightener) 光亮劑 |  | #REF! | #REF! | #REF! | #REF! | #REF! | #REF!
BỔ SUNG
|  |  | 6:00 | 10:00 | 14:00 | 18:00 | 22:00 | 2:00
1 | Xà bông (1) 脫脂 | NaOH | #REF! | #REF! | #REF! | #REF! | #REF! | #REF!
|  | CleanA 840ml/NaOH 25kg | #REF! | #REF! | #REF! | #REF! | #REF! | #REF!
|  | CleanB 8400ml/NaOH 25kg | #REF! | #REF! | #REF! | #REF! | #REF! | #REF!
2 | Xà bông (2) 脫脂 | NaOH | #REF! | #REF! | #REF! | #REF! | #REF! | #REF!
|  | CleanA 840ml/NaOH 25kg | #REF! | #REF! | #REF! | #REF! | #REF! | #REF!
|  | CleanB 8400ml/NaOH 25kg | #REF! | #REF! | #REF! | #REF! | #REF! | #REF!
3 | Điện giải(1) 電解 | NaOH | #REF! | #REF! | #REF! | #REF! | #REF! | #REF!
|  | CleanB 7.5L/NaOH 25kg | #REF! | #REF! | #REF! | #REF! | #REF! | #REF!
4 | Điện giải (2) 電解 | NaOH | #REF! | #REF! | #REF! | #REF! | #REF! | #REF!
|  | CleanB 7.5L/NaOH 25kg | #REF! | #REF! | #REF! | #REF! | #REF! | #REF!
5 | Nồng độ NaOH 氫氧化鈉 |  | #REF! | #REF! | #REF! | #REF! | #REF! | #REF!
6 | Nồng độ Zn 鋅 (1 pcs Zn=25kg) |  | #REF! | #REF! | #REF! | #REF! | #REF! | #REF!
7 | Nồng độ Cr2O3 三價鉻 (thêm TR-173A làm nồng độ↓ thêm TR-173H làm nồng độ↑) |  | #REF! | #REF! | #REF! | #REF! | #REF! | #REF!
|  |  | #REF! | #REF! | #REF! | #REF! | #REF! | #REF!
8 | Nồng độ acid đặc 鹽酸 濃度 |  | #REF! | #REF! | #REF! | #REF! | #REF! | #REF!
9 | Nồng độ acid loãng 稀酸 濃度 |  | #REF! | #REF! | #REF! | #REF! | #REF! | #REF!
10 | Nồng độ HNO3 硝酸濃度 |  | #REF! | #REF! | #REF! | #REF! | #REF! | #REF!
XT-000C
NO |  |  | NỒNG ĐỘ
|  |  | 6:00 | 10:00 | 14:00 | 18:00 | 22:00 | 2:00
1 | Xaø boâng 脫脂 (2,3,4) | NaOH | 0 | 0 | 0 | 0 | 0 | 0
|  | CleanA 840ml/NaOH 25kg | 0 | 0 | 0 | 0 | 0 | 0
|  | CleanB 8400ml/NaOH 25kg | #REF! | #REF! | #REF! | #REF! | #REF! | #REF!
2 | Xaø boâng 脫脂 (5,6) | NaOH | 0 | 0 | 0 | 0 | 0 | 0
|  | CleanA 840ml/NaOH 25kg | 0 | 0 | 0 | 0 | 0 | 0
|  | CleanB 8400ml/NaOH 25kg | #REF! | #REF! | #REF! | #REF! | #REF! | #REF!
3 | Điện giải 電解 (8) | NaOH | 0 | 0 | 0 | 0 | 0 | 0
|  | CleanB 7.5L/NaOH 25kg | 0 | 0 | 0 | 0 | 0 | 0
4 | Điện giải 電解 (20,21) | NaOH | 0 | 0 | 0 | 0 | 0 | 0
|  | CleanB 7.5L/NaOH 25kg | 0 | 0 | 0 | 0 | 0 | 0
5 | Boàn xi (26-37) 鋅電鍍槽 Zinc Plating |  | 0 | 0 | 0 | 0 | 0 | 0
|  |  | 0 | 0 | 0 | 0 | 0 | 0
6 | Noàng ñoä Cr2O3 (45,46) 三價鉻 |  | -1.0461 | -1.0461 | -1.0461 | -1.0461 | -1.0461 | -1.0461
|  |  | 0 | 0 | 0 | 0 | 0 | 0
7 | Noàng ñoä axit ñaëc 1 (13,14) 鹽酸 濃度 |  | 0 | 0 | 0 | 0 | 0 | 0
8 | Noàng ñoä axit ñaëc 2 (15,16,17) 鹽酸 濃度 |  | 0 | 0 | 0 | 0 | 0 | 0
9 | Nồng độ acid loãng (12) 稀酸 濃度 |  | 0 | 0 | 0 | 0 | 0 | 0
10 | Nồng độ HNO3 (42) 硝酸濃度 | Nồng độ HNO3 (42) 硝酸濃度 | 0 | 0 | 0 | 0 | 0 | 0
| Hạng mục kiểm tra nhiệt độ 檢查溫度 |  | NHIỆT ĐỘ
NO | Hạng mục kiểm tra nhiệt độ 溫度檢查項目 |  | 6:00 | 10:00 | 14:00 | 18:00 | 22:00 | 2:00
1 | Nhieät ñoä boàn xaø boâng noùng 1 熱脫脂溫度 |  | 0 | 0 | 0 | 0 | 0 | 0
2 | Nhieät ñoä boàn xaø boâng noùng 2 熱脫脂溫度 |  | 0 | 0 | 0 | 0 | 0 | 0
3 | Nhieät ñoä boàn ñieän giaûi (-) 電解 溫度 |  | 0 | 0 | 0 | 0 | 0 | 0
4 | Nhieät ñoä boàn ñieän giaûi (+) 電解 + 溫度 |  | 0 | 0 | 0 | 0 | 0 | 0
5 | Nhieät ñoä boàn xi 鍍鋅槽溫度 |  | 0 | 0 | 0 | 0 | 0 | 0
6 | Nhieät ñoä boàn maøu Cr2O3 三價鉻 溫度 |  | 0 | 0 | 0 | 0 | 0 | 0
7 | Nhieät ñoä boàn nöôùc noùng 熱水溫度 |  | 0 | 0 | 0 | 0 | 0 | 0
8 | saáy khoâ 烘乾 |  | 0 | 0 | 0 | 0 | 0 | 0
| Hạng mục kiểm tra bơm thuốc tự động 藥液自動添加 |  | BƠM TỰ ĐỘNG
NO | Hạng mục bơm thuốc 自動添加檢查項目 |  | 6:00 | 10:00 | 14:00 | 18:00 | 22:00 | 2:00
1 | 光澤劑Merlin Brightener Brightener Concentration (chất bóng) |  | 0 | 0 | 0 | 0 | 0 | 0
2 | 柔軟添加劑 Merlin Starter Basic Agent Concentration 173760 (chất mềm) |  | 0 | 0 | 0 | 0 | 0 | 0
BỔ SUNG
|  |  | 6:00 | 10:00 | 14:00 | 18:00 | 22:00 | 2:00
1 | Xaø boâng 脫脂 (2,3,4) | NaOH | 775.85 | 775.85 | 775.85 | 775.85 | 775.85 | 775.85
|  | CleanA 840ml/NaOH 25kg | 263.789 | 263.789 | 263.789 | 263.789 | 263.789 | 263.789
|  | CleanB 8400ml/NaOH 25kg | #REF! | #REF! | #REF! | #REF! | #REF! | #REF!
2 | Xaø boâng 脫脂 (5,6) | NaOH | 573.75 | 573.75 | 573.75 | 573.75 | 573.75 | 573.75
|  | CleanA 840ml/NaOH 25kg | 195.075 | 195.075 | 195.075 | 195.075 | 195.075 | 195.075
|  | CleanB 8400ml/NaOH 25kg | #REF! | #REF! | #REF! | #REF! | #REF! | #REF!
3 | Điện giải 電解 (8) | NaOH | 492 | 492 | 492 | 492 | 492 | 492
|  | CleanB 7.5L/NaOH 25kg | 157.44 | 157.44 | 157.44 | 157.44 | 157.44 | 157.44
4 | Điện giải 電解 (20,21) | NaOH | 520.08 | 520.08 | 520.08 | 520.08 | 520.08 | 520.08
|  | CleanB 7.5L/NaOH 25kg | 166.4256 | 166.4256 | 166.4256 | 166.4256 | 166.4256 | 166.4256
5 | Boàn xi (26-37) 鋅電鍍槽 Zinc Plating |  | 7429.24 | 7429.24 | 7429.24 | 7429.24 | 7429.24 | 7429.24
|  |  | 371.462 | 371.462 | 371.462 | 371.462 | 371.462 | 371.462
6 | Noàng ñoä Cr2O3 (45,46) 三價鉻 |  | 236.74896 | 236.74896 | 236.74896 | 236.74896 | 236.74896 | 236.74896
|  |  | 0 | 0 | 0 | 0 | 0 | 0
7 | Noàng ñoä axit ñaëc 1 (13,14) 鹽酸 濃度 |  | 3025.35 | 3025.35 | 3025.35 | 3025.35 | 3025.35 | 3025.35
8 | Noàng ñoä axit ñaëc 2 (15,16,17) 鹽酸 濃度 |  | 4729.05 | 4729.05 | 4729.05 | 4729.05 | 4729.05 | 4729.05
9 | Nồng độ acid loãng (12) 稀酸 濃度 |  | 970.2 | 970.2 | 970.2 | 970.2 | 970.2 | 970.2
10 | Nồng độ HNO3 (42) 硝酸濃度 | Nồng độ HNO3 (42) 硝酸濃度 | 28.08 | 28.08 | 28.08 | 28.08 | 28.08 | 28.08
TRO VE MENU

## ED-XI DEN
I. XÁC ĐỊNH THÀNH PHẦN RẮN | [5 empty] | III. XÁC ĐỊNH THÀNH PHẦN RẮN BỒN THU HỒI 1
ED Thành phần rắn 1
Mẫu | Trọng lượng nhôm | cân mẫu ED (1.2g±0.05= 1.15~1.25g) | Trọng lượng sau sấy (mẫu+nhôm) | mẫu ED sau sấy | % | Mẫu | Trọng lượng nhôm | cân mẫu ED (1.2g±0.05= 1.15~1.25g) | Trọng lượng sau sấy (mẫu+nhôm) | mẫu ED sau sấy | %
1 | 0.1428 | 1.2029 | 0.2374 | 0.0946 | 7.864% | 1 | 0.1134 | 1.2077 | 0.1961 | 0.0827 | 6.848%
2 |  |  |  | 0 |  | 2 |  |  |  | 0
[5 empty] | 7.864% | [5 empty] | 6.848%
| ED Thành phần rắn 2 |  |  |  |  | IV. XÁC ĐỊNH THÀNH PHẦN RẮN BỒN THU HỒI 2
Mẫu | Trọng lượng nhôm | cân mẫu ED (1.2g±0.05= 1.15~1.25g) | Trọng lượng sau sấy (mẫu+nhôm) | mẫu ED sau sấy | % | Mẫu | Trọng lượng nhôm | cân mẫu ED (1.2g±0.05= 1.15~1.25g) | Trọng lượng sau sấy (mẫu+nhôm) | mẫu ED sau sấy | %
1 |  |  |  | 0 | #DIV/0! | 1 | 0.117 | 1.2044 | 0.1268 | 0.0098 | 0.8137%
2 |  |  |  | 0 |  | 2 |  |  |  | 0
[5 empty] | #DIV/0! | [5 empty] | 0.8137% | 0.8137%
II. XÁC ĐỊNH TỶ LỆ MÀU
ED Tỷ lệ màu 1
Mẫu | Trọng lượng nhôm | cân mẫu ED (2.5g±0.05= 2.45~2.55g) | Trọng lượng sau sấy (mẫu+nhôm) | mẫu ED sau sấy | % |  | 2022/12/03
1 | 25.8425 | 2.5142 | 25.8556 | 0.0131 | 0.521% |  | ED 固成份 (NV) ED Thành phần rắn 1 |  | 12~18% (15%) | 7.864%
2 | 25.3343 | 2.5034 | 25.3466 | 0.0123 | 0.4913% |  | ED 色料比 EDTỷ lệ màu 1 |  | 8~16% (12%) | 8.638%
3 |  |  |  | 0 |  |  | ED 固成份 (NV) ED Thành phần rắn 2 |  | 12~18% (15%)
[5 empty] | 0.6253% |  | ED 色料比 EDTỷ lệ màu 2 |  | 8~16% (12%)
[5 empty] | 8.638% |  | UF水洗1 Bồn thu hồi 1 (Thành phần rắn) |  | <5% | 6.848%
| ED Tỷ lệ màu 2 | [5 empty] | UF水洗2 Bồn thu hồi 2 (Thành phần rắn) |  | <3% | 0.8137%
Mẫu | Trọng lượng nhôm | cân mẫu ED (2.5g±0.05= 2.45~2.55g) | Trọng lượng sau sấy (mẫu+nhôm) | mẫu ED sau sấy | %
1 |  |  |  | 0 | #DIV/0!
2 |  |  |  | 0 | #DIV/0!
3 |  |  |  | 0
#DIV/0!
#DIV/0!
TRO VE MENU

## R.HN
RUA LIEU E |  | 08:00 | 12:30 | 16:00 | 20:00 | 01:00 | 04:00
Rua acid (1)
Rua acid (2)
Muối axit Phosphoric TA | 3
tỷ lệ axit 5.2~7.8
Fe phaân ly <0.4
Muối axit Phosphoric TA | 4
tỷ lệ axit 5.2~7.8
Fe phaân ly <0.4
xa bong boi tron 0.8 ~ 1.2
pH 8~10
số bồn photphat sx |  | 3 | 3 | 3 | 3 | 3 | 3
số bồn photphat sx |  | 4 | 4 | 4 | 4 | 4 | 4
RUA LIEU G |  | 08:00 | 12:30 | 16:00 | 20:00 | 01:00 | 04:00
khu dau |  | 3.9 | 4.8
Rua acid (1) |  | 3.6 | 3.1
Muối axit Phosphoric TA |  | 5.6 | 5.4
tỷ lệ axit 5.2~7.8 |  | 6.8 | 5.8
Fe phaân ly <0.4 |  | 0.14 | 0.4
xa bong boi tron 0.8 ~ 1.2 |  | 0.95 | 0.9
pH 8~10 |  | 9 | 9
RUA LIEU F |  | 08:00 | 12:30 | 16:00 | 20:00 | 01:00 | 04:00
khu dau
Rua acid (1)
Muối axit Phosphoric TA
tỷ lệ axit 5.2~7.8
Fe phaân ly <0.4
Muối axit Phosphoric TA
tỷ lệ axit 5.2~7.8
Fe phaân ly <0.4
xa bong boi tron 0.8 ~ 1.2
pH 8~10
số bồn photphat sx |  | 0 | 0 | 0 | 0 | 0 | 0
số bồn photphat sx |  | 0 | 0 | 0 | 0 | 0 | 0
XI ĐEN-epoxy |  | 09:00 | 13:00
xà bông 1 (10-20ml) |  | 16.4 | 16.3
xà bông 2 (10-20ml) |  | 10.4 | 10.3
xà bông siêu âm (10-20ml) |  | 9 | 8.9
rửa acid (5-15ml)
phosphat acid phân ly <1.5 |  | 0.48 | 0.5
phosphat tổng độ chua 20-25 |  | 19.2 | 20
phosphat AC (6-9) |  | 8.3 | 8
chất điều chỉnh (pH>7) 7-10 |  | 8 | 7.8
ED電泳 Bồn sơn tĩnh điện pH1 5.3~6 |  | 5.5 | 5.5
ED電泳 Bồn sơn tĩnh điện pH2 5.3~7
MANG LOA |  | 8:00 | 20:00
xà bông 1 |  | 1.5
xà bông 2 |  | 1.4
HNO3 |  | 3.6
陽極處理槽 dương cực H2SO4 (1) |  | 11
陽極處理槽 dương cực Al3+ (1) |  | 6.8
陽極處理槽 dương cực H2SO4 (2) |  | 12
陽極處理槽 dương cực Al3+ (2) |  | 8.5
陽極處理槽 dương cực H2SO4 (3) |  | 11.7
陽極處理槽 dương cực Al3+ (3) |  | 8.1
đóng lỗ 1 (HK-101A1) |  | 5.2
đóng lỗ 2 (HK-101A1)
TRO VE MENU
TRO VE MENU

## R.FILE GOC
BÁO CÁO KẾT QUẢ HÓA NGHIỆM HÀNG NGÀY | [32 empty] | Green is higher than standard
表面處理生產製程管控記錄表 | [32 empty] | Orange is lower than standard
生產線別：洗料E 線 (rửa liệu máy E) |  |  |  |  | Kết quả kiểm tra 檢查結果 |  | Kết quả kiểm tra 檢查結果 | [35 empty] | 2022/12/03
| Hạng mục kiểm tra nồng dộ 化驗檢查項目 |  | Đơn vị 單位 | Tiêu chuẩn 控制範圍 |  |  | 8:00 | [5 empty] | 12:30 | [5 empty] | 16:00 | [5 empty] | 20:00 | [5 empty] | 01:00 | [5 empty] | 04:00
MÃ |  |  |  |  | t/chuan |  | 濃度 | 補充 BS | 補充 BS |  |  |  | 濃度 | 補充 BS | 補充 BS |  |  |  | 濃度 | 補充 BS | 補充 BS |  |  |  | 濃度 | 補充 BS | 補充 BS |  |  |  | 濃度 | 補充 BS | 補充 BS |  |  |  | 濃度 | 補充 BS | 補充 BS |  |  | MẢ MÁY
RLE-HCL1 | Rua acid (1) 鹽酸洗槽 |  | % | 10~15% (12.5%) | 12.5 | 0 | 0 | 292.1875 | + | 292.1875 | L | 0 | 0 | 292.1875 | + | 292.1875 | L | 0 | 0 | 292.1875 | + | 292.1875 | L | 0 | 0 | 292.1875 | + | 292.1875 | L | 0 | 0 | 292.1875 | + | 292.1875 | L | 0 | 0 | 292.1875 | + | 292.1875 | L | CR-000E
RLE-HCL2 | Rua acid (2) 鹽酸洗槽 |  | % | 10~15% (12.5%) | 12.5 | 0 | 0 | 292.1875 | + | 292.1875 | L | 0 | 0 | 292.1875 | + | 292.1875 | L | 0 | 0 | 292.1875 | + | 292.1875 | L | 0 | 0 | 292.1875 | + | 292.1875 | L | 0 | 0 | 292.1875 | + | 292.1875 | L | 0 | 0 | 292.1875 | + | 292.1875 | L | CR-000E
RLE-PP1TA | Muối axit Phosphoric 磷酸鹽 | 3 | Point | Tổng chua TA 全酸 40~60 (50) | 50 | 0 | 0 | 69.4 | + | 69.4 | kg | 0 | 0 | 69.4 | + | 69.4 | kg | 0 | 0 | 69.4 | + | 69.4 | kg | 0 | 0 | 69.4 | + | 69.4 | kg | 0 | 0 | 69.4 | + | 69.4 | kg | 0 | 0 | 69.4 | + | 69.4 | kg | CR-000E
RLE-PP1AX |  |  |  | tỷ lệ axit 酸比 5.2~7.8 (6.5) | 6.5 | 0 | 0 | 4.511 |  | 4.511 | kg | 0 | 0 | 4.511 |  | 4.511 | kg | 0 | 0 | 4.511 |  | 4.511 | kg | 0 | 0 | 4.511 |  | 4.511 | kg | 0 | 0 | 4.511 |  | 4.511 | kg | 0 | 0 | 4.511 |  | 4.511 | kg | CR-000E
RLE-PP1PL |  |  |  | Fe phân ly <0.4 鐵離子<0.4 | 0.4 | 0 | 0 | 2 |  | N/A | kg | 0 | 0 | 2 |  | N/A | kg | 0 | 0 | 2 |  | N/A | kg | 0 | 0 | 2 |  | N/A | kg | 0 | 0 | 2 |  | N/A | kg | 0 | 0 | 2 |  | N/A | kg | CR-000E
RLE-PP2TA | Muối axit Phosphoric 磷酸鹽 | 4 | Point | Tổng chua TA 全酸 40~60 (50) | 50 | 0 | 0 | 69.4 | + | 69.4 | kg | 0 | 0 | 69.4 | + | 69.4 | kg | 0 | 0 | 69.4 | + | 69.4 | kg | 0 | 0 | 69.4 | + | 69.4 | kg | 0 | 0 | 69.4 | + | 69.4 | kg | 0 | 0 | 69.4 | + | 69.4 | kg | CR-000E
RLE-PP2AX |  |  |  | tỷ lệ axit 酸比 5.2~7.8 (6.5) | 6.5 | 0 | 0 | 4.511 |  | 4.511 | kg | 0 | 0 | 4.511 |  | 4.511 | kg | 0 | 0 | 4.511 |  | 4.511 | kg | 0 | 0 | 4.511 |  | 4.511 | kg | 0 | 0 | 4.511 |  | 4.511 | kg | 0 | 0 | 4.511 |  | 4.511 | kg | CR-000E
RLE-PP2PL |  |  |  | Fe phân ly <0.4 鐵離子<0.4 | 0.4 | 0 | 0 | 2 |  | N/A | kg | 0 | 0 | 2 |  | N/A | kg | 0 | 0 | 2 |  | N/A | kg | 0 | 0 | 2 |  | N/A | kg | 0 | 0 | 2 |  | N/A | kg | 0 | 0 | 2 |  | N/A | kg | CR-000E
RLE-XB | Xà bông bôi trơn 潤滑皂 |  | Point | 0.8~1.2 | 1 | 0 | 0 | 4.368 | + | 4.368 | kg | 0 | 0 | 4.368 | + | 4.368 | kg | 0 | 0 | 4.368 | + | 4.368 | kg | 0 | 0 | 4.368 | + | 4.368 | kg | 0 | 0 | 4.368 | + | 4.368 | kg | 0 | 0 | 4.368 | + | 4.368 | kg | CR-000E
RLE-XBPH |  |  | pH | 8.5~10 | 9.5 | 0 | 0 |  |  |  |  | 0 | 0 |  |  |  |  | 0 | 0 |  |  |  |  | 0 | 0 |  |  |  |  | 0 | 0 |  |  |  |  | 0 | 0 |  |  |  |  | CR-000E
Hạng mục kiểm tra nhiệt độ 檢查溫度
MÃ | Hạng mục kiểm tra nhiệt độ 溫度檢查項目 |  | nhiệt độ 溫度 | Tiêu chuẩn 控制範圍 |  |  | Nhiệt kế 温度計 |  |  | Nhiệt tự động 自動温控 |  |  | Nhiệt kế 温度計 |  |  | Nhiệt tự động 自動温控 |  |  | Nhiệt kế 温度計 |  |  | Nhiệt tự động 自動温控 |  |  | Nhiệt kế 温度計 |  |  | Nhiệt tự động 自動温控 |  |  | Nhiệt kế 温度計 |  |  | Nhiệt tự động 自動温控 |  |  | Nhiệt kế 温度計 |  |  | Nhiệt tự động 自動温控
RLE-TEMPP1 | Muối axit Phosphoric (1) 磷酸鹽 |  | 0C | 65~85OC | [37 empty] | CR-000E
RLE-TEMPP2 | Muối axit Phosphoric (2) 磷酸鹽 |  | 0C | 65~85OC | [37 empty] | CR-000E
RLE-TEMXB | Xà bông bôi trơn 潤滑皂 |  | 0C | 80~90OC | [37 empty] | CR-000E
生產線別：洗料G 線 (rửa liệu máy G) |  |  |  |  | Kết quả kiểm tra 檢查結果 |  | Kết quả kiểm tra 檢查結果
| Hạng mục kiểm tra nồng dộ 化驗檢查項目 |  | Đơn vị 單位 | Tiêu chuẩn 控制範圍 |  |  | 8:00 | [5 empty] | 12:30 | [5 empty] | 16:00 | [5 empty] | 20:00 | [5 empty] | 01:00 | [5 empty] | 04:00
MÃ |  |  |  |  | t/chuan |  | 濃度 | 補充 BS | 補充 BS |  |  |  | 濃度 | 補充 BS | 補充 BS |  |  |  | 濃度 | 補充 BS | 補充 BS |  |  |  | 濃度 | 補充 BS | 補充 BS |  |  |  | 濃度 | 補充 BS | 補充 BS |  |  |  | 濃度 | 補充 BS | 補充 BS
RLG-KD | Khử dầu 脫脂 |  | Point | 30 – 50 (40) | 40 | 3.9 | 39 | 2.33 | + | 2.33 | kg | 4.8 | 48 | -18.64 | + | 0 | kg | 0 | 47 | -16.31 | + | 0 | kg | 0 | 0 | 93.2 | + | 93.2 | kg | 0 | 0 | 93.2 | + | 93.2 | kg | 0 | 0 | 93.2 | + | 93.2 | kg | CR-000C
RLG-HCL1 | Rua acid 鹽酸洗槽 |  | % | 10~15% (12.5%) | 12.5 | 3.6 | 13.14 | -52.1 | + | 0 | L | 3.1 | 11.315 | 96.46640625 | + | 96.46640625 | L | 0 | 12 | 40.703125 | + | 40.703125 | L | 0 | 0 | 1017.578125 | + | 1017.578125 | L | 0 | 0 | 1017.578125 | + | 1017.578125 | L | 0 | 0 | 1017.578125 | + | 1017.578125 | L | CR-000C
RLG-PPTA | Muối axit Phosphoric 磷酸鹽 |  | Point | Tổng chua TA 全酸 40~60 (50) | 50 | 5.6 | 56 | -29.61 | + | 0 | kg | 5.4 | 54 | -19.74 | + | 0 | kg | 0 | 52 | -9.87 | + | 0 | kg | 0 | 0 | 246.75 | + | 246.75 | kg | 0 | 0 | 246.75 | + | 246.75 | kg | 0 | 0 | 246.75 | + | 246.75 | kg | CR-000C
RLG-PPAX |  |  |  | tỷ lệ axit 酸比 5.2~7.8 (6.5) | 6.5 | 6.8 | 7 | -2.4675 |  | 0 | kg | 5.8 | 7.2 | -3.4545 |  | 0 | kg | 0 | 7 | -2.4675 |  | 0 | kg | 0 | 0 | 32.0775 |  | 32.0775 | kg | 0 | 0 | 32.0775 |  | 32.0775 | kg | 0 | 0 | 32.0775 |  | 32.0775 | kg | CR-000C
RLG-PPPL |  |  |  | Fe phân ly <0.4 鐵離子<0.4 | 0.4 | 0.14 | 0.14 |  |  | N/A | kg | 0.4 | 0.4 |  |  | N/A | kg | 0 | 0.32 |  |  | N/A | kg | 0 | 0 |  |  | N/A | kg | 0 | 0 |  |  | N/A | kg | 0 | 0 |  |  | N/A | kg | CR-000C
RLG-XB | Xà bông bôi trơn 潤滑皂 |  | Point | 0.8~1.2 | 1 | 0.95 | 0.95 | 0.0617 | + | 0.0617 | kg | 0.9 | 0.9 | 0.1234 | + | 0.1234 | kg | 0 | 0.9 | 0.1234 | + | 0.1234 | kg | 0 | 0 | 1.234 | + | 1.234 | kg | 0 | 0 | 1.234 | + | 1.234 | kg | 0 | 0 | 1.234 | + | 1.234 | kg | CR-000C
RLG-XBPH |  |  | pH | 8.5~10 | 9.5 | 9 | 9 |  |  |  |  | 9 | 9 |  |  |  |  | 0 | 9 |  |  |  |  | 0 | 0 |  |  |  |  | 0 | 0 |  |  |  |  | 0 | 0 |  |  |  |  | CR-000C
Hạng mục kiểm tra nhiệt độ 檢查溫度 | [41 empty] | CR-000C
MÃ | Hạng mục kiểm tra nhiệt độ 溫度檢查項目 |  | nhiệt độ 溫度 | Tiêu chuẩn 控制範圍 |  |  | Nhiệt kế 温度計 |  |  | Nhiệt tự động 自動温控 |  |  | Nhiệt kế 温度計 |  |  | Nhiệt tự động 自動温控 |  |  | Nhiệt kế 温度計 |  |  | Nhiệt tự động 自動温控 |  |  | Nhiệt kế 温度計 |  |  | Nhiệt tự động 自動温控 |  |  | Nhiệt kế 温度計 |  |  | Nhiệt tự động 自動温控 |  |  | Nhiệt kế 温度計 |  |  | Nhiệt tự động 自動温控 |  | CR-000C
RLG-TEMKD | Khử dầu 脫脂 |  | 0C | 55~65OC | [5 empty] | 60 | [5 empty] | 61 | [5 empty] | 60 | [19 empty] | CR-000C
RLG-TEMPP | Muối axit Phosphoric 磷酸鹽 |  | 0C | 65~85OC | [5 empty] | 70 | [5 empty] | 69 | [5 empty] | 67 | [19 empty] | CR-000C
RLG-XB | Xà bông bôi trơn 潤滑皂 |  | 0C | 80~90OC | [5 empty] | 89 | [5 empty] | 78 | [5 empty] | 85 | [19 empty] | CR-000C
生產線別：洗料F線 (rửa liệu máy F) |  |  |  |  | Kết quả kiểm tra 檢查結果 |  | Kết quả kiểm tra 檢查結果
| Hạng mục kiểm tra nồng dộ 化驗檢查項目 |  | Đơn vị 單位 | Tiêu chuẩn 控制範圍 |  |  | 8:00 | [5 empty] | 12:30 | [5 empty] | 16:00 | [5 empty] | 20:00 | [5 empty] | 01:00 | [5 empty] | 04:00
MÃ |  |  |  |  | t/chuan |  | 濃度 | 補充 BS | 補充 BS |  |  |  | 濃度 | 補充 BS | 補充 BS |  |  |  | 濃度 | 補充 BS | 補充 BS |  |  |  | 濃度 | 補充 BS | 補充 BS |  |  |  | 濃度 | 補充 BS | 補充 BS |  |  |  | 濃度 | 補充 BS | 補充 BS
RLF-KD | Khử dầu 脫脂 |  | Point | 30 – 50 (40) | 40 | 0 | 0 | 93.2 | + | 93.2 | kg | 0 | 0 | 93.2 | + | 93.2 | kg | 0 | 0 | 93.2 | + | 93.2 | kg | 0 | 0 | 93.2 | + | 93.2 | kg | 0 | 0 | 93.2 | + | 93.2 | kg | 0 | 0 | 93.2 | + | 93.2 | kg | CR-000D
RLF-HCL1 | Rua acid 鹽酸洗槽 |  | % | 10~15% (12.5%) | 12.5 | 0 | 0 | 1017.578125 | + | 1017.578125 | L | 0 | 0 | 1017.578125 | + | 1017.578125 | L | 0 | 0 | 1017.578125 | + | 1017.578125 | L | 0 | 0 | 1017.578125 | + | 1017.578125 | L | 0 | 0 | 1017.578125 | + | 1017.578125 | L | 0 | 0 | 1017.578125 | + | 1017.578125 | L | CR-000D
RLF-PP1TA | Muối axit Phosphoric 磷酸鹽 |  | Point | Tổng chua TA 全酸 40~60 (50) | 50 | 0 | 0 | 246.75 | + | 246.75 | kg | 0 | 0 | 246.75 | + | 246.75 | kg | 0 | 0 | 246.75 | + | 246.75 | kg | 0 | 0 | 246.75 | + | 246.75 | kg | 0 | 0 | 246.75 | + | 246.75 | kg | 0 | 0 | 246.75 | + | 246.75 | kg | CR-000D
RLF-PP1AX |  |  |  | tỷ lệ axit 酸比 5.2~7.8 (6.5) | 6.5 | 0 | 0 | 32.0775 |  | 32.0775 | kg | 0 | 0 | 32.0775 |  | 32.0775 | kg | 0 | 0 | 32.0775 |  | 32.0775 | kg | 0 | 0 | 32.0775 |  | 32.0775 | kg | 0 | 0 | 32.0775 |  | 32.0775 | kg | 0 | 0 | 32.0775 |  | 32.0775 | kg | CR-000D
RLF-PP1PL |  |  |  | Fe phân ly <0.4 鐵離子<0.4 | 0.4 | 0 | 0 |  |  | N/A | kg | 0 | 0 |  |  | N/A | kg | 0 | 0 |  |  | N/A | kg | 0 | 0 |  |  | N/A | kg | 0 | 0 |  |  | N/A | kg | 0 | 0 |  |  | N/A | kg | CR-000D
RLF-XB | Xà bông bôi trơn 潤滑皂 |  | Point | 0.8~1.2 | 1 | 0 | 0 | 1.234 | + | 1.234 | kg | 0 | 0 | 1.234 | + | 1.234 | kg | 0 | 0 | 1.234 | + | 1.234 | kg | 0 | 0 | 1.234 | + | 1.234 | kg | 0 | 0 | 1.234 | + | 1.234 | kg | 0 | 0 | 1.234 | + | 1.234 | kg | CR-000D
RLF-XBPH |  |  | pH | 8.5~10 | 9.5 | 0 | 0 |  |  |  |  | 0 | 0 |  |  |  |  | 0 | 0 |  |  |  |  | 0 | 0 |  |  |  |  | 0 | 0 |  |  |  |  | 0 | 0 |  |  |  |  | CR-000D
Hạng mục kiểm tra nhiệt độ 檢查溫度
MÃ | Hạng mục kiểm tra nhiệt độ 溫度檢查項目 |  | nhiệt độ 溫度 | Tiêu chuẩn 控制範圍 |  |  | Nhiệt kế 温度計 |  |  | Nhiệt tự động 自動温控 |  |  | Nhiệt kế 温度計 |  |  | Nhiệt tự động 自動温控 |  |  | Nhiệt kế 温度計 |  |  | Nhiệt tự động 自動温控 |  |  | Nhiệt kế 温度計 |  |  | Nhiệt tự động 自動温控 |  |  | Nhiệt kế 温度計 |  |  | Nhiệt tự động 自動温控 |  |  | Nhiệt kế 温度計 |  |  | Nhiệt tự động 自動温控
RLF-TEMKD | Khử dầu 脫脂 |  | 0C | 65~85OC
RLF-TEMPP2 | Muối axit Phosphoric (2) 磷酸鹽 |  | 0C | 65~85OC
RLF-TEMXB | Xà bông bôi trơn 潤滑皂 |  | 0C | 80~90OC
生產線別：XI ĐEN - epoxy |  |  |  |  | Kết quả kiểm tra 檢查結果 |  | Kết quả kiểm tra 檢查結果
| Hạng mục kiểm tra nồng dộ 化驗檢查項目 |  | Đơn vị 單位 | Tiêu chuẩn 控制範圍 |  |  | 9:00 | [5 empty] | 13:00
MÃ |  |  |  |  | t/chuan |  | 濃度 | 補充 BS | 補充 BS |  |  |  | 濃度 | 補充 BS | 補充 BS
XD-XB1 | Xà bông 1 預脫脂 |  | Point | 10~20 (15) | 15 | 16.4 | 16 | -7.2144 | + | 0 | kg | 16.3 | 15.8 | -5.77152 | + | 0 | kg | 0 |  |  |  | 15.8 | [19 empty] | XD-000A
XD-XB2 | Xà bông 2 主脫脂 |  | Point | 10~20 (15) | 15 | 10.4 | 15.1 | -0.72144 | + | 0 | kg | 10.3 | 15 | 0 | + | 0 | kg | 0 |  |  |  | 15 | [19 empty] | XD-000A
XD-XB3 | Xà bông 3 (siêu âm) 超音波脫脂 |  | Point | 10~20 (15) | 15 | 9 | 15 | 0 | + | 0 | kg | 8.9 | 15 | 0 | + | 0 | kg | 0 |  |  |  | 15 | [19 empty] | XD-000A
XD-ACID | Rửa acid 酸洗 |  | Point | 5~15 (10) | 10 | 0 | 10.2 | -2.49264 | + | 0 | L | 0 | 10.1 | -1.24632 | + | 0 | L | 0 |  |  |  | 10.1 | [19 empty] | XD-000A
XD-PPPL | phosphat acid phân ly 磷化處理 游離酸度 |  | Point | <1.5 | 1.5 | 0.48 | 0.48 | -8.17938 | + | 0 | kg | 0.5 | 0.5 | -8.019 | + | 0 | kg | 0 |  |  |  | 0.5 | [19 empty] | XD-000A
XD-PPTC | phosphat tổng độ chua 磷化處理 總酸度 |  | Point | 20~25 (22.5) | 22 | 19.2 | 20.6 | 13.608 | + | 13.608 | kg | 20 | 21 | 9.72 | + | 9.72 | kg | 0 |  |  |  | 21 | [19 empty] | XD-000A
XD-PPAC | phosphat Xúc tiến AC 磷化處理 促進劑 |  | Point | 6~9 (7.5) | 7.5 | 8.3 | 8.3 | -0.83592 | + | 0 | kg | 8 | 8 | -0.52245 | + | 0 | kg | 0 |  |  |  | 8 | [19 empty] | XD-000A
XD-PH | chất điều chỉnh (pH>7) 表調 |  | pH | 7~10 (>7) |  | 8 | 8 |  |  |  |  | #REF! | 7.8 |  |  |  |  | #REF! |  |  |  | 7.8 | [19 empty] | XD-000A
XD-1 | ED電泳 pH ED Bồn sơn tĩnh điện pH 1 |  | pH | 5.3~6.0 (5.5) |  | 19.2 | 5.5 |  |  |  |  | 20 | 5.5 |  |  |  |  | 0 |  |  |  | 5.5 | [19 empty] | XD-000A
XD-2 | ED電泳 pH ED Bồn sơn tĩnh điện pH 2 |  | pH | 5.3~6.0 (5.5) |  |  | 0 | [5 empty] | 0 | [28 empty] | XD-000A
XD-3 | ED 固成份 (NV) ED Thành phần rắn 1 |  | % | 12~18% (15%) | 15 |  | 7.864328 | 163.7637 | + | 163.7637 | L |  | \ | [8 empty] | 7.864328 | [19 empty] | XD-000A
XD-4 | ED 色料比 EDTỷ lệ màu 1 |  | % | 8~16% (12%) | 12 |  | 8.638007 | 77.15773 | + | 77.15773 | L |  | \ | [8 empty] | 8.638007 | [19 empty] | XD-000A
XD-5 | ED 固成份 (NV) ED Thành phần rắn 2 |  | % | 12~18% (15%) | 15 |  |  | #VALUE! | + |  | L |  | \ | [28 empty] | XD-000A
XD-6 | ED 色料比 EDTỷ lệ màu 2 |  | % | 8~16% (12%) | 12 |  |  | #VALUE! | + |  | L |  | \ | [28 empty] | XD-000A
XD-7 | UF水洗1 Bồn thu hồi 1 (Thành phần rắn) |  | % | <5% |  |  | 6.847727 |  |  |  |  | 0 | \ | [8 empty] | 6.847727 | [19 empty] | XD-000A
XD-8 | UF水洗2 Bồn thu hồi 2 (Thành phần rắn) |  | % | <3% |  |  | 0.8136832 |  |  |  |  | 0.8333333 | \ | [8 empty] | 0.8136832 | [19 empty] | XD-000A
Hạng mục kiểm tra nhiệt độ 檢查溫度
MÃ | Hạng mục kiểm tra nhiệt độ 溫度檢查項目 |  | nhiệt độ 溫度 | Tiêu chuẩn 控制範圍 |  |  | Nhiệt kế 温度計 |  |  | Nhiệt tự động 自動温控 |  |  | Nhiệt kế 温度計 |  |  | Nhiệt tự động 自動温控 | [25 empty] | XD-000A
XD-TEMXB1 | Xà bông 1 預脫脂 |  | 0C | 51~59OC (55OC) |  |  | 48 |  |  | 48 | [31 empty] | XD-000A
XD-TEMXB2 | Xà bông 2 主脫脂 |  | 0C | 51~59OC (55OC) |  |  | 48 |  |  | 48 | [31 empty] | XD-000A
XD-TEMXB3 | Xà bông 3 (siêu âm) 超音波脫脂 |  | 0C | 51~59OC (55OC) |  |  | 46 |  |  | 45 | [31 empty] | XD-000A
XD-TEMPP | phosphat 磷化處理 |  | 0C | 30~40OC (35OC) |  |  | 36 |  |  | 29 | [31 empty] | XD-000A
XD-TEMED1 | ED電泳 ED Bồn sơn tĩnh điện 1 |  | 0C | 26~32OC (29OC) |  |  | 31 |  |  | 28 | [31 empty] | XD-000A
XD-TEMED2 | ED電泳 ED Bồn sơn tĩnh điện 2 |  | 0C | 26~32OC (29OC) | [37 empty] | XD-000A
XD-TEMSAY | sấy khô 烘乾 |  | 0C | 170~220℃ (195OC) |  |  | \ |  |  | 30 |  |  | \ | [28 empty] | XD-000A
[7 empty] | Độ dẫn điện bồn ED ED電泳電導率 | [34 empty] | XD-000A
| Độ dẫn điện bồn ED ED電泳電導率 |  | us/cm | 800~1600us/cm |  | us/cm | [35 empty] | XD-000A
| 陽極液電導率 Độ dẫn điện dung dịch dương cực |  | us/cm | 800~2000us/cm |  | us/cm | [35 empty] | XD-000A
生產線別：MÀNG LOA | [6 empty] | Kết quả kiểm tra 檢查結果
| Hạng mục kiểm tra nồng dộ 化驗檢查項目 |  | Đơn vị 單位 | Tiêu chuẩn 控制範圍 |  |  | 8:00 | [5 empty] | 20:00
MÃ |  |  |  |  | t/chuan |  | 濃度 | 補充 BS | 補充 BS |  |  |  | 濃度 | 補充 BS | 補充 BS
DC-XB1 | 熱脫脂 Xà bông 1 |  | g/L | 20~30 (25±3) | 25 | 1.5 | 24.2 | 1.3056 | + | 1.3056 | kg | 0 | 0 | 40.8 | + | 40.8 | kg | [24 empty] | DC-000A
DC-XB2 | 熱脫脂Xà bôngg 2 |  | g/L | 20~30 (25±3) | 25 | 1.4 | 25 | 0 | + | 0 | kg | 0 | 0 | 40.8 | + | 40.8 | kg | [24 empty] | DC-000A
DC-HNO3 | HNO3 中和 |  | ml/L | 210~290 (250±25) | 250 | 3.6 | 247.2 | 4.5696 | + | 4.5696 | L | 0 | 0 | 408 | + | 408 | L | [24 empty] | DC-000A
DC1-H2SO4 | 陽極處理槽 dương cực H2SO4 (18) |  | g/L | 120~150 (130±10) | 130 | 11 | 134.6 | -7.9488 | + | 0 | kg | 0 | 0 | 224.64 | + | 224.64 | kg | [24 empty] | DC-000A
DC1-AL | 陽極處理槽 dương cực Al3+ (18) |  | g/L | 1~5 (3±1.5) |  | 6.8 | 4.9 | N/A | + | N/A | kg | 0 | 0 | N/A | + | N/A | kg | [24 empty] | DC-000A
DC2-H2SO4 | 陽極處理槽 dương cực H2SO4 (19) |  | g/L | 120~150 (130±10) | 130 | 12 | 138 | -13.824 | + | 0 | kg | 0 | 0 | 224.64 | + | 224.64 | kg | [24 empty] | DC-000A
DC2-AL | 陽極處理槽 dương cực Al3+ (19) |  | g/L | 1~5 (3±1.5) |  | 8.5 | 4.4 | N/A | + | N/A | kg | 0 | 0 | N/A | + | N/A | kg | [24 empty] | DC-000A
DC3-H2SO4 | 陽極處理槽 dương cực H2SO4 (20) |  | g/L | 120~150 (130±10) | 130 | 11.7 | 135 | -8.64 | + | 0 | kg | 0 | 0 | 224.64 | + | 224.64 | kg | [24 empty] | DC-000A
DC3-AL | 陽極處理槽 dương cực Al3+ (20) |  | g/L | 1~5 (3±1.5) |  | 8.1 | 4.5 | N/A | + | N/A | kg | 0 | 0 | N/A | + | N/A | kg | [24 empty] | DC-000A
DC-DL | 封孔 Đóng lỗ (HK-101A1) |  | g/L | 8~12 (10±1) | 10 | 5.2 | 10.816 | -1.410048 | + | 0 | kg | 0 | 0 | 17.28 | + | 17.28 | kg | [24 empty] | DC-000A
DC-DLPH |  |  | pH | 6~8 (7±0.5) |  |  | 7 | [34 empty] | DC-000A
DC-BLACK05 | 染色Màu - Black-05 |  | pH | 5.4~5.8 (5.6±0.1) | [37 empty] | DC-000A
DC-GAY07 | 染色Màu- Gey-07 |  | pH | 5.4~5.8 | [37 empty] | DC-000A
DC-BLACK08 | 染色Màu- Black-08 |  | pH | 5.4~5.8 (5.6±0.1) |  |  | 5.62 | [34 empty] | DC-000A
Hạng mục kiểm tra nhiệt độ 檢查溫度
MÃ | Hạng mục kiểm tra nhiệt độ 溫度檢查項目 |  | nhiệt độ 溫度 | Tiêu chuẩn 控制範圍 |  |  | Nhiệt kế 温度計 |  |  | Nhiệt tự động 自動温控 |  |  | Nhiệt kế 温度計 |  |  | Nhiệt tự động 自動温控 | [25 empty] | DC-000A
DC-TEMXB1 | 熱脫脂 Xà bông 1 |  | 0C | 45~65ºC (55±8oC) |  |  | 66 |  |  | 61 | [31 empty] | DC-000A
DC-TEMXB2 | 熱脫脂Xà bôngg 2 |  | 0C | 45~65ºC (55±8oC) |  |  | 67 |  |  | 61 | [31 empty] | DC-000A
DC1-TEM | 陽極處理槽 dương cực Al3+ (18) |  | 0C | 18~25ºC (22±2oC) |  |  | 22 |  |  | 21 | [31 empty] | DC-000A
DC2-TEM | 陽極處理槽 dương cực Al3+ (19) |  | 0C | 18~25ºC (22±2oC) |  |  | 19 |  |  | 17 | [31 empty] | DC-000A
DC3-TEM | 陽極處理槽 dương cực Al3+ (20) |  | 0C | 18~25ºC (22±2oC) |  |  | 21 |  |  | 19 | [31 empty] | DC-000A
DC-TEMDL | 封孔 Đóng lỗ (HK-101A1) |  | 0C | 30~60ºC (45±5oC) |  |  | 39 |  |  | 37 | [31 empty] | DC-000A
DC-TEMBLACK05 | 染色Màu - Black-05 |  | 0C | 42~47ºC (44±2oC) | [37 empty] | DC-000A
DC-TEMGAY07 | 染色Màu- Gey-07 |  | 0C | 42~47ºC (44±2oC) | [37 empty] | DC-000A
DC-TEMBLACK08 | 染色Màu- Black-08 |  | 0C | 55~65ºC (60±3oC) |  |  | 64 |  |  | 61 | [31 empty] | DC-000A
DC-TEMBSAY | 烘乾 Sấy khô |  | 0C | 100~110ºC (100±5oC) |  |  | \ |  |  | 116 |  |  | \ | [28 empty] | DC-000A
TRO VE MENU
TRO VE MENU
TRO VE MENU
TRO VE MENU
TRO VE MENU
TRO VE MENU
TRO VE MENU

## 1.xi den
錩新科技股份有限公司 CX TECHNOLOGY CORPORATION | [14 empty] | 0
BÁO CÁO KẾT QUẢ HÓA NGHIỆM CHUYỀN XI ĐEN 電著線化驗結果報告 | [12 empty] | Lập biểu 作成 |  | Xác nhận 確認
[6 empty] | 2022/12/03 | [6 empty] | L.Yen |  | Yen
NO | Hạng mục kiểm tra nồng dộ 化驗檢查項目 |  |  |  | Đơn vị 單位 | Tiêu chuẩn 控制範圍 |  | Kết quả kiểm tra 檢查結果 | [6 empty] | Mã số văn kiện 文件編號
[7 empty] | 9:00 |  |  |  | 13:00
[7 empty] | 濃度 | 補充 BS |  |  | 濃度 | 補充 BS
1 | Xà bông 1 (102A) 預脫脂1 |  | NaOH |  | Point | 10~20 (15) | 16 | + | 0 | kg | 15.8 | + | 0 | kg
2 | Xà bông 2 (102A) 主脫脂2 | Xà bông 2 主脫脂 | Xà bông 2 主脫脂 | Xà bông 2 主脫脂 | Point | 10~20 (15) | 15.1 | + | 0 | kg | 15 | + | 0 | kg
3 | Xà bông 3 (siêu âm) (102A) 超音波脫脂 | Xà bông siêu âm 超音波脫脂 | Xà bông siêu âm 超音波脫脂 | Xà bông siêu âm 超音波脫脂 | Point | 10~20 (15) | 15 | + | 0 | L | 15 | + | 0 | L
4 | Rửa acid (35) 酸洗 | HNO3 酸洗 | HNO3 酸洗 | HNO3 酸洗 | Point | 5~15 (10) | 10.2 | + | 0 | kg | 10.1 | + | 0 | kg
5 | phosphat acid phân ly (311) 磷化處理 游離酸度 | phosphat acid phân ly 磷化處理 游離酸度 | phosphat acid phân ly 磷化處理 游離酸度 | phosphat acid phân ly 磷化處理 游離酸度 | Point | <1.5 | 0.48 | + | 0 | kg | 0.5 | + | 0 | kg
6 | phosphat tổng độ chua (40) 磷化處理 總酸度 | phosphat tổng độ chua 磷化處理 總酸度 | phosphat tổng độ chua 磷化處理 總酸度 | phosphat tổng độ chua 磷化處理 總酸度 | Point | 20~25 (22.5) | 20.6 | + | 13.608 | kg | 21 | + | 9.72 | kg
7 | phosphat Xúc tiến AC (B26) 磷化處理 促進劑 | phosphat AC 磷化處理 促進劑 | phosphat AC 磷化處理 促進劑 | phosphat AC 磷化處理 促進劑 | Point | 6~9 (7.5) | 8.3 | + | 0 | kg | 8 | + | 0 | kg
8 | chất điều chỉnh (pH>7) (30) 表調 | chất điều chỉnh (pH>7) 表調 | chất điều chỉnh (pH>7) 表調 | chất điều chỉnh (pH>7) 表調 | pH | 7~10 (>7) | 8 |  |  |  | 7.8
9 | ED電泳 pH ED Bồn sơn tĩnh điện pH 1 | phosphat AC 磷化處理 促進劑 | phosphat AC 磷化處理 促進劑 | phosphat AC 磷化處理 促進劑 | pH | 5.3~6.0 (5.5) | 5.5 |  |  |  | 5.5
10 | ED電泳 pH ED Bồn sơn tĩnh điện pH 2 | phosphat AC 磷化處理 促進劑 | phosphat AC 磷化處理 促進劑 | phosphat AC 磷化處理 促進劑 | pH | 5.3~6.0 (5.5) | 0 |  |  |  | 0
11 | ED 固成份 (NV) ED Thành phần rắn 1 |  |  |  | % | 12~18% (15%) | 15.3 | + | 163.7637 | L | \
12 | ED 色料比 EDTỷ lệ màu 1 |  |  |  | % | 8~16% (12%) | 11.8 | + | 77.15773 | L | \
13 | ED 固成份 (NV) ED Thành phần rắn 2 |  |  |  | % | 12~18% (15%)
14 | ED 色料比 EDTỷ lệ màu 2 |  |  |  | % | 8~16% (12%)
15 | UF水洗1 Bồn thu hồi 1 (Thành phần rắn) | UF水洗1 Bồn thu hồi 1 (Thành phần rắn) | UF水洗1 Bồn thu hồi 1 (Thành phần rắn) | UF水洗1 Bồn thu hồi 1 (Thành phần rắn) | % | <5% | 6.847727 |  |  |  | \
16 | UF水洗2 Bồn thu hồi 2 (Thành phần rắn) | UF水洗2 Bồn thu hồi 2 (Thành phần rắn) | UF水洗2 Bồn thu hồi 2 (Thành phần rắn) | UF水洗2 Bồn thu hồi 2 (Thành phần rắn) | % | <3% | 0.8136832 |  |  |  | \
Hạng mục kiểm tra nhiệt độ 檢查溫度
NO | Hạng mục kiểm tra nhiệt độ 溫度檢查項目 |  |  |  | nhiệt độ 溫度 | Tiêu chuẩn 控制範圍 | Nhiệt kế 温度計 | Nhiệt tự động 自動温控 |  |  | Nhiệt kế 温度計 | Nhiệt tự động 自動温控 |  |  | Mã số văn kiện 文件編號
1 | Xà bông 1 預脫脂 |  |  |  | 0C | 51~59OC (55OC) | 56 | 55 |  |  | 57 | 56
2 | Xà bông 2 主脫脂 | Xà bông 2 主脫脂 | Xà bông 2 主脫脂 | Xà bông 2 主脫脂 | 0C | 51~59OC (55OC) | 57 | 56 |  |  | 58 | 57
3 | Xà bông 3 (siêu âm) 超音波脫脂 | Xà bông 3 (siêu âm) 超音波脫脂 | Xà bông 3 (siêu âm) 超音波脫脂 | Xà bông 3 (siêu âm) 超音波脫脂 | 0C | 51~59OC (55OC) | 57 | 56 |  |  | 57 | 56
4 | phosphat 磷化處理 | phosphat 磷化處理 | phosphat 磷化處理 | phosphat 磷化處理 | 0C | 30~40OC (35OC) | 36 | 32 |  |  | 34 | 33
5 | ED電泳 ED Bồn sơn tĩnh điện 1 |  |  |  | 0C | 26~32OC (29OC) | 31 | 28 |  |  | 31 | 28
6 | ED電泳 ED Bồn sơn tĩnh điện 2 |  |  |  | 0C | 26~32OC (29OC) | 0 | 0 |  |  | 0 | 0
7 | sấy khô 烘乾 | sấy khô 烘乾 | sấy khô 烘乾 | sấy khô 烘乾 | 0C | 170~220℃ (195OC) | \ | 178 |  |  | \ | 176
Độ dẫn điện bồn ED ED電泳電導率
1 | Độ dẫn điện bồn ED ED電泳電導率 |  |  |  | us/cm | 800~1600us/cm | 0 |  |  |  | 0
2 | 陽極液電導率 Độ dẫn điện dung dịch dương cực |  |  |  | us/cm | 800~2000us/cm | 0 |  |  |  | 0
TRO VE MENU

## 2.RL E
錩新科技股份有限公司 CX TECHNOLOGY CORPORATION
BẢNG KIỂM TRA DUNG DỊCH MUỐI AXIT PHOSPHORIC _ RL-E XỬ LÝ LỚP VỎ BÊN NGOÀI 磷酸鹽皮膜處理液管理表 _ RL-E | [13 empty] | Lập biểu 作成 |  | Xác nhận 確認
| Ca: I |  | 2022/12/03 | [10 empty] | L.Yen |  | Yen
NO | Haïng muïc kieåm tra noàng ñoä 化驗檢查項目 | Đơn vị 單位 | Tieâu chuaån 控制範圍 | Keát quaû kieåm tra 檢查結果 (RL-E) | [11 empty] | Mã số văn kiện 文件編號
|  |  |  | 8:00 |  |  |  | 12:30 |  |  |  | 16:00
|  |  |  | 濃度 Point | 補充 BS |  |  | 濃度 Point | 補充 BS |  |  | 濃度 Point | 補充 BS |  |  | Q3-CXVN -PC01-
1 | Noàng ñoä axit HCl (1) | % | 10~15% (12.5%) | 0 | + | 292.1875 | L | 0 | + | 292.1875 | L | 0 | + | 292.1875 | L | IS18
2 | Noàng ñoä axit HCl (2) | % | 10~15% (12.5%) | 0 | + | 292.1875 | L | 0 | + | 292.1875 | L | 0 | + | 292.1875 | L
3 | Muối axit Phosphoric 1 磷酸鹽 1 | Point | Tổng chua TA 40~60 (50) | 0 | + | 69.4 | kg | 0 | + | 69.4 | kg | 0 | + | 69.4 | kg | IS16
4 |  |  | tỷ lệ axit 5.2~7.8 (6.5) | 0 | + | 4.511 | kg | 0 | + | 4.511 | kg | 0 | + | 4.511 | kg | IS14
5 |  |  | Fe phaân ly <0.4 | 0 | + | N/A | kg | 0 | + | N/A | kg | 0 | + | N/A | kg
6 | Muối axit Phosphoric 2 磷酸鹽 2 | Point | Tổng chua TA 40~60 (50) | 0 | + | 69.4 |  | 0 | + | 69.4 | kg | 0 | + | 69.4 | kg | IS16
7 |  |  | tỷ lệ axit 5.2~7.8 (6.5) | 0 | + | 4.511 |  | 0 | + | 4.511 | kg | 0 | + | 4.511 | kg | IS14
8 |  |  | Fe phaân ly <0.4 | 0 | + | N/A |  | 0 | + | N/A | kg | 0 | + | N/A | kg
9 | xaø boâng boâi trôn 潤滑皂 | Point | 0.8~1.2 | 0 | + | 4.368 | kg | 0 | + | 4.368 | kg | 0 | + | 4.368 | kg
10 |  | pH | 8.5~10 | 0 | + |  |  | 0 | + |  |  | 0 | +
Haïng muïc kieåm tra nhieät ñoä 檢查溫度
No | H/ muïc kieåm tra nhieät ñoä 溫度檢查項目 | nhieät ñoä 溫度 | Tieâu chuaån 標準範圍 | Keát quaû kieåm tra 檢查結果 | [11 empty] | Mã số văn kiện 文件編號
1 | Muối axit Phosphoric (1) 磷酸鹽 | 0C | 65~85OC | 0 |  |  |  | 0 |  |  |  | 0
2 | Muối axit Phosphoric (2) 磷酸鹽 | 0C | 65~85OC | 0 |  |  |  | 0 |  |  |  | 0
3 | Xà bông bôi trơn 潤滑皂 | 0C | 80~90OC | 0 |  |  |  | 0 |  |  |  | 0
BẢNG KIỂM TRA DUNG DỊCH MUỐI AXIT PHOSPHORIC _ RL-E XỬ LÝ LỚP VỎ BÊN NGOÀI 磷酸鹽皮膜處理液管理表 _ RL-E
| Ca: II |  | 2022/12/03
NO | Haïng muïc kieåm tra noàng ñoä 化驗檢查項目 | Đơn vị 單位 | Tieâu chuaån 控制範圍 | Keát quaû kieåm tra 檢查結果 (RL-E) | [11 empty] | Mã số văn kiện 文件編號
|  |  |  | 20:00 |  |  |  | 1:00 |  |  |  | 4:00
|  |  |  | 濃度 Point | 補充 BS |  |  | 濃度 Point | 補充 BS |  |  | 濃度 Point | 補充 BS |  |  | Q3-CXVN -PC01-
1 | Noàng ñoä axit HCl (1) | % | 10~15% (12.5%) | 0 | + | 292.1875 | L | 0 | + | 292.1875 | L | 0 | + | 292.1875 | L | IS18
2 | Noàng ñoä axit HCl (2) | % | 10~15% (12.5%) | 0 | + | 292.1875 | L | 0 | + | 292.1875 | L | 0 | + | 292.1875 | L | IS19
3 | Muối axit Phosphoric 磷酸鹽 | Point | Tổng chua TA 40~60 (50) | 0 | + | 69.4 | kg | 0 | + | 69.4 | kg | 0 | + | 69.4 | kg | IS16
4 |  |  | tỷ lệ axit 5.2~7.8 (6.5) | 0 | + | 4.511 | kg | 0 | + | 4.511 | kg | 0 | + | 4.511 | kg | IS14
5 |  |  | Fe phaân ly <0.4 | 0 | + | N/A | kg | 0 | + | N/A | kg | 0 | + | N/A | kg
6 | Muối axit Phosphoric 2 磷酸鹽 2 | Point | Tổng chua TA 40~60 (50) | 0 | + | 69.4 | kg | 0 | + | 69.4 | kg | 0 | + | 69.4 | kg | IS16
7 |  |  | tỷ lệ axit 5.2~7.8 (6.5) | 0 | + | 4.511 | kg | 0 | + | 4.511 | kg | 0 | + | 4.511 | kg | IS14
8 |  |  | Fe phaân ly <0.4 | 0 | + | N/A | kg | 0 | + | N/A | kg | 0 | + | N/A | kg
9 | xaø boâng boâi trôn 潤滑皂 | Point | 0.8~1.2 | 0 | + | 4.368 | kg | 0 | + | 4.368 | kg | 0 | + | 4.368 | kg
10 |  | pH | 8.5~10 | 0 |  |  |  | 0 |  |  |  | 0
Haïng muïc kieåm tra nhieät ñoä 檢查溫度
No | H/ muïc kieåm tra nhieät ñoä 溫度檢查項目 | nhieät ñoä 溫度 | Tieâu chuaån 標準範圍 | Keát quaû kieåm tra 檢查結果 | [11 empty] | Mã số văn kiện 文件編號
1 | Muối axit Phosphoric (1) 磷酸鹽 | 0C | 65~85OC | 0 |  |  |  | 0 |  |  |  | 0
2 | Muối axit Phosphoric (2) 磷酸鹽 | 0C | 65~85OC | 0 |  |  |  | 0 |  |  |  | 0
3 | Xà bông bôi trơn 潤滑皂 | 0C | 80~90OC | 0 |  |  |  | 0 |  |  |  | 0
TRO VE MENU
TRO VE MENU

## 3.RL G
錩新科技股份有限公司 CX TECHNOLOGY CORPORATION
BẢNG KIỂM TRA DUNG DỊCH MUỐI AXIT PHOSPHORIC _ RL-G XỬ LÝ LỚP VỎ BÊN NGOÀI 磷酸鹽皮膜處理液管理表 _ RL-G | [13 empty] | laäp bieåu 作成 |  | xaùc nhaän 確認
| Ca: I |  | 2022/12/03 | [10 empty] | L.Yen |  | Yen
NO | Haïng muïc kieåm tra noàng ñoä 化驗檢查項目 | Ñôn vò 單位 | Tieâu chuaån 控制範圍 | Keát quaû kieåm tra 檢查結果 | [11 empty] | Mã số văn kiện 文件編號
|  |  |  | 8:00 |  |  |  | 12:30 |  |  |  | 16:00
|  |  |  | 濃度 Point | 補充 BS |  |  | 濃度 Point | 補充 BS |  |  | 濃度 Point | 補充 BS |  |  | Q3-CXVN-
1 | Khử dầu 脫脂 | Point | 30 – 50 (40) | 39 | + | 2.33 | kg | 48 | + | 0 | kg | 47 | + | 0 | kg | PC01-IS18
2 | Rua acid | % | 10~15% (12.5%) | 13.14 | + | 0 | L | 11.315 | + | 96.46640625 | L | 12 | + | 40.703125 | L | PC01-IS15
3 | Muối axit Phosphoric 磷酸鹽 | Point | Tổng chua TA 40~60 (50) | 56 | + | 0 | kg | 54 | + | 0 | kg | 52 | + | 0 | kg | PC01-IS16
4 |  |  | tỷ lệ axit 5.2~7.8 (6.5) | 7 | + | 0 | kg | 7.2 | + | 0 | kg | 7 | + | 0 | kg | PC01-IS14
5 |  |  | Fe phaân ly <0.4 | 0.14 | + | N/A | kg | 0.4 | + | N/A | kg | 0.32 | + | N/A | kg
6 | Xà bông 潤滑皂 | Point | 0.8~1.2 | 0.95 |  | 0.0617 | kg | 0.9 |  | 0.1234 | kg | 0.9 |  | 0.1234 | kg | PC01-IS22
7 |  | pH | 8.5~10 | 9 | + | 0 | kg | 9 | + |  | kg | 9 | + |  | kg
Haïng muïc kieåm tra nhieät ñoä 檢查溫度
No | H/ muïc kieåm tra nhieät ñoä 溫度檢查項目 | nhieät ñoä 溫度 | Tieâu chuaån 標準範圍 | Keát quaû kieåm tra 檢查結果
1 | Khử dầu 脫脂 | 0C | 55~65OC | 60 |  |  |  | 61 |  |  |  | 60
2 | Muối axit Phosphoric 磷酸鹽 | 0C | 65~85OC | 70 |  |  |  | 69 |  |  |  | 67
3 | xaø boâng boâi trôn 潤滑皂 | 0C | 80~90OC | 89 |  |  |  | 78 |  |  |  | 85
BẢNG KIỂM TRA DUNG DỊCH MUỐI AXIT PHOSPHORIC _ RL-G XỬ LÝ LỚP VỎ BÊN NGOÀI 磷酸鹽皮膜處理液管理表 _ RL-G
Ca: II
NO | Haïng muïc kieåm tra noàng ñoä 化驗檢查項目 | Ñôn vò 單位 | Tieâu chuaån 控制範圍 | Keát quaû kieåm tra 檢查結果 | [11 empty] | Mã số văn kiện 文件編號
|  |  |  | 20:00 |  |  |  | 1:00 |  |  |  | 4:00
|  |  |  | 濃度 Point | 補充 BS |  |  | 濃度 Point | 補充 BS |  |  | 濃度 Point | 補充 BS |  |  | Q3-CXVN-
1 | Khử dầu 脫脂 | Point | 30 – 50 (40) | [12 empty] | PC01-IS18
2 | Rua acid | % | 10~15% (12.5%) | [12 empty] | PC01-IS15
3 | Muối axit Phosphoric 磷酸鹽 | Point | Tổng chua TA 40~60 (50) | [12 empty] | PC01-IS16
4 |  |  | tỷ lệ axit 5.2~7.8 (6.5) | [12 empty] | PC01-IS14
5 |  |  | Fe phaân ly <0.4
6 | Xà bông 潤滑皂 | Point | 0.8~1.2 | [12 empty] | PC01-IS22
7 |  | pH | 8.5~10
Haïng muïc kieåm tra nhieät ñoä 檢查溫度
No | H/ muïc kieåm tra nhieät ñoä 溫度檢查項目 | nhieät ñoä 溫度 | Tieâu chuaån 標準範圍 | Keát quaû kieåm tra 檢查結果
1 | Khử dầu 脫脂 | 0C | 55~65OC
2 | Muối axit Phosphoric 磷酸鹽 | 0C | 65~85OC
3 | xaø boâng boâi trôn 潤滑皂 | 0C | 80~90OC
TRO VE MENU
TRO VE MENU

## 4.RL F
錩新科技股份有限公司 CX TECHNOLOGY CORPORATION
BẢNG KIỂM TRA DUNG DỊCH MUỐI AXIT PHOSPHORIC _ RL-F XỬ LÝ LỚP VỎ BÊN NGOÀI 磷酸鹽皮膜處理液管理表 _ RL-F | [14 empty] | laäp bieåu 作成 |  | xaùc nhaän 確認
| Ca: I |  |  | 2022/12/03 | [10 empty] | L.Yen |  | Yen
NO | Haïng muïc kieåm tra noàng ñoä 化驗檢查項目 |  | Ñôn vò 單位 | Tieâu chuaån 控制範圍 | Keát quaû kieåm tra 檢查結果 | [11 empty] | Mã số văn kiện 文件編號
[5 empty] | 8:00 |  |  |  | 12:30 |  |  |  | 16:00
[5 empty] | 濃度 Point | 補充 BS |  |  | 濃度 Point | 補充 BS |  |  | 濃度 Point | 補充 BS |  |  | Q3-CXVN-
1 | Khử dầu 脫脂 | Point | Point | 30 – 50 (40) | 0 | + | 93.2 | kg | 0 | + | 93.2 | kg | 0 | + | 93.2 | kg | PC01-IS15
2 | Rua acid | % | % | 10~15% (12.5%) | 0 | + | 1017.578125 | L | 0 | + | 1017.578125 | L | 0 |  | 1017.578125
3 | Muối axit Phosphoric (1) 磷酸鹽 |  | Point | Tổng chua TA 40~60 (50) | 0 | + | 246.75 | kg | 0 | + | 246.75 | kg | 0 | + | 246.75 | kg | PC01-IS16
4 |  |  |  | tỷ lệ axit 5.2~7.8 (6.5) | 0 | + | 32.0775 | kg | 0 | + | 32.0775 | kg | 0 | + | 32.0775 | kg | PC01-IS14
5 |  |  |  | Fe phaân ly <0.4 | 0 | + | N/A | kg | 0 | + | N/A | kg | 0 | + | N/A | kg
6 | Muối axit Phosphoric (2) 磷酸鹽 |  | Point | Tổng chua TA 40~60 (50) | #REF! | + | #REF! | kg | #REF! | + | #REF! | kg | #REF! | + | #REF! | kg | PC01-IS16
7 |  |  |  | tỷ lệ axit 5.2~7.8 (6.5) | #REF! | + | #REF! | kg | #REF! | + | #REF! | kg | #REF! | + | #REF! | kg | PC01-IS14
8 |  |  |  | Fe phaân ly <0.4 | #REF! | + | #REF! | kg | #REF! | + | #REF! | kg | #REF! | + | #REF! | kg
9 | Xà bông 潤滑皂 |  | Point | 0.8~1.2 | 0 | + | 1.234 | kg | 0 | + | 1.234 | kg | 0 | + | 1.234 | kg | PC01-IS22
10 |  |  | pH | 8.5~10 | 0 | + |  | kg | 0 | + |  | kg | 0 | + |  | kg
Haïng muïc kieåm tra nhieät ñoä 檢查溫度
No | H/ muïc kieåm tra nhieät ñoä 溫度檢查項目 |  | nhieät ñoä 溫度 | Tieâu chuaån 標準範圍 | Keát quaû kieåm tra 檢查結果
1 | Khử dầu 脫脂 |  | 0C | 55~65OC | 0 |  |  |  | 0 |  |  |  | 0
2 | Muối axit Phosphoric 磷酸鹽 |  | 0C | 65~85OC | 0 |  |  |  | 0 |  |  |  | 0
3 | xaø boâng boâi trôn 潤滑皂 |  | 0C | 80~90OC | 0 |  |  |  | 0 |  |  |  | 0
錩新科技股份有限公司 CX TECHNOLOGY CORPORATION
BẢNG KIỂM TRA DUNG DỊCH MUỐI AXIT PHOSPHORIC _ RL-F XỬ LÝ LỚP VỎ BÊN NGOÀI 磷酸鹽皮膜處理液管理表
Ca: II
NO | Haïng muïc kieåm tra noàng ñoä 化驗檢查項目 |  | Ñôn vò 單位 | Tieâu chuaån 控制範圍 | Keát quaû kieåm tra 檢查結果 | [11 empty] | Mã số văn kiện 文件編號
[5 empty] | 20:00 |  |  |  | 1:00 |  |  |  | 4:00
[5 empty] | 濃度 Point | 補充 BS |  |  | 濃度 Point | 補充 BS |  |  | 濃度 Point | 補充 BS |  |  | Q3-CXVN-
1 | Khử dầu 脫脂 | Point | Point | 30 – 50 (40) | 0 | + | 93.2 | kg | 0 | + | 93.2 | kg | 0 | + | 93.2 | kg | PC01-IS18
2 | Rua acid | % | % | 10~15% (12.5%) | 0 | + | 1017.578125 | L | 0 | + | 1017.578125 | L | 0 | + | 1017.578125 | L
3 | Muối axit Phosphoric (1) 磷酸鹽 |  | Point | Tổng chua TA 40~60 (50) | 0 | + | 246.75 | kg | 0 | + | 246.75 | kg | 0 | + | 246.75 | kg | PC01-IS14
4 |  |  |  | tỷ lệ axit 5.2~7.8 (6.5) | 0 | + | 32.0775 | kg | 0 | + | 32.0775 | kg | 0 | + | 32.0775 | kg
5 |  |  |  | Fe phaân ly <0.4 | 0 | + | N/A | kg | 0 | + | N/A | kg | 0 | + | N/A | kg | PC01-IS16
6 | Muối axit Phosphoric (2) 磷酸鹽 |  | Point | Tổng chua TA 40~60 (50) | #REF! | + | #REF! | kg | #REF! | + | #REF! | kg | #REF! | + | #REF! | kg | PC01-IS14
7 |  |  |  | tỷ lệ axit 5.2~7.8 (6.5) | #REF! | + | #REF! | kg | #REF! | + | #REF! | kg | #REF! | + | #REF! | kg
8 |  |  |  | Fe phaân ly <0.4 | #REF! | + | #REF! | kg | #REF! | + | #REF! | kg | #REF! | + | #REF! | kg | PC01-IS16
9 | Xà bông 潤滑皂 |  | Point | 0.8~1.2 | 0 | + | 1.234 | kg | 0 | + | 1.234 | kg | 0 | + | 1.234 | kg | PC01-IS22
10 |  |  | pH | 8.5~10 | 0 | + |  | kg | 0 | + |  | kg | 0 | + |  | kg
Haïng muïc kieåm tra nhieät ñoä 檢查溫度
No | H/ muïc kieåm tra nhieät ñoä 溫度檢查項目 |  | nhieät ñoä 溫度 | Tieâu chuaån 標準範圍 | Keát quaû kieåm tra 檢查結果
1 | Khử dầu 脫脂 |  | 0C | 55~65OC | 0 |  |  |  | 0 |  |  |  | 0
2 | Muối axit Phosphoric 磷酸鹽 |  | 0C | 65~85OC | 0 |  |  |  | 0 |  |  |  | 0
3 | xaø boâng boâi trôn 潤滑皂 |  | 0C | 80~90OC | 0 |  |  |  | 0 |  |  |  | 0
TRO VE MENU
TRO VE MENU

## 5.ML
錩新科技股份有限公司 CX TECHNOLOGY CORPORATION
鋁音錐陽極處理線藥液分析及添加記錄表 BAÙO CAÙO HOÙA NGHIEÄM MAØNG LOA | [12 empty] | laäp bieåu 作成 |  | xaùc nhaän 確認
| 2022/12/03 | [11 empty] | L.Yen |  | Yến
NO | Haïng muïc kieåm tra noàng ñoä 化驗檢查項目 | Ñôn vò 單位 | Tieâu chuaån 控制範圍 | Keát quaû kieåm tra 檢查結果 | [6 empty] | Thí nghiệm lại sau khi bổ sung 1h 1h補充後的檢查 |  |  |  | Mã số văn kiện 文件編號
|  |  |  | 8:00 |  |  |  | 20:00 |  |  | 8:00 |  | 20:00
|  |  |  | 濃度 g/L | 補充 BS |  |  | 濃度 g/L | 補充 BS |  | Kết quả 結果 | Phán định 判定 | Kết quả 結果 | Phán định 判定
1 | 熱脫脂Xaø boâng 1 | g/L | 20~30 (25±3) | 24.2 | + | 1.3056 | kg | [7 empty] | Q3-CXVN-PC01-IS06
2 | 熱脫脂Xaø boâng 2 | g/L | 20~30 (25±3) | 25 | + | 0 | kg | [7 empty] | Q3-CXVN-PC01-IS06
3 | HNO3 中和 | ml/L | 210~290 (250±25) | 247.2 | + | 4.5696 | L | [7 empty] | Q3-CXVN-PC01-IS15
4 | 陽極處理槽 dương cực H2SO4 (18) | g/L | 120~150 (130±10) | 134.6 | + | 0 | kg | [7 empty] | Q3-CXVN-PC01-IS03
5 | 陽極處理槽 dương cực Al3+ (18) | g/L | 1~5 (3±1.5) | 4.9 | + | N/A | kg | [7 empty] | Q3-CXVN-PC01-IS01
6 | 陽極處理槽 dương cực H2SO4 (19) | g/L | 120~150 (130±10) | 138 | + | 0 | kg | [7 empty] | Q3-CXVN-PC01-IS03
7 | 陽極處理槽 dương cực Al3+ (19) | g/L | 1~5 (3±1.5) | 4.4 | + | N/A | kg | [7 empty] | Q3-CXVN-PC01-IS01
8 | 陽極處理槽 dương cực H2SO4 (20) | g/L | 120~150 (130±10) | 135 | + | 0 | kg | [7 empty] | Q3-CXVN-PC01-IS03
9 | 陽極處理槽 dương cực Al3+ (20) | g/L | 1~5 (3±1.5) | 4.5 | + | N/A | kg | [7 empty] | Q3-CXVN-PC01-IS01
10 | 封孔 ñoùng loã (HK-101A1) | g/L | 8~12 (10±1) | 10.816 | + | 0 | kg | [7 empty] | Q3-CXVN-PC01-IS02
|  | pH | 6~8 (7±0.5) | 7
11 | 染色maøu- Black-05 | pH | 5.4~5.8 (5.6±0.1) | 0
12 | 染色maøu- Gey-07 | pH | 5.4~5.8 | 0
13 | 染色maøu- Black-08 | pH | 5.4~5.8 (5.6±0.1) | 5.62
Haïng muïc kieåm tra nhieät ñoä 檢查溫度
NO | Haïng muïc kieåm tra nhieät ñoä 溫度檢查項目 | nhieät ñoä 溫度 | Tieâu chuaån 標準範圍 | Nhiệt kế 温度計 |  | Nhiệt tự động 自動温控 |  | Nhiệt kế 温度計 |  | Nhiệt tự động 自動温控
|  |  |  | 8:00 |  |  |  | 20:00
1 | 熱脫脂Xaø boâng 1 | 0C | 45~65ºC (55±8oC) | 60 |  | 61
2 | 熱脫脂Xaø boâng 2 | 0C | 45~65ºC (55±8oC) | 60 |  | 61
3 | 陽極處理槽 dương cực Al3+ (18) | 0C | 18~25ºC (22±2oC) | 22 |  | 21
4 | 陽極處理槽 dương cực Al3+ (19) | 0C | 18~25ºC (22±2oC) | 19 |  | 20
5 | 陽極處理槽 dương cực Al3+ (20) | 0C | 18~25ºC (22±2oC) | 21 |  | 19
6 | 封孔 ñoùng loã 1 (HK-101A1) | 0C | 30~60ºC (45±5oC) | 39 |  | 37
7 | 染色maøu- Black-05 | 0C | 42~47ºC (44±2oC) | 0 |  | 0
8 | 染色maøu- Gey-07 | 0C | 42~47ºC (44±2oC) | 0 |  | 0
9 | 染色maøu- Black-08 | 0C | 55~65ºC (60±3oC) | 64 |  | 61
11 | 烘乾 maùy saáy | 0C | 100~110ºC (100±5oC) | \ |  | 105
TRO VE MENU
TRO VE MENU

## 1.xi den TT
錩新科技股份有限公司 CX TECHNOLOGY CORPORATION
BÁO CÁO KẾT QUẢ HÓA NGHIỆM CHUYỀN XI ĐEN 電著線化驗結果報告 | [12 empty] | Lập biểu 作成 |  | Xác nhận 確認
[6 empty] | 2022/12/03 | [6 empty] | L.Yen |  | Yen
NO | Hạng mục kiểm tra nồng dộ 化驗檢查項目 |  |  |  | Đơn vị 單位 | Tiêu chuẩn 控制範圍 | Keát quaû kieåm tra 檢查結果 | [7 empty] | Mã số văn kiện 文件編號
[7 empty] | 9:00 |  |  |  | 13:00
[7 empty] | 濃度 | 補充 BS |  |  | 濃度 | 補充 BS
1 | Xà bông 1 預脫脂1 |  | NaOH |  | g/L | 10~20 (15) | 16.4 | + | 0 | kg | 16.3 | + | 0 | kg
2 | Xà bông 2 主脫脂2 | Xà bông 2 主脫脂 | Xà bông 2 主脫脂 | Xà bông 2 主脫脂 | g/L | 40~60g/L (50±5g/L) | 67.496 | + | 0 | kg | 66.847 | + | 0 | kg
3 | Xà bông 3 (siêu âm) 超音波脫脂 | Xà bông siêu âm 超音波脫脂 | Xà bông siêu âm 超音波脫脂 | Xà bông siêu âm 超音波脫脂 | g/L | 40~60g/L (50±5g/L) | 58.41 | + | 0 | L | 57.761 | + | 0 | L
4 | Rửa acid (35) 酸洗 | HNO3 酸洗 | HNO3 酸洗 | HNO3 酸洗 | Point | 5~15 (10) | 0 | + | 124.632 | kg | 0 | + | 124.632 | kg
5 | phosphat acid phân ly (311) 磷化處理 游離酸度 | phosphat acid phân ly 磷化處理 游離酸度 | phosphat acid phân ly 磷化處理 游離酸度 | phosphat acid phân ly 磷化處理 游離酸度 | Point | <1.5 | 0.48 | + | 0 | kg | 0.5 | + | 0 | kg
6 | phosphat tổng độ chua (40) 磷化處理 總酸度 | phosphat tổng độ chua 磷化處理 總酸度 | phosphat tổng độ chua 磷化處理 總酸度 | phosphat tổng độ chua 磷化處理 總酸度 | Point | 20~25 (22.5) | 19.2 | + | 32.076 | kg | 20 | + | 24.3 | kg
7 | phosphat Xúc tiến AC (B26) 磷化處理 促進劑 | phosphat AC 磷化處理 促進劑 | phosphat AC 磷化處理 促進劑 | phosphat AC 磷化處理 促進劑 | Point | 6~9 (7.5) | 8.3 | + | 0 | kg | 8 | + | 0 | kg
8 | chất điều chỉnh (pH>7) (30) 表調 | chất điều chỉnh (pH>7) 表調 | chất điều chỉnh (pH>7) 表調 | chất điều chỉnh (pH>7) 表調 | pH | 7~10 (>7) | 8 |  |  |  | 7.8
9 | ED電泳 pH ED Bồn sơn tĩnh điện pH 1 | phosphat AC 磷化處理 促進劑 | phosphat AC 磷化處理 促進劑 | phosphat AC 磷化處理 促進劑 | pH | 5.3~6.0 (5.5) | 5.5 |  |  |  | 5.5
10 | ED電泳 pH ED Bồn sơn tĩnh điện pH 2 | phosphat AC 磷化處理 促進劑 | phosphat AC 磷化處理 促進劑 | phosphat AC 磷化處理 促進劑 | pH | 5.3~6.0 (5.5) | 0 |  |  |  | 0
11 | ED 固成份 (NV) ED Thành phần rắn 1 |  |  |  | % | 12~18% (15%) | 7.864328 | + | 163.7637 | L | \
12 | ED 色料比 EDTỷ lệ màu 1 |  |  |  | % | 8~16% (12%) | 8.638007 | + | 77.15773 | L | \
13 | ED 固成份 (NV) ED Thành phần rắn 2 |  |  |  | % | 12~18% (15%)
14 | ED 色料比 EDTỷ lệ màu 2 |  |  |  | % | 8~16% (12%)
15 | UF水洗1 Bồn thu hồi 1 (Thành phần rắn) | UF水洗1 Bồn thu hồi 1 (Thành phần rắn) | UF水洗1 Bồn thu hồi 1 (Thành phần rắn) | UF水洗1 Bồn thu hồi 1 (Thành phần rắn) | % | <5% | 6.847727 |  |  |  | \
16 | UF水洗2 Bồn thu hồi 2 (Thành phần rắn) | UF水洗2 Bồn thu hồi 2 (Thành phần rắn) | UF水洗2 Bồn thu hồi 2 (Thành phần rắn) | UF水洗2 Bồn thu hồi 2 (Thành phần rắn) | % | <3% | 0.8136832 |  |  |  | \
Hạng mục kiểm tra nhiệt độ 檢查溫度
NO | Hạng mục kiểm tra nhiệt độ 溫度檢查項目 |  |  |  | nhiệt độ 溫度 | Tiêu chuẩn 控制範圍 | Nhiệt kế 温度計 | Nhiệt tự động 自動温控 |  |  | Nhiệt kế 温度計 | Nhiệt tự động 自動温控 |  |  | Mã số văn kiện 文件編號
1 | Xà bông 1 預脫脂 |  |  |  | 0C | 51~59OC (55OC) | 48 | 48 |  |  | 0 | 0
2 | Xà bông 2 主脫脂 | Xà bông 2 主脫脂 | Xà bông 2 主脫脂 | Xà bông 2 主脫脂 | 0C | 51~59OC (55OC) | 48 | 48 |  |  | 0 | 0
3 | Xà bông 3 (siêu âm) 超音波脫脂 | Xà bông 3 (siêu âm) 超音波脫脂 | Xà bông 3 (siêu âm) 超音波脫脂 | Xà bông 3 (siêu âm) 超音波脫脂 | 0C | 51~59OC (55OC) | 46 | 45 |  |  | 0 | 0
4 | phosphat 磷化處理 | phosphat 磷化處理 | phosphat 磷化處理 | phosphat 磷化處理 | 0C | 30~40OC (35OC) | 36 | 29 |  |  | 0 | 0
5 | ED電泳 ED Bồn sơn tĩnh điện 1 |  |  |  | 0C | 26~32OC (29OC) | 31 | 28 |  |  | 0 | 0
| ED電泳 ED Bồn sơn tĩnh điện 2 |  |  |  | 0C | 26~32OC (29OC) | 0 | 0 |  |  | 0 | 0
6 | sấy khô 烘乾 | sấy khô 烘乾 | sấy khô 烘乾 | sấy khô 烘乾 | 0C | 170~220℃ (195OC) | \ | 30 |  |  | \ | 0
Độ dẫn điện bồn ED ED電泳電導率
1 | Độ dẫn điện bồn ED ED電泳電導率 |  |  |  | us/cm | 800~1600us/cm | 0 |  |  |  | 0
2 | 陽極液電導率 Độ dẫn điện dung dịch dương cực |  |  |  | us/cm | 800~2000us/cm | 0 |  |  |  | 0
TRO VE MENU

## 2.RL E tt
錩新科技股份有限公司 CX TECHNOLOGY CORPORATION
BẢNG KIỂM TRA DUNG DỊCH MUỐI AXIT PHOSPHORIC _ RL-E XỬ LÝ LỚP VỎ BÊN NGOÀI 磷酸鹽皮膜處理液管理表 _ RL-E | [14 empty] | Lập biểu 作成 |  | Xác nhận 確認
| Ca: I |  |  | 2022/12/03 | [10 empty] | L.Yen |  | Yen
NO | Haïng muïc kieåm tra noàng ñoä 化驗檢查項目 |  | Ñôn vò 單位 | Tieâu chuaån 控制範圍 | Keát quaû kieåm tra 檢查結果 (RL-E) | [11 empty] | Mã số văn kiện 文件編號
[5 empty] | 8:00 |  |  |  | 12:30 |  |  |  | 16:00
[5 empty] | 濃度 Point | 補充 BS |  |  | 濃度 Point | 補充 BS |  |  | 濃度 Point | 補充 BS |  |  | Q3-CXVN -PC01-
1 | Rua acid 1 |  | % | 10~15% (12.5%) | 0 | + | 292.1875 | L | 0 | + | 292.1875 | L | 0 | + | 292.1875 | L | IS18
| Rua acid 2 |  | % | 10~15% (12.5%) | 0 | + | 292.1875 | L | 0 | + | 292.1875 | L | 0 | + | 292.1875 | L | IS18
2 | Muối axit Phosphoric 磷酸鹽 | 3 | Point | Tổng chua TA 35~60 | 0 | + | 69.4 | kg | 0 | + | 69.4 | kg | 0 | + | 69.4 | kg | IS16
3 |  |  |  | tỷ lệ axit 5.2~7.8 | 0 | + | 4.511 | kg | 0 | + | 4.511 | kg | 0 | + | 4.511 | kg | IS14
4 |  |  |  | Fe phaân ly <0.4 | 0 | + | 0 | kg | 0 | + | 0 | kg | 0 | + | 0 | kg
5 | Muối axit Phosphoric 磷酸鹽 | 4 | Point | Tổng chua TA 35~60 | 0 | + | 69.4 |  | 0 | + | 69.4 | kg | 0 | + | 69.4 | kg | IS16
6 |  |  |  | tỷ lệ axit 5.2~7.8 | 0 | + | 4.511 |  | 0 | + | 4.511 | kg | 0 | + | 4.511 | kg | IS14
7 |  |  |  | Fe phaân ly <0.4 | 0 | + | 0 |  | 0 | + | 0 | kg | 0 | + | 0 | kg
8 | Xà bông 潤滑皂 |  | Point | 0.8~1.2 | 0 | + | 4.368 | kg | 0 | + | 4.368 | kg | 0 | + | 4.368 | kg
9 |  |  | pH | 8.5~10 | 0 | + |  |  | 0 | + |  |  | 0 | +
Haïng muïc kieåm tra nhieät ñoä 檢查溫度
No | H/ muïc kieåm tra nhieät ñoä 溫度檢查項目 |  | nhieät ñoä 溫度 | Tieâu chuaån 標準範圍 | Nhiệt kế 温度計 |  | Nhiệt tự động 自動温控 |  | Nhiệt kế 温度計 |  | Nhiệt tự động 自動温控 |  | Nhiệt kế 温度計 |  | Nhiệt tự động 自動温控 |  | Mã số văn kiện 文件編號
1 | Muối axit Phosphoric (1) 磷酸鹽 |  | 0C | 65~85OC | 0 |  | 0 |  | 0 |  | 0 |  | 0 |  | 0
2 | Muối axit Phosphoric (2) 磷酸鹽 |  | 0C | 65~85OC | 0 |  | 0 |  | 0 |  | 0 |  | 0 |  | 0
3 | Xà bông bôi trơn 潤滑皂 |  | 0C | 80~90OC | 0 |  | 0 |  | 0 |  | 0 |  | 0 |  | 0
BẢNG KIỂM TRA DUNG DỊCH MUỐI AXIT PHOSPHORIC _ RL-E XỬ LÝ LỚP VỎ BÊN NGOÀI 磷酸鹽皮膜處理液管理表 _ RL-E
Ca: II
NO | Haïng muïc kieåm tra noàng ñoä 化驗檢查項目 |  | Ñôn vò 單位 | Tieâu chuaån 控制範圍 | Keát quaû kieåm tra 檢查結果 (RL-E) | [11 empty] | Mã số văn kiện 文件編號
[5 empty] | 20:00 |  |  |  | 1:00 |  |  |  | 4:00
[5 empty] | 濃度 Point | 補充 BS |  |  | 濃度 Point | 補充 BS |  |  | 濃度 Point | 補充 BS |  |  | Q3-CXVN -PC01-
1 | Rua acid 1 |  | % | 10~15% (12.5%) | 0 | + | 292.1875 | L | 0 | + | 292.1875 | L | 0 | + | 292.1875 | L | IS18
| Rua acid 2 |  | % | 10~15% (12.5%) | 0 | + | 292.1875 | L | 0 | + | 292.1875 | L | 0 | + | 292.1875 | L | IS18
2 | Muối axit Phosphoric 磷酸鹽 | 3 | Point | Tổng chua TA 35~60 | 0 | + | 69.4 | kg | 0 | + | 69.4 | kg | 0 | + | 69.4 | kg | IS16
3 |  |  |  | tỷ lệ axit 5.2~7.8 | 0 | + | 4.511 | kg | 0 | + | 4.511 | kg | 0 | + | 4.511 | kg | IS14
4 |  |  |  | Fe phaân ly <0.4 | 0 | + | 0 | kg | 0 | + | 0 | kg | 0 | + | 0 | kg
5 | Muối axit Phosphoric 磷酸鹽 | 4 | Point | Tổng chua TA 35~60 | 0 | + | 69.4 | kg | 0 | + | 69.4 | kg | 0 | + | 69.4 | kg | IS16
6 |  |  |  | tỷ lệ axit 5.2~7.8 | 0 | + | 4.511 | kg | 0 | + | 4.511 | kg | 0 | + | 4.511 | kg | IS14
7 |  |  |  | Fe phaân ly <0.4 | 0 | + | 0 | kg | 0 | + | 0 | kg | 0 | + | 0 | kg
8 | Xà bông 潤滑皂 |  | Point | 0.8~1.2 | 0 | + | 4.368 | kg | 0 | + | 4.368 | kg | 0 | + | 4.368 | kg
9 |  |  | pH | 8.5~10 | 0 |  |  |  | 0 |  |  |  | 0
Haïng muïc kieåm tra nhieät ñoä 檢查溫度
No | H/ muïc kieåm tra nhieät ñoä 溫度檢查項目 |  | nhieät ñoä 溫度 | Tieâu chuaån 標準範圍 | Nhiệt kế 温度計 |  | Nhiệt tự động 自動温控 |  | Nhiệt kế 温度計 |  | Nhiệt tự động 自動温控 |  | Nhiệt kế 温度計 |  | Nhiệt tự động 自動温控 |  | Mã số văn kiện 文件編號
1 | Muối axit Phosphoric (1) 磷酸鹽 |  | 0C | 65~85OC | 0 |  | 0 |  | 0 |  | 0 |  | 0 |  | 0
2 | Muối axit Phosphoric (2) 磷酸鹽 |  | 0C | 65~85OC | 0 |  | 0 |  | 0 |  | 0 |  | 0 |  | 0
3 | Xà bông bôi trơn 潤滑皂 |  | 0C | 80~90OC | 0 |  | 0 |  | 0 |  | 0 |  | 0 |  | 0
TRO VE MENU
TRO VE MENU

## 3.RL G tt
錩新科技股份有限公司 CX TECHNOLOGY CORPORATION
BẢNG KIỂM TRA DUNG DỊCH MUỐI AXIT PHOSPHORIC _ RL-G XỬ LÝ LỚP VỎ BÊN NGOÀI 磷酸鹽皮膜處理液管理表 _ RL-G | [13 empty] | laäp bieåu 作成 |  | xaùc nhaän 確認
| Ca: I |  | 2022/12/03 | [10 empty] | L.Yen |  | Yen
NO | Haïng muïc kieåm tra noàng ñoä 化驗檢查項目 | Ñôn vò 單位 | Tieâu chuaån 控制範圍 | Keát quaû kieåm tra 檢查結果 | [11 empty] | Mã số văn kiện 文件編號
|  |  |  | 8:00 |  |  |  | 12:30 |  |  |  | 16:00
|  |  |  | 濃度 Point | 補充 BS |  |  | 濃度 Point | 補充 BS |  |  | 濃度 Point | 補充 BS |  |  | Q3-CXVN-
1 | Khử dầu 脫脂 | Point | 30 – 50 | 39 | + | 2.33 | kg | 48 | + | 0 | kg | 0 | + | 93.2 | kg | PC01-IS18
2 | Rua acid | % | 10~15% (12.5%) | 13.14 | + | 0 | L | 11.315 | + | 96.46640625 | L | 0 | + | 1017.578125 | L | PC01-IS15
3 | Muối axit Phosphoric 磷酸鹽 | Point | Tổng chua TA 40~60 | 56 | + | 0 | kg | 54 | + | 0 | kg | 0 | + | 246.75 | kg | PC01-IS16
4 |  |  | tỷ lệ axit 5.2~7.8 | 8.235294 | + | 0 | kg | 9.310345 | + | 0 | kg | 0 | + | 32.0775 | kg | PC01-IS14
5 |  |  | Fe phaân ly <0.4 | 0.14 | + | 0 | kg | 0.4 | + | 0 | kg | 0 | + | 0 | kg
6 | Xà bông 潤滑皂 | Point | 0.8~1.2 | 0.95 |  | 0.0617 | kg | 0.9 |  | 0.1234 | kg | 0 |  | 1.234 | kg | PC01-IS22
7 |  | pH | 8.5~10 | 9 | + | 0 | kg | 9 | + | 0 | kg | 0 | + | 0 | kg
Haïng muïc kieåm tra nhieät ñoä 檢查溫度
No | H/ muïc kieåm tra nhieät ñoä 溫度檢查項目 | nhieät ñoä 溫度 | Tieâu chuaån 標準範圍 | Nhiệt kế 温度計 |  | Nhiệt tự động 自動温控 |  | Nhiệt kế 温度計 |  | Nhiệt tự động 自動温控 |  | Nhiệt kế 温度計 |  | Nhiệt tự động 自動温控
1 | Khử dầu 脫脂 | 0C | 55~65OC | 0 |  | 60 |  | 0 |  | 61 |  | 0 |  | 60
2 | Muối axit Phosphoric 磷酸鹽 | 0C | 65~85OC | 0 |  | 70 |  | 0 |  | 69 |  | 0 |  | 67
3 | xaø boâng boâi trôn 潤滑皂 | 0C | 80~90OC | 0 |  | 89 |  | 0 |  | 78 |  | 0 |  | 85
BẢNG KIỂM TRA DUNG DỊCH MUỐI AXIT PHOSPHORIC _ RL-G XỬ LÝ LỚP VỎ BÊN NGOÀI 磷酸鹽皮膜處理液管理表 _ RL-G
Ca: II
NO | Haïng muïc kieåm tra noàng ñoä 化驗檢查項目 | Ñôn vò 單位 | Tieâu chuaån 控制範圍 | Keát quaû kieåm tra 檢查結果 | [11 empty] | Mã số văn kiện 文件編號
|  |  |  | 20:00 |  |  |  | 1:00 |  |  |  | 4:00
|  |  |  | 濃度 Point | 補充 BS |  |  | 濃度 Point | 補充 BS |  |  | 濃度 Point | 補充 BS |  |  | Q3-CXVN-
1 | Khử dầu 脫脂 | Point | 30 – 50 | 0 | + | 93.2 | kg | 0 | + | 93.2 | kg | 0 | + | 93.2 | kg | PC01-IS18
2 | Rua acid | % | 10~15% (12.5%) | 0 | + | 1017.578125 | L | 0 | + | 1017.578125 | L | 0 | + | 1017.578125 | L | PC01-IS15
3 | Muối axit Phosphoric 磷酸鹽 | Point | Tổng chua TA 40~60 | 0 | + | 246.75 | kg | 0 | + | 246.75 | kg | 0 | + | 246.75 | kg | PC01-IS16
4 |  |  | tỷ lệ axit 5.2~7.8 | 0 | + | 32.0775 | kg | 0 | + | 32.0775 | kg | 0 | + | 32.0775 | kg | PC01-IS14
5 |  |  | Fe phaân ly <0.4 | 0 | + | 0 | kg | 0 | + | 0 | kg | 0 | + | 0 | kg
6 | Xà bông 潤滑皂 | Point | 0.8~1.2 | 0 | + | 1.234 | kg | 0 | + | 1.234 | kg | 0 | + | 1.234 | kg | PC01-IS22
7 |  | pH | 8.5~10 | 0 | + | 0 | kg | 0 | + | 0 | kg | 0 | + | 0 | kg
Haïng muïc kieåm tra nhieät ñoä 檢查溫度
No | H/ muïc kieåm tra nhieät ñoä 溫度檢查項目 | nhieät ñoä 溫度 | Tieâu chuaån 標準範圍 | Nhiệt kế 温度計 |  | Nhiệt tự động 自動温控 |  | Nhiệt kế 温度計 |  | Nhiệt tự động 自動温控 |  | Nhiệt kế 温度計 |  | Nhiệt tự động 自動温控
1 | Khử dầu 脫脂 | 0C | 55~65OC | 0 |  | 0 |  | 0 |  | 0 |  | 0 |  | 0
2 | Muối axit Phosphoric 磷酸鹽 | 0C | 65~85OC | 0 |  | 0 |  | 0 |  | 0 |  | 0 |  | 0
3 | xaø boâng boâi trôn 潤滑皂 | 0C | 80~90OC | 0 |  | 0 |  | 0 |  | 0 |  | 0 |  | 0
TRO VE MENU
TRO VE MENU

## 4.RL F tt
錩新科技股份有限公司 CX TECHNOLOGY CORPORATION
BẢNG KIỂM TRA DUNG DỊCH MUỐI AXIT PHOSPHORIC _ RL-F XỬ LÝ LỚP VỎ BÊN NGOÀI 磷酸鹽皮膜處理液管理表_ RL-F | [14 empty] | laäp bieåu 作成 |  | xaùc nhaän 確認
| Ca: I |  |  | 2022/12/03 | [10 empty] | L.Yen |  | Yen
NO | Haïng muïc kieåm tra noàng ñoä 化驗檢查項目 |  | Ñôn vò 單位 | Tieâu chuaån 控制範圍 | Keát quaû kieåm tra 檢查結果 (RL-F) | [11 empty] | Mã số văn kiện 文件編號
[5 empty] | 8:00 |  |  |  | 12:30 |  |  |  | 16:00
[5 empty] | 濃度 Point | 補充 BS |  |  | 濃度 Point | 補充 BS |  |  | 濃度 Point | 補充 BS |  |  | Q3-CXVN-
1 | Khử dầu 脫脂 |  | Point | 30 – 50 (40) | 0 | + | 93.2 | kg | 0 | + | 93.2 | kg | 0 | + | 93.2 | kg | PC01-IS15
2 | Rua acid |  | % | 10~15% (12.5%) | 0 | + | 1017.578125 | L | 0 | + | 1017.578125 | L | 0 | + | 1017.578125 | L | PC01-IS16
4 | Muối axit Phosphoric 磷酸鹽 | 0 | Point | Tổng chua TA 40~60 | 0 | + | 246.75 | kg | 0 | + | 246.75 | kg | 0 | + | 246.75 | kg | PC01-IS16
5 |  |  |  | tỷ lệ axit 5.2~7.8 | 0 | + | 32.0775 | kg | 0 | + | 32.0775 | kg | 0 | + | 32.0775 | kg | PC01-IS14
6 |  |  |  | Fe phaân ly <0.4 | 0 | + | 0 | kg | 0 | + | 0 | kg | 0 | + | 0 | kg
7 | Muối axit Phosphoric 磷酸鹽 | 0 | Point | Tổng chua TA 40~60 | #REF! | + | #REF! | kg | #REF! | + | #REF! | kg | #REF! | + | #REF! | kg | PC01-IS16
8 |  |  |  | tỷ lệ axit 5.2~7.8 | #REF! | + | #REF! | kg | #REF! | + | #REF! | kg | #REF! | + | #REF! | kg | PC01-IS14
9 |  |  |  | Fe phaân ly <0.4 | #REF! | + | #REF! | kg | #REF! | + | #REF! | kg | #REF! | + | #REF! | kg
16 | Xà bông 潤滑皂 |  | Point | 0.8~1.2 | 0 | + | 1.234 | kg | 0 | + | 1.234 | kg | 0 | + | 1.234 | kg | PC01-IS22
17 |  |  | pH | 8.5~10 | 0 | + | 0 | kg | 0 | + | 0 | kg | 0 | + | 0 | kg
Haïng muïc kieåm tra nhieät ñoä 檢查溫度
No | H/ muïc kieåm tra nhieät ñoä 溫度檢查項目 |  | nhieät ñoä 溫度 | Tieâu chuaån 標準範圍 | Nhiệt kế 温度計 |  | Nhiệt tự động 自動温控 |  | Nhiệt kế 温度計 |  | Nhiệt tự động 自動温控 |  | Nhiệt kế 温度計 |  | Nhiệt tự động 自動温控
1 | Khử dầu 脫脂 |  | 0C | 55~65OC | 0 |  | 0 |  | 0 |  | 0 |  | 0 |  | 0
2 | Muối axit Phosphoric (2) 磷酸鹽 |  | 0C | 65~85OC | 0 |  | 0 |  | 0 |  | 0 |  | 0 |  | 0
3 | xaø boâng boâi trôn 潤滑皂 |  | 0C | 80~90OC | 0 |  | 0 |  | 0 |  | 0 |  | 0 |  | 0
錩新科技股份有限公司 CX TECHNOLOGY CORPORATION
BẢNG KIỂM TRA DUNG DỊCH MUỐI AXIT PHOSPHORIC _ RL-F XỬ LÝ LỚP VỎ BÊN NGOÀI 磷酸鹽皮膜處理液管理表 _ RL-F
Ca: II
NO | Haïng muïc kieåm tra noàng ñoä 化驗檢查項目 |  | Ñôn vò 單位 | Tieâu chuaån 控制範圍 | Keát quaû kieåm tra 檢查結果 (RL-F) | [11 empty] | Mã số văn kiện 文件編號
[5 empty] | 20:00 |  |  |  | 1:00 |  |  |  | 4:00
[5 empty] | 濃度 Point | 補充 BS |  |  | 濃度 Point | 補充 BS |  |  | 濃度 Point | 補充 BS |  |  | Q3-CXVN-
1 | Khử dầu 脫脂 |  | Point | 30 – 50 (40) | 0 | + | 93.2 | kg | 0 | + | 93.2 | kg | 0 | + | 93.2 | kg | PC01-IS18
2 | Rua acid | % | % | 10~15% (12.5%) | 0 | + | 1017.578125 | L | 0 | + | 1017.578125 | L | 0 | + | 1017.578125 | L | PC01-IS15
4 | Muối axit Phosphoric 磷酸鹽 | 0 | Point | Tổng chua TA 40~60 | 0 | + | 246.75 | kg | 0 | + | 246.75 | kg | 0 | + | 246.75 | kg | PC01-IS14
5 |  |  |  | tỷ lệ axit 5.2~7.8 | 0 | + | 32.0775 | kg | 0 | + | 32.0775 | kg | 0 | + | 32.0775 | kg
6 |  |  |  | Fe phaân ly <0.4 | 0 | + | 0 | kg | 0 | + | 0 | kg | 0 | + | 0 | kg | PC01-IS16
7 | Muối axit Phosphoric 磷酸鹽 | 0 | Point | Tổng chua TA 40~60 | #REF! | + | #REF! | kg | #REF! | + | #REF! | kg | #REF! | + | #REF! | kg | PC01-IS14
8 |  |  |  | tỷ lệ axit 5.2~7.8 | #REF! | + | #REF! | kg | #REF! | + | #REF! | kg | #REF! | + | #REF! | kg
9 |  |  |  | Fe phaân ly <0.4 | #REF! | + | #REF! | kg | #REF! | + | #REF! | kg | #REF! | + | #REF! | kg | PC01-IS16
16 | Xà bông 潤滑皂 |  | Point | 0.8~1.2 | 0 | + | 1.234 | kg | 0 | + | 1.234 | kg | 0 | + | 1.234 | kg | PC01-IS22
17 |  |  | pH | 8.5~10 | 0 | + | 0 | kg | 0 | + | 0 | kg | 0 | + | 0 | kg
Haïng muïc kieåm tra nhieät ñoä 檢查溫度
No | H/ muïc kieåm tra nhieät ñoä 溫度檢查項目 |  | nhieät ñoä 溫度 | Tieâu chuaån 標準範圍 | Nhiệt kế 温度計 |  | Nhiệt tự động 自動温控 |  | Nhiệt kế 温度計 |  | Nhiệt tự động 自動温控 |  | Nhiệt kế 温度計 |  | Nhiệt tự động 自動温控
1 | Khử dầu 脫脂 |  | 0C | 55~65OC | 0 |  | 0 |  | 0 |  | 0 |  | 0 |  | 0
2 | Muối axit Phosphoric (2) 磷酸鹽 |  | 0C | 65~85OC | 0 |  | 0 |  | 0 |  | 0 |  | 0 |  | 0
3 | xaø boâng boâi trôn 潤滑皂 |  | 0C | 80~90OC | 0 |  | 0 |  | 0 |  | 0 |  | 0 |  | 0
TRO VE MENU
TRO VE MENU

## 5.ML tt
錩新科技股份有限公司 CX TECHNOLOGY CORPORATION
鋁音錐陽極處理線藥液分析及添加記錄表 BAÙO CAÙO HOÙA NGHIEÄM MAØNG LOA | [12 empty] | laäp bieåu 作成 |  | xaùc nhaän 確認
| 2022/12/03 | [11 empty] | L.Yen |  | Yến
NO | Haïng muïc kieåm tra noàng ñoä 化驗檢查項目 | Ñôn vò 單位 | Tieâu chuaån 控制範圍 | Keát quaû kieåm tra 檢查結果 | [6 empty] | Thí nghiệm lại sau khi bổ sung 1h 1h補充後的檢查 |  |  |  | Mã số văn kiện 文件編號
|  |  |  | 8:00 |  |  |  | 20:00 |  |  | 8:00 |  | 20:00
|  |  |  | 濃度 g/L | 補充 BS |  |  | 濃度 g/L | 補充 BS |  | Kết quả 結果 | Phán định 判定 | Kết quả 結果 | Phán định 判定
1 | 熱脫脂Xaø boâng 1 | g/L | 20~30 (25±3) | 23.7 | + | 2.1216 | kg | [7 empty] | Q3-CXVN-PC01-IS06
2 | 熱脫脂Xaø boâng 2 | g/L | 20~30 (25±3) | 22.12 | + | 4.70016 | kg | [7 empty] | Q3-CXVN-PC01-IS06
3 | HNO3 中和 | ml/L | 210~290 (250±25) | 234.72 | + | 24.93696 | L | [7 empty] | Q3-CXVN-PC01-IS15
4 | 陽極處理槽 dương cực H2SO4 (18) | g/L | 120~150 (130±10) | 137.5 | + | 0 | kg | [7 empty] | Q3-CXVN-PC01-IS03
5 | 陽極處理槽 dương cực Al3+ (18) | g/L | 1~5 (3±1.5) | 5.25 | + | 0 | kg | [7 empty] | Q3-CXVN-PC01-IS01
6 | 陽極處理槽 dương cực H2SO4 (19) | g/L | 120~150 (130±10) | 150 | + | 0 | kg | [7 empty] | Q3-CXVN-PC01-IS03
7 | 陽極處理槽 dương cực Al3+ (19) | g/L | 1~5 (3±1.5) | 4.375 | + | 0 | kg | [7 empty] | Q3-CXVN-PC01-IS01
8 | 陽極處理槽 dương cực H2SO4 (20) | g/L | 120~150 (130±10) | 146.25 | + | 0 | kg | [7 empty] | Q3-CXVN-PC01-IS03
9 | 陽極處理槽 dương cực Al3+ (20) | g/L | 1~5 (3±1.5) | 4.5 | + | 0 | kg | [7 empty] | Q3-CXVN-PC01-IS01
10 | 封孔 ñoùng loã (HK-101A1) | g/L | 8~12 (10±1) | 10.816 | + | 0 | kg | [7 empty] | Q3-CXVN-PC01-IS02
|  | pH | 6~8 (7±0.5) | 7
11 | 染色maøu- Black-05 | pH | 5.4~5.8 (5.6±0.1) | 0
12 | 染色maøu- Gey-07 | pH | 5.4~5.8 | 0
13 | 染色maøu- Black-08 | pH | 5.4~5.8 (5.6±0.1) | 5.62
Haïng muïc kieåm tra nhieät ñoä 檢查溫度
NO | Haïng muïc kieåm tra nhieät ñoä 溫度檢查項目 | nhieät ñoä 溫度 | Tieâu chuaån 標準範圍 | Nhiệt kế 温度計 |  | Nhiệt tự động 自動温控 |  | Nhiệt kế 温度計 |  | Nhiệt tự động 自動温控
|  |  |  | 8:00 |  |  |  | 20:00
1 | 熱脫脂Xaø boâng 1 | 0C | 45~65ºC (55±8oC) | 66 |  | 61
2 | 熱脫脂Xaø boâng 2 | 0C | 45~65ºC (55±8oC) | 67 |  | 61
3 | 陽極處理槽 dương cực Al3+ (18) | 0C | 18~25ºC (22±2oC) | 22 |  | 21
4 | 陽極處理槽 dương cực Al3+ (19) | 0C | 18~25ºC (22±2oC) | 19 |  | 17
5 | 陽極處理槽 dương cực Al3+ (20) | 0C | 18~25ºC (22±2oC) | 21 |  | 19
6 | 封孔 ñoùng loã 1 (HK-101A1) | 0C | 30~60ºC (45±5oC) | 39 |  | 37
7 | 染色maøu- Black-05 | 0C | 42~47ºC (44±2oC) | 0 |  | 0
8 | 染色maøu- Gey-07 | 0C | 42~47ºC (44±2oC) | 0 |  | 0
9 | 染色maøu- Black-08 | 0C | 55~65ºC (60±3oC) | 64 |  | 61
11 | 烘乾 maùy saáy | 0C | 100~110ºC (100±5oC) | \ |  | 116
TRO VE MENU
TRO VE MENU

## R.GUI MAIL
BÁO CÁO KẾT QUẢ HÓA NGHIỆM HÀNG NGÀY | [32 empty] | Green is higher than standard
2022/12/03 | [32 empty] | Orange is lower than standard
生產線別：洗料E 線 (rửa liệu máy E) |  |  |  |  | Kết quả kiểm tra 檢查結果 |  | Kết quả kiểm tra 檢查結果
| Hạng mục kiểm tra nồng dộ 化驗檢查項目 |  | Đơn vị 單位 | Tiêu chuẩn 控制範圍 |  |  | 8:00 | [5 empty] | 12:30 | [5 empty] | 16:00 | [5 empty] | 20:00 | [5 empty] | 01:00 | [5 empty] | 04:00
MÃ |  |  |  |  | t/chuan |  | 濃度 g/L | 補充 BS | 補充 BS |  |  |  | 濃度 g/L | 補充 BS | 補充 BS |  |  |  | 濃度 g/L | 補充 BS | 補充 BS |  |  |  | 濃度 g/L | 補充 BS | 補充 BS |  |  |  | 濃度 g/L | 補充 BS | 補充 BS |  |  |  | 濃度 g/L | 補充 BS | 補充 BS |  |  | MẢ MÁY | PP HÓA NGHIỆM
RLE-HCL1 | Rua acid (1) 鹽酸洗槽 |  | % | 10~15% (12.5%) | 12.5 | 0 | 0 | 292.1875 | + | 292.1875 | L | 0 | 0 | 292.1875 | + | 292.1875 | L | 0 | 0 | 292.1875 | + | 292.1875 | L | 0 | 0 | 292.1875 | + | 292.1875 | L | 0 | 0 | 292.1875 | + | 292.1875 | L | 0 | 0 | 292.1875 | + | 292.1875 | L | CR-000E | D:\2. Data hoa nghiem\1. PP HÓA NGHIỆM CÁC BỒN-XLBM\HCL-RL.pdf
RLE-HCL2 | Rua acid (2) 鹽酸洗槽 |  | % | 10~15% (12.5%) | 12.5 | 0 | 0 | 292.1875 | + | 292.1875 | L | 0 | 0 | 292.1875 | + | 292.1875 | L | 0 | 0 | 292.1875 | + | 292.1875 | L | 0 | 0 | 292.1875 | + | 292.1875 | L | 0 | 0 | 292.1875 | + | 292.1875 | L | 0 | 0 | 292.1875 | + | 292.1875 | L | CR-000E
RLE-PP1TA | Muối axit Phosphoric (TA) 磷酸鹽 | 3 | Point | Tổng chua TA 全酸 40~60 (50) | 50 | 0 | 0 | 69.4 | + | 69.4 | kg | 0 | 0 | 69.4 | + | 69.4 | kg | 0 | 0 | 69.4 | + | 69.4 | kg | 0 | 0 | 69.4 | + | 69.4 | kg | 0 | 0 | 69.4 | + | 69.4 | kg | 0 | 0 | 69.4 | + | 69.4 | kg | CR-000E | D:\2. Data hoa nghiem\1. PP HÓA NGHIỆM CÁC BỒN-XLBM\TA-photphat-RL.pdf
RLE-PP1AX | Muối axit Phosphoric (tỷ lệ axit) 磷酸鹽 |  | Point | tỷ lệ axit 酸比 5.2~7.8 (6.5) | 6.5 | 0 | 0 | 4.511 |  | 4.511 | kg | 0 | 0 | 4.511 |  | 4.511 | kg | 0 | 0 | 4.511 |  | 4.511 | kg | 0 | 0 | 4.511 |  | 4.511 | kg | 0 | 0 | 4.511 |  | 4.511 | kg | 0 | 0 | 4.511 |  | 4.511 | kg | CR-000E | D:\2. Data hoa nghiem\1. PP HÓA NGHIỆM CÁC BỒN-XLBM\tỷ lệ acid-RL.pdf
RLE-PP1PL | Muối axit Phosphoric (Fe phân ly) 磷酸鹽 |  | Point | Fe phân ly <0.4 鐵離子<0.4 | 0.4 | 0 | 0 | 2 |  |  |  | 0 | 0 | 2 |  |  |  | 0 | 0 | 2 |  |  |  | 0 | 0 | 2 |  |  |  | 0 | 0 | 2 |  |  |  | 0 | 0 | 2 |  |  |  | CR-000E | D:\2. Data hoa nghiem\1. PP HÓA NGHIỆM CÁC BỒN-XLBM\Fe phân ly-RL.pdf
RLE-PP2TA | Muối axit Phosphoric (TA) 磷酸鹽 | 4 | Point | Tổng chua TA 全酸 40~60 (50) | 50 | 0 | 0 | 69.4 | + | 69.4 | kg | 0 | 0 | 69.4 | + | 69.4 | kg | 0 | 0 | 69.4 | + | 69.4 | kg | 0 | 0 | 69.4 | + | 69.4 | kg | 0 | 0 | 69.4 | + | 69.4 | kg | 0 | 0 | 69.4 | + | 69.4 | kg | CR-000E | D:\2. Data hoa nghiem\1. PP HÓA NGHIỆM CÁC BỒN-XLBM\TA-photphat-RL.pdf
RLE-PP2AX | Muối axit Phosphoric (tỷ lệ axit) 磷酸鹽 |  | Point | tỷ lệ axit 酸比 5.2~7.8 (6.5) | 6.5 | 0 | 0 | 4.511 |  | 4.511 | kg | 0 | 0 | 4.511 |  | 4.511 | kg | 0 | 0 | 4.511 |  | 4.511 | kg | 0 | 0 | 4.511 |  | 4.511 | kg | 0 | 0 | 4.511 |  | 4.511 | kg | 0 | 0 | 4.511 |  | 4.511 | kg | CR-000E | D:\2. Data hoa nghiem\1. PP HÓA NGHIỆM CÁC BỒN-XLBM\tỷ lệ acid-RL.pdf
RLE-PP2PL | Muối axit Phosphoric (Fe phân ly) 磷酸鹽 |  | Point | Fe phân ly <0.4 鐵離子<0.4 | 0.4 | 0 | 0 | 2 |  |  |  | 0 | 0 | 2 |  |  |  | 0 | 0 | 2 |  |  |  | 0 | 0 | 2 |  |  |  | 0 | 0 | 2 |  |  |  | 0 | 0 | 2 |  |  |  | CR-000E | D:\2. Data hoa nghiem\1. PP HÓA NGHIỆM CÁC BỒN-XLBM\Fe phân ly-RL.pdf
RLE-XB | Xà bông bôi trơn 潤滑皂 |  | Point | 0.8~1.2 | 1 | 0 | 0 | 4.368 | + | 4.368 | kg | 0 | 0 | 4.368 | + | 4.368 | kg | 0 | 0 | 4.368 | + | 4.368 | kg | 0 | 0 | 4.368 | + | 4.368 | kg | 0 | 0 | 4.368 | + | 4.368 | kg | 0 | 0 | 4.368 | + | 4.368 | kg | CR-000E
RLE-XBPH | pH |  | pH | 8~10 | 9.5 | 0 | 0 |  |  |  |  | 0 | 0 |  |  |  |  | 0 | 0 |  |  |  |  | 0 | 0 |  |  |  |  | 0 | 0 |  |  |  |  | 0 | 0 |  |  |  |  | CR-000E
Hạng mục kiểm tra nhiệt độ 檢查溫度
MÃ | Hạng mục kiểm tra nhiệt độ 溫度檢查項目 |  | nhiệt độ 溫度 | Tiêu chuẩn 控制範圍 |  |  | Nhiệt kế 温度計 |  |  | Nhiệt tự động 自動温控 |  |  | Nhiệt kế 温度計 |  |  | Nhiệt tự động 自動温控 |  |  | Nhiệt kế 温度計 |  |  | Nhiệt tự động 自動温控 |  |  | Nhiệt kế 温度計 |  |  | Nhiệt tự động 自動温控 |  |  | Nhiệt kế 温度計 |  |  | Nhiệt tự động 自動温控 |  |  | Nhiệt kế 温度計 |  |  | Nhiệt tự động 自動温控
RLE-TEMPP1 | Muối axit Phosphoric (1) 磷酸鹽 |  | 0C | 65~85OC |  |  | 0 |  |  | 0 |  |  | 0 |  |  | 0 |  |  | 0 |  |  | 0 |  |  | 0 |  |  | 0 |  |  | 0 |  |  | 0 |  |  | 0 |  |  | 0 |  | CR-000E
RLE-TEMPP2 | Muối axit Phosphoric (2) 磷酸鹽 |  | 0C | 65~85OC |  |  | 0 |  |  | 0 |  |  | 0 |  |  | 0 |  |  | 0 |  |  | 0 |  |  | 0 |  |  | 0 |  |  | 0 |  |  | 0 |  |  | 0 |  |  | 0 |  | CR-000E
RLE-TEMXB | Xà bông bôi trơn 潤滑皂 |  | 0C | 80~90OC |  |  | 0 |  |  | 0 |  |  | 0 |  |  | 0 |  |  | 0 |  |  | 0 |  |  | 0 |  |  | 0 |  |  | 0 |  |  | 0 |  |  | 0 |  |  | 0 |  | CR-000E
生產線別：洗料G 線 (rửa liệu máy G) |  |  |  |  | Kết quả kiểm tra 檢查結果 |  | Kết quả kiểm tra 檢查結果
| Hạng mục kiểm tra nồng dộ 化驗檢查項目 |  | Đơn vị 單位 | Tiêu chuẩn 控制範圍 |  |  | 8:00 | [5 empty] | 12:30 | [5 empty] | 16:00 | [5 empty] | 20:00 | [5 empty] | 01:00 | [5 empty] | 04:00
MÃ |  |  |  |  | t/chuan |  | 濃度 g/L | 補充 BS | 補充 BS |  |  |  | 濃度 g/L | 補充 BS | 補充 BS |  |  |  | 濃度 g/L | 補充 BS | 補充 BS |  |  |  | 濃度 g/L | 補充 BS | 補充 BS |  |  |  | 濃度 g/L | 補充 BS | 補充 BS |  |  |  | 濃度 g/L | 補充 BS | 補充 BS |  |  |  | PP HÓA NGHIỆM
RLG-KD | Khử dầu 脫脂 |  | Point | 30 – 50 (40) | 40 | 3.9 | 39 | 2.33 | + | 2.33 | kg | 4.8 | 48 | -18.64 | + | 0 | kg | 0 | 0 | 93.2 | + | 93.2 | kg | 0 | 0 | 93.2 | + | 93.2 | kg | 0 | 0 | 93.2 | + | 93.2 | kg | 0 | 0 | 93.2 | + | 93.2 | kg | CR-000C | D:\2. Data hoa nghiem\1. PP HÓA NGHIỆM CÁC BỒN-XLBM\khử dầu-RL.pdf
RLG-HCL1 | Rua acid 鹽酸洗槽 |  | % | 10~15% (12.5%) | 12.5 | 3.6 | 13.14 | -52.1 | + | 0 | L | 3.1 | 11.315 | 96.46640625 | + | 96.46640625 | L | 0 | 0 | 1017.578125 | + | 1017.578125 | L | 0 | 0 | 1017.578125 | + | 1017.578125 | L | 0 | 0 | 1017.578125 | + | 1017.578125 | L | 0 | 0 | 1017.578125 | + | 1017.578125 | L | CR-000C | D:\2. Data hoa nghiem\1. PP HÓA NGHIỆM CÁC BỒN-XLBM\HCL-RL.pdf
RLG-PPTA | Muối axit Phosphoric (TA) 磷酸鹽 |  | Point | Tổng chua TA 全酸 40~60 (50) | 50 | 5.6 | 56 | -29.61 | + | 0 | kg | 5.4 | 54 | -19.74 | + | 0 | kg | 0 | 0 | 246.75 | + | 246.75 | kg | 0 | 0 | 246.75 | + | 246.75 | kg | 0 | 0 | 246.75 | + | 246.75 | kg | 0 | 0 | 246.75 | + | 246.75 | kg | CR-000C | D:\2. Data hoa nghiem\1. PP HÓA NGHIỆM CÁC BỒN-XLBM\TA-photphat-RL.pdf
RLG-PPAX | Muối axit Phosphoric (tỷ lệ axit) 磷酸鹽 |  | Point | tỷ lệ axit 酸比 5.2~7.8 (6.5) | 6.5 | 6.8 | 8.235294 | -8.563676 |  | 0 | kg | 5.8 | 9.310345 | -13.86905 |  | 0 | kg | 0 | 0 | 32.0775 |  | 32.0775 | kg | 0 | 0 | 32.0775 |  | 32.0775 | kg | 0 | 0 | 32.0775 |  | 32.0775 | kg | 0 | 0 | 32.0775 |  | 32.0775 | kg | CR-000C | D:\2. Data hoa nghiem\1. PP HÓA NGHIỆM CÁC BỒN-XLBM\tỷ lệ acid-RL.pdf
RLG-PPPL | Muối axit Phosphoric (Fe phân ly) 磷酸鹽 |  | Point | Fe phân ly <0.4 鐵離子<0.4 | 0.4 | 0.14 | 0.14 |  |  |  |  | 0.4 | 0.4 |  |  |  |  | 0 | 0 |  |  |  |  | 0 | 0 |  |  |  |  | 0 | 0 |  |  |  |  | 0 | 0 |  |  |  |  | CR-000C | D:\2. Data hoa nghiem\1. PP HÓA NGHIỆM CÁC BỒN-XLBM\Fe phân ly-RL.pdf
RLG-XB | Xà bông bôi trơn 潤滑皂 |  | Point | 0.8~1.2 | 1 | 0.95 | 0.95 | 0.0617 | + | 0.0617 | kg | 0.9 | 0.9 | 0.1234 | + | 0.1234 | kg | 0 | 0 | 1.234 | + | 1.234 | kg | 0 | 0 | 1.234 | + | 1.234 | kg | 0 | 0 | 1.234 | + | 1.234 | kg | 0 | 0 | 1.234 | + | 1.234 | kg | CR-000C
RLG-XBPH | pH |  | pH | 8~10 | 9.5 | 9 | 9 |  |  |  |  | 9 | 9 |  |  |  |  | 0 | 0 |  |  |  |  | 0 | 0 |  |  |  |  | 0 | 0 |  |  |  |  | 0 | 0 |  |  |  |  | CR-000C
Hạng mục kiểm tra nhiệt độ 檢查溫度
MÃ | Hạng mục kiểm tra nhiệt độ 溫度檢查項目 |  | nhiệt độ 溫度 | Tiêu chuẩn 控制範圍 |  |  | Nhiệt kế 温度計 |  |  | Nhiệt tự động 自動温控 |  |  | Nhiệt kế 温度計 |  |  | Nhiệt tự động 自動温控 |  |  | Nhiệt kế 温度計 |  |  | Nhiệt tự động 自動温控 |  |  | Nhiệt kế 温度計 |  |  | Nhiệt tự động 自動温控 |  |  | Nhiệt kế 温度計 |  |  | Nhiệt tự động 自動温控 |  |  | Nhiệt kế 温度計 |  |  | Nhiệt tự động 自動温控
RLG-TEMKD | Khử dầu 脫脂 |  | 0C | 55~65OC |  |  | 0 |  |  | 60 |  |  | 0 |  |  | 61 |  |  | 0 |  |  | 60 |  |  | 0 |  |  | 0 |  |  | 0 |  |  | 0 |  |  | 0 |  |  | 0 |  | CR-000C
RLG-TEMPP | Muối axit Phosphoric 磷酸鹽 |  | 0C | 65~85OC |  |  | 0 |  |  | 70 |  |  | 0 |  |  | 69 |  |  | 0 |  |  | 67 |  |  | 0 |  |  | 0 |  |  | 0 |  |  | 0 |  |  | 0 |  |  | 0 |  | CR-000C
RLG-XB | xaø boâng boâi trôn 潤滑皂 |  | 0C | 80~90OC |  |  | 0 |  |  | 89 |  |  | 0 |  |  | 78 |  |  | 0 |  |  | 85 |  |  | 0 |  |  | 0 |  |  | 0 |  |  | 0 |  |  | 0 |  |  | 0 |  | CR-000C
生產線別：洗料F線 (rửa liệu máy F) |  |  |  |  | Kết quả kiểm tra 檢查結果 |  | Kết quả kiểm tra 檢查結果
| Hạng mục kiểm tra nồng dộ 化驗檢查項目 |  | Đơn vị 單位 | Tiêu chuẩn 控制範圍 |  |  | 8:00 | [5 empty] | 12:30 | [5 empty] | 16:00 | [5 empty] | 20:00 | [5 empty] | 01:00 | [5 empty] | 04:00
MÃ |  |  |  |  | t/chuan |  | 濃度 g/L | 補充 BS | 補充 BS |  |  |  | 濃度 g/L | 補充 BS | 補充 BS |  |  |  | 濃度 g/L | 補充 BS | 補充 BS |  |  |  | 濃度 g/L | 補充 BS | 補充 BS |  |  |  | 濃度 g/L | 補充 BS | 補充 BS |  |  |  | 濃度 g/L | 補充 BS | 補充 BS |  |  |  | PP HÓA NGHIỆM
RLF-KD | Khử dầu 脫脂 |  | Point | 30 – 50 (40) | 40 | 0 | 0 | 93.2 | + | 93.2 | kg | 0 | 0 | 93.2 | + | 93.2 | kg | 0 | 0 | 93.2 | + | 93.2 | kg | 0 | 0 | 93.2 | + | 93.2 | kg | 0 | 0 | 93.2 | + | 93.2 | kg | 0 | 0 | 93.2 | + | 93.2 | kg | CR-000D | D:\2. Data hoa nghiem\1. PP HÓA NGHIỆM CÁC BỒN-XLBM\khử dầu-RL.pdf
RLF-HCL1 | Rua acid 鹽酸洗槽 |  | % | 10~15% (12.5%) | 12.5 | 0 | 0 | 1017.578125 | + | 1017.578125 | L | 0 | 0 | 1017.578125 | + | 1017.578125 | L | 0 | 0 | 1017.578125 | + | 1017.578125 | L | 0 | 0 | 1017.578125 | + | 1017.578125 | L | 0 | 0 | 1017.578125 | + | 1017.578125 | L | 0 | 0 | 1017.578125 | + | 1017.578125 | L | CR-000D | D:\2. Data hoa nghiem\1. PP HÓA NGHIỆM CÁC BỒN-XLBM\HCL-RL.pdf
RLF-PP1TA | Muối axit Phosphoric (TA) 磷酸鹽 |  | Point | Tổng chua TA 全酸 40~60 (50) | 50 | 0 | 0 | 246.75 | + | 246.75 | kg | 0 | 0 | 246.75 | + | 246.75 | kg | 0 | 0 | 246.75 | + | 246.75 | kg | 0 | 0 | 246.75 | + | 246.75 | kg | 0 | 0 | 246.75 | + | 246.75 | kg | 0 | 0 | 246.75 | + | 246.75 | kg | CR-000D | D:\2. Data hoa nghiem\1. PP HÓA NGHIỆM CÁC BỒN-XLBM\TA-photphat-RL.pdf
RLF-PP1AX | Muối axit Phosphoric (tỷ lệ axit) 磷酸鹽 |  | Point | tỷ lệ axit 酸比 5.2~7.8 (6.5) | 6.5 | 0 | 0 | 32.0775 |  | 32.0775 | kg | 0 | 0 | 32.0775 |  | 32.0775 | kg | 0 | 0 | 32.0775 |  | 32.0775 | kg | 0 | 0 | 32.0775 |  | 32.0775 | kg | 0 | 0 | 32.0775 |  | 32.0775 | kg | 0 | 0 | 32.0775 |  | 32.0775 | kg | CR-000D | D:\2. Data hoa nghiem\1. PP HÓA NGHIỆM CÁC BỒN-XLBM\tỷ lệ acid-RL.pdf
RLF-PP1PL | Muối axit Phosphoric (Fe phân ly) 磷酸鹽 |  | Point | Fe phân ly <0.4 鐵離子<0.4 | 0.4 | 0 | 0 |  |  |  |  | 0 | 0 |  |  |  |  | 0 | 0 |  |  |  |  | 0 | 0 |  |  |  |  | 0 | 0 |  |  |  |  | 0 | 0 |  |  |  |  | CR-000D | D:\2. Data hoa nghiem\1. PP HÓA NGHIỆM CÁC BỒN-XLBM\Fe phân ly-RL.pdf
RLF-XB | Xà bông bôi trơn 潤滑皂 |  | Point | 0.8~1.2 | 1 | 0 | 0 | 1.234 | + | 1.234 | kg | 0 | 0 | 1.234 | + | 1.234 | kg | 0 | 0 | 1.234 | + | 1.234 | kg | 0 | 0 | 1.234 | + | 1.234 | kg | 0 | 0 | 1.234 | + | 1.234 | kg | 0 | 0 | 1.234 | + | 1.234 | kg | CR-000D
RLF-XBPH | pH |  | pH | 8~10 | 9.5 | 0 | 0 |  |  |  |  | 0 | 0 |  |  |  |  | 0 | 0 |  |  |  |  | 0 | 0 |  |  |  |  | 0 | 0 |  |  |  |  | 0 | 0 |  |  |  |  | CR-000D
Hạng mục kiểm tra nhiệt độ 檢查溫度
MÃ | Hạng mục kiểm tra nhiệt độ 溫度檢查項目 |  | nhiệt độ 溫度 | Tiêu chuẩn 控制範圍 |  |  | Nhiệt kế 温度計 |  |  | Nhiệt tự động 自動温控 |  |  | Nhiệt kế 温度計 |  |  | Nhiệt tự động 自動温控 |  |  | Nhiệt kế 温度計 |  |  | Nhiệt tự động 自動温控 |  |  | Nhiệt kế 温度計 |  |  | Nhiệt tự động 自動温控 |  |  | Nhiệt kế 温度計 |  |  | Nhiệt tự động 自動温控 |  |  | Nhiệt kế 温度計 |  |  | Nhiệt tự động 自動温控
RLF-TEMKD | Khử dầu 脫脂 |  | 0C | 55~65OC |  |  | 0 |  |  | 0 |  |  | 0 |  |  | 0 |  |  | 0 |  |  | 0 |  |  | 0 |  |  | 0 |  |  | 0 |  |  | 0 |  |  | 0 |  |  | 0 |  | CR-000D
RLF-TEMPP2 | Muối axit Phosphoric (2) 磷酸鹽 |  | 0C | 65~85OC |  |  | 0 |  |  | 0 |  |  | 0 |  |  | 0 |  |  | 0 |  |  | 0 |  |  | 0 |  |  | 0 |  |  | 0 |  |  | 0 |  |  | 0 |  |  | 0 |  | CR-000D
RLF-TEMXB | xaø boâng boâi trôn 潤滑皂 |  | 0C | 80~90OC |  |  | 0 |  |  | 0 |  |  | 0 |  |  | 0 |  |  | 0 |  |  | 0 |  |  | 0 |  |  | 0 |  |  | 0 |  |  | 0 |  |  | 0 |  |  | 0 |  | CR-000D
生產線別：XI ĐEN - epoxy |  |  |  |  | Kết quả kiểm tra 檢查結果 |  | Kết quả kiểm tra 檢查結果
| Hạng mục kiểm tra nồng dộ 化驗檢查項目 |  | Đơn vị 單位 | Tiêu chuẩn 控制範圍 |  |  | 9:00 | [5 empty] | 13:00
MÃ |  |  |  |  | t/chuan |  | 濃度 g/L | 補充 BS | 補充 BS |  |  |  | 濃度 g/L | 補充 BS | 補充 BS | [6 empty] | PP HÓA NGHIỆM
XD-XB1 | Xà bông 1 預脫脂 |  | g/L | 10~20 (15) | 15 | 16.4 | 16.4 | -10.10016 | + | 0 | kg | 16.3 | 16.3 | -9.37872 | + | 0 | kg | 0 | [23 empty] | XD-000A
XD-XB2 | Xà bông 2 主脫脂 |  | g/L | 40~60g/L (50±5g/L) | 50 | 10.4 | 67.496 | -126.2231424 | + | 0 | kg | 10.3 | 66.847 | -121.5409968 | + | 0 | kg | 0 | HALO |  |  | D:\2. Data hoa nghiem\1. PP HÓA NGHIỆM CÁC BỒN-XLBM\HALO-PPPT_CT-21A-XB-XT,XM-1F.pdf | [19 empty] | XD-000A
XD-XB3 | Xà bông 3 (siêu âm) 超音波脫脂 |  | g/L | 40~60g/L (50±5g/L) | 50 | 9 | 58.41 | -75.61431 | + | 0 | kg | 8.9 | 57.761 | -69.779151 | + | 0 | kg | 0 | HALO | [22 empty] | XD-000A
XD-ACID | Rửa acid 酸洗 |  | Point | 5~15 (10) | 10 | 0 | 0 | 124.632 | + | 124.632 | L | 0 | 0 | 124.632 | + | 124.632 | L | 0 | [23 empty] | XD-000A
XD-PPPL | phosphat acid phân ly 磷化處理 游離酸度 |  | Point | <1.5 | 1.5 | 0.48 | 0.48 | -8.17938 | + | 0 | kg | 0.5 | 0.5 | -8.019 | + | 0 | kg | 0 | [23 empty] | XD-000A
XD-PPTC | phosphat tổng độ chua 磷化處理 總酸度 |  | Point | 20~25 (22.5) | 22.5 | 19.2 | 19.2 | 32.076 | + | 32.076 | kg | 20 | 20 | 24.3 | + | 24.3 | kg | 0 | [23 empty] | XD-000A
XD-PPAC | phosphat Xúc tiến AC 磷化處理 促進劑 |  | Point | 6~9 (7.5) | 7.5 | 8.3 | 8.3 | -0.83592 | + | 0 | kg | 8 | 8 | -0.52245 | + | 0 | kg | 0 | [23 empty] | XD-000A
XD-PH | chất điều chỉnh (pH>7) 表調 |  | pH | 7~10 (>7) |  | #REF! | 8 |  |  |  |  | #REF! | 7.8 | [28 empty] | XD-000A
XD-1 | ED電泳 pH ED Bồn sơn tĩnh điện pH 1 |  | pH | 5.3~6.0 (5.5) |  | 19.2 | 5.5 | 2.0898 |  |  |  | 20 | 5.5 | 2.0898 |  |  |  | 0 | 5.5 | [22 empty] | XD-000A
XD-2 | ED電泳 pH ED Bồn sơn tĩnh điện pH 2 |  | pH | 5.3~6.0 (5.5) |  |  | 0 | [5 empty] | 0 | [5 empty] | 0 | [22 empty] | XD-000A
XD-3 | ED 固成份 (NV) ED Thành phần rắn 1 |  | % | 12~18% (15%) | 15 |  | 7.864328 | 163.7637 | + | 163.7637 | L |  | \ | [5 empty] | 7.864328 | [22 empty] | XD-000A
XD-4 | ED 色料比 EDTỷ lệ màu 1 |  | % | 8~16% (12%) | 12 |  | 8.638007 | 77.15773 | + | 77.15773 | L |  | \ | [5 empty] | 8.638007 | [22 empty] | XD-000A
XD-5 | ED 固成份 (NV) ED Thành phần rắn 2 |  | % | 12~18% (15%) | 15 |  |  | #VALUE! | + |  | L |  | \ | [28 empty] | XD-000A
XD-6 | ED 色料比 EDTỷ lệ màu 2 |  | % | 8~16% (12%) | 12 |  |  | #VALUE! | + |  | L |  | \ | [28 empty] | XD-000A
XD-7 | UF水洗1 Bồn thu hồi 1 (Thành phần rắn) |  | % | <5% |  |  | 6.847727 |  |  |  |  | 0 | \ | [5 empty] | 6.847727 | [22 empty] | XD-000A
XD-8 | UF水洗2 Bồn thu hồi 2 (Thành phần rắn) |  | % | <3% |  |  | 0.8136832 |  |  |  |  | 0.8333333 | \ | [5 empty] | 0.8136832 | [22 empty] | XD-000A
Hạng mục kiểm tra nhiệt độ 檢查溫度
MÃ | Hạng mục kiểm tra nhiệt độ 溫度檢查項目 |  | nhiệt độ 溫度 | Tiêu chuẩn 控制範圍 |  |  | Nhiệt kế 温度計 |  |  | Nhiệt tự động 自動温控 |  |  | Nhiệt kế 温度計 |  |  | Nhiệt tự động 自動温控
XD-TEMXB1 | Xà bông 1 預脫脂 |  | 0C | 51~59OC (55OC) |  |  | 48 |  |  | 48 |  |  | 0 |  |  | 0 | [25 empty] | XD-000A
XD-TEMXB2 | Xà bông 2 主脫脂 |  | 0C | 51~59OC (55OC) |  |  | 48 |  |  | 48 |  |  | 0 |  |  | 0 | [25 empty] | XD-000A
XD-TEMXB3 | Xà bông siêu âm 超音波脫脂 |  | 0C | 51~59OC (55OC) |  |  | 46 |  |  | 45 |  |  | 0 |  |  | 0 | [25 empty] | XD-000A
XD-TEMPP | phosphat 磷化處理 |  | 0C | 30~40OC (35OC) |  |  | 36 |  |  | 29 |  |  | 0 |  |  | 0 | [25 empty] | XD-000A
XD-TEMED1 | ED電泳 ED Bồn sơn tĩnh điện 1 |  | 0C | 26~32OC (29OC) | 26~32OC (29OC) |  | 31 |  |  | 28 |  |  | 0 |  |  | 0 | [25 empty] | XD-000A
XD-TEMED2 | ED電泳 ED Bồn sơn tĩnh điện 2 |  | 0C | 26~32OC (29OC) |  |  | 0 |  |  | 0 |  |  | 0 |  |  | 0 | [25 empty] | XD-000A
XD-TEMSAY | sấy khô 烘乾 |  | 0C | 170~220℃ (195OC) | [5 empty] | 30 | [5 empty] | 0 | [25 empty] | XD-000A
[7 empty] | Độ dẫn điện bồn ED ED電泳電導率 | [34 empty] | XD-000A
| Độ dẫn điện bồn ED ED電泳電導率 |  | us/cm | 800~1600us/cm |  | us/cm | 0 | [5 empty] | 0 | [28 empty] | XD-000A
| 陽極液電導率 Độ dẫn điện dung dịch dương cực |  | us/cm | 800~2000us/cm |  | us/cm | 0 | [5 empty] | 0 | [28 empty] | XD-000A
生產線別：MÀNG LOA | [6 empty] | Kết quả kiểm tra 檢查結果
| Hạng mục kiểm tra nồng dộ 化驗檢查項目 |  | Đơn vị 單位 | Tiêu chuẩn 控制範圍 |  |  | 8:00 | [5 empty] | 20:00
MÃ |  |  |  |  | t/chuan |  | 濃度 g/L | 補充 BS | 補充 BS |  |  |  | 濃度 g/L | 補充 BS | 補充 BS | [6 empty] | PP HÓA NGHIỆM
DC-XB1 | 熱脫脂 Xà bông 1 |  | g/L | 20~30 (25±3) | 25 | 1.5 | 23.7 | 2.1216 | + | 2.1216 | kg | 0 | 0 | 40.8 | + | 40.8 | kg |  |  |  |  | D:\2. Data hoa nghiem\1. PP HÓA NGHIỆM CÁC BỒN-XLBM\XB-ML.pdf | [19 empty] | DC-000A
DC-XB2 | 熱脫脂Xà bôngg 2 |  | g/L | 20~30 (25±3) | 25 | 1.4 | 22.12 | 4.70016 | + | 4.70016 | kg | 0 | 0 | 40.8 | + | 40.8 | kg | [24 empty] | DC-000A
DC-HNO3 | HNO3 中和 |  | ml/L | 210~290 (250±25) | 250 | 3.6 | 234.72 | 24.93696 | + | 24.93696 | L | 0 | 0 | 408 | + | 408 | L |  |  |  |  | D:\2. Data hoa nghiem\1. PP HÓA NGHIỆM CÁC BỒN-XLBM\HNO3-ML.pdf | [19 empty] | DC-000A
DC1-H2SO4 | 陽極處理槽 dương cực H2SO4 (18) |  | g/L | 120~150 (130±10) | 130 | 11 | 137.5 | -12.96 | + | 0 | kg | 0 | 0 | 224.64 | + | 224.64 | kg |  |  |  |  | D:\2. Data hoa nghiem\1. PP HÓA NGHIỆM CÁC BỒN-XLBM\H2SO4-ML.pdf | [19 empty] | DC-000A
DC1-AL | 陽極處理槽 dương cực Al3+ (18) |  | g/L | 1~5 (3±1.5) |  | 6.8 | 5.25 | N/A | + |  | kg | 0 | 0 | N/A | + |  | kg |  |  |  |  | D:\2. Data hoa nghiem\1. PP HÓA NGHIỆM CÁC BỒN-XLBM\AL3+ML.pdf | [19 empty] | DC-000A
DC2-H2SO4 | 陽極處理槽 dương cực H2SO4 (19) |  | g/L | 120~150 (130±10) | 130 | 12 | 150 | -34.56 | + | 0 | kg | 0 | 0 | 224.64 | + | 224.64 | kg | [24 empty] | DC-000A
DC2-AL | 陽極處理槽 dương cực Al3+ (19) |  | g/L | 1~5 (3±1.5) |  | 8.5 | 4.375 | N/A | + |  | kg | 0 | 0 | N/A | + |  | kg | [24 empty] | DC-000A
DC3-H2SO4 | 陽極處理槽 dương cực H2SO4 (20) |  | g/L | 120~150 (130±10) | 130 | 11.7 | 146.25 | -28.08 | + | 0 | kg | 0 | 0 | 224.64 | + | 224.64 | kg | [24 empty] | DC-000A
DC3-AL | 陽極處理槽 dương cực Al3+ (20) |  | g/L | 1~5 (3±1.5) |  | 8.1 | 4.5 | N/A | + |  | kg | 0 | 0 | N/A | + |  | kg | [24 empty] | DC-000A
DC-DL | 封孔 Đóng lỗ (HK-101A1) |  | g/L | 8~12 (10±1) | 10 | 5.2 | 10.816 | -1.410048 | + | 0 | kg | 0 | 0 | 17.28 | + | 17.28 | kg |  |  |  |  | D:\2. Data hoa nghiem\1. PP HÓA NGHIỆM CÁC BỒN-XLBM\đóng lỗ-ML.pdf | [19 empty] | DC-000A
DC-DLPH | pH |  | pH | 6~8 (7±0.5) |  |  | 7 | [5 empty] | 0 | [28 empty] | DC-000A
DC-BLACK05 | 染色Màu - Black-05 |  | pH | 5.4~5.8 (5.6±0.1) |  |  | 0 | [5 empty] | 0 | [28 empty] | DC-000A
DC-GAY07 | 染色Màu- Gey-07 |  | pH | 5.4~5.8 |  |  | 0 | [5 empty] | 0 | [28 empty] | DC-000A
DC-BLACK08 | 染色Màu- Black-08 |  | pH | 5.4~5.8 (5.6±0.1) |  |  | 5.62 | [5 empty] | 0 | [28 empty] | DC-000A
Hạng mục kiểm tra nhiệt độ 檢查溫度
MÃ | Hạng mục kiểm tra nhiệt độ 溫度檢查項目 |  | nhiệt độ 溫度 | Tiêu chuẩn 控制範圍 |  |  | Nhiệt kế 温度計 |  |  | Nhiệt tự động 自動温控 |  |  | Nhiệt kế 温度計 |  |  | Nhiệt tự động 自動温控 | [25 empty] | DC-000A
DC-TEMXB1 | 熱脫脂 Xà bông 1 |  | 0C | 45~65ºC (55±8oC) |  |  | 66 |  |  | 61 |  |  | 0 |  |  | 0 | [25 empty] | DC-000A
DC-TEMXB2 | 熱脫脂Xà bôngg 2 |  | 0C | 45~65ºC (55±8oC) |  |  | 67 |  |  | 61 |  |  | 0 |  |  | 0 | [25 empty] | DC-000A
DC1-TEM | 陽極處理槽 dương cực Al3+ (18) |  | 0C | 18~25ºC (22±2oC) |  |  | 22 |  |  | 21 |  |  | 0 |  |  | 0 | [25 empty] | DC-000A
DC2-TEM | 陽極處理槽 dương cực Al3+ (19) |  | 0C | 18~25ºC (22±2oC) |  |  | 19 |  |  | 17 |  |  | 0 |  |  | 0 | [25 empty] | DC-000A
DC3-TEM | 陽極處理槽 dương cực Al3+ (20) |  | 0C | 18~25ºC (22±2oC) |  |  | 21 |  |  | 19 |  |  | 0 |  |  | 0 | [25 empty] | DC-000A
DC-TEMDL | 封孔 Đóng lỗ (HK-101A1) |  | 0C | 30~60ºC (45±5oC) |  |  | 39 |  |  | 37 |  |  | 0 |  |  | 0 | [25 empty] | DC-000A
DC-TEMBLACK05 | 染色Màu - Black-05 |  | 0C | 42~47ºC (44±2oC) |  |  | 0 |  |  | 0 |  |  | 0 |  |  | 0 | [25 empty] | DC-000A
DC-TEMGAY07 | 染色Màu- Gey-07 |  | 0C | 42~47ºC (44±2oC) |  |  | 0 |  |  | 0 |  |  | 0 |  |  | 0 | [25 empty] | DC-000A
DC-TEMBLACK08 | 染色Màu- Black-08 |  | 0C | 55~65ºC (60±3oC) |  |  | 64 |  |  | 61 |  |  | 0 |  |  | 0 | [25 empty] | DC-000A
DC-TEMBSAY | 烘乾 Sấy khô |  | 0C | 100~110ºC (100±5oC) |  |  | \ |  |  | 116 |  |  | \ |  |  | 0 | [25 empty] | DC-000A
TRO VE MENU
TRO VE MENU
TRO VE MENU
TRO VE MENU
TRO VE MENU
TRO VE MENU
TRO VE MENU

## RL-LINE
ẢNG KIỂM TRA DUNG DỊCH MUỐI AXIT PHOSPHORIC XỬ LÝ LỚP VỎ BÊN NGOÀI 磷酸鹽皮膜處理液管理表
08:00 |  |  |  | 2022/12/03 | [9 empty] | 'Keát quaû kieåm tra 檢查結果
NO | Haïng muïc kieåm tra noàng ñoä 化驗檢查項目 |  |  | Ñôn vò 單位 | Tieâu chuaån 控制範圍 |  |  | RL-E | [5 empty] | RL-G |  |  |  |  | RL-F
[6 empty] | t/chuan |  | 濃度 g/L | 補充 BS | 補充 BS |  |  |  | 濃度 g/L | 補充 BS | 補充 BS |  |  | 濃度 g/L | 補充 BS | 補充 BS
1 | Khử dầu 脫脂 |  |  | Point | 30 – 50 | 40 | 3.9 | [5 empty] | 4.8 | 39 |  | + | 2.33 | kg | 0 |  | + | 93.2 | Kg
2 | Rua acid (1) |  |  | % | 10~15% (12.5%) | 22 | 3.6 | 0 |  | + | 292.1875 | L | 3.1 | 13.14 |  | + | 0 | L | 0 |  | + | 1017.578125 | kg
3 | Rua acid (2) |  |  | % | 10~15% (12.5%) |  |  | 0 |  | + | 292.1875 | L | [6 empty] | 0 |  | + | 1017.578125 | L
4 | Muối axit Phosphoric 磷酸鹽 | E | 3 | Point | Tổng chua TA 40~60 | 50 | 5.6 | 0 |  | + | 69.4 | kg | 5.4 | 56 |  | + | 0 | kg | 0 |  | + | 246.75 | kg
5 |  |  |  |  | tỷ lệ axit 5.2~7.8 | 6 | 6.8 | 0 |  | + | 4.511 | kg | 5.8 | 8.235294 |  |  | 0 | kg | 0 |  | + | 32.0775 | kg
6 |  |  |  |  | Fe phaân ly <0.4 | 0.4 | 0.14 | 0 |  | + | 0 | kg | 0.4 | 0.14 |  |  | 0 | kg | 0 |  | + | 0 | 0
7 | Muối axit Phosphoric 磷酸鹽 | E | 4 | Point | Tổng chua TA 40~60 | 50 | #REF! | 0 |  | + | 69.4 | kg | #REF!
8 |  |  |  |  | tỷ lệ axit 5.2~7.8 | 6 | #REF! | 0 |  | + | 4.511 | kg | #REF!
9 |  |  |  |  | Fe phaân ly <0.4 | 0.4 | #REF! | 0 |  | + | 0 | kg | #REF!
10 | xaø boâng boâi trôn 潤滑皂 |  |  | Point | 0.8~1.2 | 2 | 0.95 | 0 |  | + | 4.368 | kg | 0.9 | 0.95 |  | + | 0.0617 | kg | 0 |  | + | 1.234 | kg
11 |  |  |  | pH | 8.5~10 | 9 | 9 | 0 |  | + | 0 |  | 9 | 9 |  |  | 0 |  | 0 |  | + | 0
Haïng muïc kieåm tra nhieät ñoä 檢查溫度
No | H/ muïc kieåm tra nhieät ñoä 溫度檢查項目 |  |  | nhieät ñoä 溫度 | Tieâu chuaån 標準範圍 | RL-E |  | Nhiệt kế 温度計 |  |  | Nhiệt tự động 自動温控 |  |  | Nhiệt kế 温度計 |  |  | Nhiệt tự động 自動温控 |  | Nhiệt kế 温度計 |  |  | Nhiệt tự động 自動温控
1 | Khử dầu 脫脂 |  |  | 0C | 55~65OC | [8 empty] | 0 |  |  | 60 |  | 0 |  |  | 0
2 | Muối axit Phosphoric (1) or (3) 磷酸鹽 |  |  | 0C | 65~85OC | 7:00 |  | 0 |  |  | 0 |  |  | 0 |  |  | 70 |  | 0 |  |  | 0
3 | Muối axit Phosphoric (2) or (4) 磷酸鹽 |  |  | 0C | 65~85OC | 濃度 g/L |  | 0 |  |  | 0
6 | xaø boâng boâi trôn 潤滑皂 |  |  | 0C | 80~90OC | 0 |  | 0 |  |  | 0 |  |  | 0 |  |  | 89 |  | 0 |  |  | 0
12:30 |  |  |  | 2022/12/03 |  | Keát quaû kieåm tra 檢查結果 | [7 empty] | 'Keát quaû kieåm tra 檢查結果
NO | Haïng muïc kieåm tra noàng ñoä 化驗檢查項目 |  |  | Ñôn vò 單位 | Tieâu chuaån 控制範圍 |  |  | RL-E | [5 empty] | RL-G |  |  |  |  | RL-F
[6 empty] | t/chuan |  | 濃度 g/L | 補充 BS | 補充 BS |  |  |  | 濃度 g/L | 補充 BS | 補充 BS |  |  | 濃度 g/L | 補充 BS | 補充 BS
1 | Khử dầu 脫脂 |  |  | Point | 30 – 50 | 40 | #REF! | [5 empty] | #REF! | 48 |  | + | 0 | kg | 0 |  | + | 93.2 | kg
2 | Rua acid (1) |  |  | % | 10~15% (12.5%) | 22 | #REF! | 0 |  | + | 292.1875 | L | #REF! | 11.315 |  | + | 96.46640625 | L | 0 |  | + | 1017.578125 | L
3 | Rua acid (2) |  |  | % | 10~15% (12.5%) |  |  | 0 |  | + | 292.1875 | L | [6 empty] | 0 |  | + | 1017.578125 | L
4 | Muối axit Phosphoric 磷酸鹽 | E | 3 | Point | Tổng chua TA 40~60 | 50 | 0 | 0 |  | + | 69.4 | kg | 0 | 54 |  | + | 0 | kg | 0 |  | + | 246.75 | kg
5 |  |  |  |  | tỷ lệ axit 5.2~7.8 | 6 | 0 | 0 |  | + | 4.511 | kg | 0 | 9.310345 |  |  | 0 | kg | 0 |  |  | 32.0775 | kg
6 |  |  |  |  | Fe phaân ly <0.4 | 0.4 | 0 | 0 |  | + | 0 | kg | 0 | 0.4 |  |  | 0 | kg | 0 |  |  | 0 | kg
7 | Muối axit Phosphoric 磷酸鹽 | E | 4 | Point | Tổng chua TA 40~60 | 50 | 0 | 0 |  | + | 69.4 | kg | 0
8 |  |  |  |  | tỷ lệ axit 5.2~7.8 | 6 | 0 | 0 |  | + | 4.511 | kg | 0
9 |  |  |  |  | Fe phaân ly <0.4 | 0.4 | 0 | 0 |  | + | 0 | kg | 0
10 | xaø boâng boâi trôn 潤滑皂 |  |  | Point | 0.8~1.2 | 2 | 0 | 0 |  | + | 4.368 | kg | 0 | 0.9 |  | + | 0.1234 | kg | 0 |  | + | 1.234 | kg
11 |  |  |  | pH | 8.5~10 | 9 | 0 | 0 |  |  |  |  | 0 | 9 |  |  |  |  | 0
Haïng muïc kieåm tra nhieät ñoä 檢查溫度
No | H/ muïc kieåm tra nhieät ñoä 溫度檢查項目 |  |  | nhieät ñoä 溫度 | Tieâu chuaån 標準範圍 | RL-E |  | Nhiệt kế 温度計 |  |  | Nhiệt tự động 自動温控 |  |  | Nhiệt kế 温度計 |  |  | Nhiệt tự động 自動温控 |  | Nhiệt kế 温度計 |  |  | Nhiệt tự động 自動温控
1 | Khử dầu 脫脂 |  |  | 0C | 55~65OC | [8 empty] | 0 |  |  | 61 |  | 0 |  |  | 0
2 | Muối axit Phosphoric (1) or (3) 磷酸鹽 |  |  | 0C | 65~85OC | #REF! |  | 0 |  |  | 0 |  |  | 0 |  |  | 69 |  | 0 |  |  | 0
3 | Muối axit Phosphoric (2) or (4) 磷酸鹽 |  |  | 0C | 65~85OC | 7:00 |  | 0 |  |  | 0
6 | xaø boâng boâi trôn 潤滑皂 |  |  | 0C | 80~90OC | 0 |  | 0 |  |  | 0 |  |  | 0 |  |  | 78 |  | 0 |  |  | 0
16:00 |  |  |  | 2022/12/03 | [9 empty] | 'Keát quaû kieåm tra 檢查結果
NO | Haïng muïc kieåm tra noàng ñoä 化驗檢查項目 |  |  | Ñôn vò 單位 | Tieâu chuaån 控制範圍 |  |  | RL-E | [5 empty] | RL-G |  |  |  |  | RL-F
[6 empty] | t/chuan |  | 濃度 g/L | 補充 BS | 補充 BS |  |  |  | 濃度 g/L | 補充 BS | 補充 BS |  |  | 濃度 g/L | 補充 BS | 補充 BS
1 | Khử dầu 脫脂 |  |  | Point | 30 – 50 | 40 | 1.4 | [5 empty] | 0 | 0 |  | + | 93.2 | kg | 0 |  | + | 93.2 | kg
2 | Rua acid (1) |  |  | % | 10~15% (12.5%) | 22 | 3.6 | 0 |  | + | 292.1875 | L | 0 | 0 |  | + | 1017.578125 | L | 0 |  | + | 1017.578125 | L
3 | Rua acid (2) |  |  | % | 10~15% (12.5%) |  |  | 0 |  | + | 292.1875 | L | [6 empty] | 0 |  | + | 1017.578125 | L
4 | Muối axit Phosphoric 磷酸鹽 | E | 3 | Point | Tổng chua TA 40~60 | 50 | 11 | 0 |  | + | 69.4 | kg | 0 | 0 |  | + | 246.75 | kg | 0 |  | + | 246.75 | kg
5 |  |  |  |  | tỷ lệ axit 5.2~7.8 | 6 | 6.8 | 0 |  | + | 4.511 | kg | 0 | 0 |  |  | 32.0775 | kg | 0 |  |  | 32.0775 | kg
6 |  |  |  |  | Fe phaân ly <0.4 | 0.4 | 12 | 0 |  | + | 0 | kg | 0 | 0 |  |  | 0 | kg | 0 |  |  | 0 | kg
7 | Muối axit Phosphoric 磷酸鹽 | E | 4 | Point | Tổng chua TA 40~60 | 50 | 8.5 | 0 |  | + | 69.4 | kg | 0
8 |  |  |  |  | tỷ lệ axit 5.2~7.8 | 6 | 11.7 | 0 |  | + | 4.511 | kg | 0
9 |  |  |  |  | Fe phaân ly <0.4 | 0.4 | 8.1 | 0 |  | + | 0 | kg | 0
10 | xaø boâng boâi trôn 潤滑皂 |  |  | Point | 0.8~1.2 | 2 | 9 | 0 |  | + | 4.368 | kg | 8.9 | 0 |  | + | 1.234 | kg | 0 |  | + | 1.234 | kg
11 |  |  |  | pH | 8.5~10 | 9 | 0 | 0 |  |  |  |  | 0 | 0 |  |  |  |  | 0
Haïng muïc kieåm tra nhieät ñoä 檢查溫度
No | H/ muïc kieåm tra nhieät ñoä 溫度檢查項目 |  |  | nhieät ñoä 溫度 | Tieâu chuaån 標準範圍 | RL-E |  | Nhiệt kế 温度計 |  |  | Nhiệt tự động 自動温控 |  |  | Nhiệt kế 温度計 |  |  | Nhiệt tự động 自動温控 |  | Nhiệt kế 温度計 |  |  | Nhiệt tự động 自動温控
1 | Khử dầu 脫脂 |  |  | 0C | 55~65OC | [8 empty] | 0 |  |  | 60 |  | 0 |  |  | 0
2 | Muối axit Phosphoric (1) or (3) 磷酸鹽 |  |  | 0C | 65~85OC | #REF! |  | 0 |  |  | 0 |  |  | 0 |  |  | 67 |  | 0 |  |  | 0
3 | Muối axit Phosphoric (2) or (4) 磷酸鹽 |  |  | 0C | 65~85OC | #REF! |  | 0 |  |  | 0
6 | xaø boâng boâi trôn 潤滑皂 |  |  | 0C | 80~90OC | #REF! |  | 0 |  |  | 0 |  |  | 0 |  |  | 85 |  | 0 |  |  | 0
20:00 |  |  |  | 2022/12/03 | [9 empty] | 'Keát quaû kieåm tra 檢查結果
NO | Haïng muïc kieåm tra noàng ñoä 化驗檢查項目 |  |  | Ñôn vò 單位 | Tieâu chuaån 控制範圍 |  |  | RL-E | [5 empty] | RL-G |  |  |  |  | RL-F
[6 empty] | t/chuan |  | 濃度 g/L | 補充 BS | 補充 BS |  |  |  | 濃度 g/L | 補充 BS | 補充 BS |  |  | 濃度 g/L | 補充 BS | 補充 BS
1 | Khử dầu 脫脂 |  |  | Point | 30 – 50 | 40 | 0 | [5 empty] | 0 | 0 |  | + | 93.2 | kg | 0 |  | + | 93.2 | kg
2 | Rua acid (1) |  |  | % | 10~15% (12.5%) | 22 | 0 | 0 |  | + | 292.1875 | L | 0 | 0 |  | + | 1017.578125 | L | 0 |  | + | 1017.578125 | L
3 | Rua acid (2) |  |  | % | 10~15% (12.5%) |  |  | 0 |  | + | 292.1875 | L | [6 empty] | 0 |  | + | 1017.578125 | L
4 | Muối axit Phosphoric 磷酸鹽 | E | 3 | Point | Tổng chua TA 40~60 | 50 | 0 | 0 |  | + | 69.4 | kg | 0 | 0 |  | + | 246.75 | kg | 0 |  | + | 246.75 | kg
5 |  |  |  |  | tỷ lệ axit 5.2~7.8 | 6 | 0 | 0 |  | + | 4.511 | kg | 0 | 0 |  |  | 32.0775 | kg | 0 |  |  | 32.0775 | kg
6 |  |  |  |  | Fe phaân ly <0.4 | 0.4 | 0 | 0 |  | + | 0 | kg | 0 | 0 |  |  | 0 | kg | 0 |  |  | 0 | kg
7 | Muối axit Phosphoric 磷酸鹽 | E | 4 | Point | Tổng chua TA 40~60 | 50 | 0 | 0 |  | + | 69.4 | kg | 0
8 |  |  |  |  | tỷ lệ axit 5.2~7.8 | 6 | 0 | 0 |  | + | 4.511 | kg | 0
9 |  |  |  |  | Fe phaân ly <0.4 | 0.4 | 0 | 0 |  | + | 0 | kg | 0
10 | xaø boâng boâi trôn 潤滑皂 |  |  | Point | 0.8~1.2 | 2 | 0 | 0 |  | + | 4.368 | kg | 0 | 0 |  | + | 1.234 | kg | 0 |  | + | 1.234 | kg
11 |  |  |  | pH | 8.5~10 | 9 | 0 | 0 |  |  |  |  | 0 | 0 |  |  |  |  | 0
Haïng muïc kieåm tra nhieät ñoä 檢查溫度
No | H/ muïc kieåm tra nhieät ñoä 溫度檢查項目 |  |  | nhieät ñoä 溫度 | Tieâu chuaån 標準範圍 | RL-E |  | Nhiệt kế 温度計 |  |  | Nhiệt tự động 自動温控 |  |  | Nhiệt kế 温度計 |  |  | Nhiệt tự động 自動温控 |  | Nhiệt kế 温度計 |  |  | Nhiệt tự động 自動温控
1 | Khử dầu 脫脂 |  |  | 0C | 55~65OC | [8 empty] | 0 |  |  | 0 |  | 0 |  |  | 0
2 | Muối axit Phosphoric (1) or (3) 磷酸鹽 |  |  | 0C | 65~85OC | #REF! |  | 0 |  |  | 0 |  |  | 0 |  |  | 0 |  | 0 |  |  | 0
3 | Muối axit Phosphoric (2) or (4) 磷酸鹽 |  |  | 0C | 65~85OC | #REF! |  | 0 |  |  | 0
6 | xaø boâng boâi trôn 潤滑皂 |  |  | 0C | 80~90OC | #REF! |  | 0 |  |  | 0 |  |  | 0 |  |  | 0 |  | 0 |  |  | 0
01:00 |  |  |  | 2022/12/03 | [9 empty] | 'Keát quaû kieåm tra 檢查結果
NO | Haïng muïc kieåm tra noàng ñoä 化驗檢查項目 |  |  | Ñôn vò 單位 | Tieâu chuaån 控制範圍 |  |  | RL-E | [5 empty] | RL-G |  |  |  |  | RL-F
[6 empty] | t/chuan |  | 濃度 g/L | 補充 BS | 補充 BS |  |  |  | 濃度 g/L | 補充 BS | 補充 BS |  |  | 濃度 g/L | 補充 BS | 補充 BS
1 | Khử dầu 脫脂 |  |  | Point | 30 – 50 | 40 | 0 | [5 empty] | 0 | 0 |  | + | 93.2 | kg | 0 |  | + | 93.2 | kg
2 | Rua acid (1) |  |  | % | 10~15% (12.5%) | 22 | 0 | 0 |  | + | 292.1875 | L | 0 | 0 |  | + | 1017.578125 | L | 0 |  | + | 1017.578125 | L
3 | Rua acid (2) |  |  | % | 10~15% (12.5%) |  |  | 0 |  | + | 292.1875 | L | [6 empty] | 0 |  | + | 1017.578125 | L
4 | Muối axit Phosphoric 磷酸鹽 | E | 3 | Point | Tổng chua TA 40~60 | 50 | 0 | 0 |  | + | 69.4 | kg | 0 | 0 |  | + | 246.75 | kg | 0 |  | + | 246.75 | kg
5 |  |  |  |  | tỷ lệ axit 5.2~7.8 | 6 | 0 | 0 |  | + | 4.511 | kg | 0 | 0 |  |  | 32.0775 | kg | 0 |  |  | 32.0775 | kg
6 |  |  |  |  | Fe phaân ly <0.4 | 0.4 | 0 | 0 |  | + | 0 | kg | 0 | 0 |  |  | 0 | kg | 0 |  |  | 0 | kg
7 | Muối axit Phosphoric 磷酸鹽 | E | 4 | Point | Tổng chua TA 40~60 | 50 | 0 | 0 |  | + | 69.4 | kg | 0
8 |  |  |  |  | tỷ lệ axit 5.2~7.8 | 6 | 0 | 0 |  | + | 4.511 | kg | 0
9 |  |  |  |  | Fe phaân ly <0.4 | 0.4 | 0 | 0 |  | + | 0 | kg | 0
10 | xaø boâng boâi trôn 潤滑皂 |  |  | Point | 0.8~1.2 | 2 | 0 | 0 |  | + | 4.368 | kg | 0 | 0 |  | + | 1.234 | kg | 0 |  | + | 1.234 | kg
11 |  |  |  | pH | 8.5~10 | 9 | 0 | 0 |  |  |  |  | 0 | 0 |  |  | 0 |  | 0
Haïng muïc kieåm tra nhieät ñoä 檢查溫度
No | H/ muïc kieåm tra nhieät ñoä 溫度檢查項目 |  |  | nhieät ñoä 溫度 | Tieâu chuaån 標準範圍 | RL-E |  | Nhiệt kế 温度計 |  |  | Nhiệt tự động 自動温控 |  |  | Nhiệt kế 温度計 |  |  | Nhiệt tự động 自動温控 |  | Nhiệt kế 温度計 |  |  | Nhiệt tự động 自動温控
1 | Khử dầu 脫脂 |  |  | 0C | 55~65OC | [8 empty] | 0 |  |  | 0 |  | 0 |  |  | 0
2 | Muối axit Phosphoric (1) or (3) 磷酸鹽 |  |  | 0C | 65~85OC | #REF! |  | 0 |  |  | 0 |  |  | 0 |  |  | 0 |  | 0 |  |  | 0
3 | Muối axit Phosphoric (2) or (4) 磷酸鹽 |  |  | 0C | 65~85OC | #REF! |  | 0 |  |  | 0
6 | xaø boâng boâi trôn 潤滑皂 |  |  | 0C | 80~90OC | #REF! |  | 0 |  |  | 0 |  |  | 0 |  |  | 0 |  | 0 |  |  | 0
04:00 |  |  |  | 2022/12/03 | [9 empty] | 'Keát quaû kieåm tra 檢查結果
NO | Haïng muïc kieåm tra noàng ñoä 化驗檢查項目 |  |  | Ñôn vò 單位 | Tieâu chuaån 控制範圍 |  |  | RL-E | [5 empty] | RL-G |  |  |  |  | RL-F
[6 empty] | t/chuan |  | 濃度 g/L | 補充 BS | 補充 BS |  |  |  | 濃度 g/L | 補充 BS | 補充 BS |  |  | 濃度 g/L | 補充 BS | 補充 BS
1 | Khử dầu 脫脂 |  |  | Point | 30 – 50 | 40 | 0 | [5 empty] | 0 | 0 |  | + | 93.2 | kg | 0 |  | + | 93.2 | kg
2 | Rua acid (1) |  |  | % | 10~15% (12.5%) | 22 | 0 | 0 |  | + | 292.1875 | L | 0 | 0 |  | + | 1017.578125 | L | 0 |  | + | 1017.578125 | L
3 | Rua acid (2) |  |  | % | 10~15% (12.5%) |  |  | 0 |  | + | 292.1875 | L | [6 empty] | 0 |  | + | 1017.578125 | L
4 | Muối axit Phosphoric 磷酸鹽 | E | 3 | Point | Tổng chua TA 40~60 | 50 | 0 | 0 |  | + | 69.4 | kg | 0 | 0 |  | + | 246.75 | kg | 0 |  | + | 246.75 | kg
5 |  |  |  |  | tỷ lệ axit 5.2~7.8 | 6 | 0 | 0 |  | + | 4.511 | kg | 0 | 0 |  |  | 32.0775 | kg | 0 |  |  | 32.0775 | kg
6 |  |  |  |  | Fe phaân ly <0.4 | 0.4 | 0 | 0 |  | + | 0 | kg | 0 | 0 |  |  | 0 | kg | 0 |  |  | 0 | kg
7 | Muối axit Phosphoric 磷酸鹽 | E | 4 | Point | Tổng chua TA 40~60 | 50 | 0 | 0 |  | + | 69.4 | kg | 0
8 |  |  |  |  | tỷ lệ axit 5.2~7.8 | 6 | 0 | 0 |  | + | 4.511 | kg | 0
9 |  |  |  |  | Fe phaân ly <0.4 | 0.4 | 0 | 0 |  | + | 0 | kg | 0
10 | xaø boâng boâi trôn 潤滑皂 |  |  | Point | 0.8~1.2 | 2 | 0 | 0 |  | + | 4.368 | kg | 0 | 0 |  | + | 1.234 | kg | 0 |  | + | 1.234 | kg
11 |  |  |  | pH | 8.5~10 | 9 | 0 | 0 |  |  |  |  | 0 | 0 |  |  |  |  | 0
Haïng muïc kieåm tra nhieät ñoä 檢查溫度
No | H/ muïc kieåm tra nhieät ñoä 溫度檢查項目 |  |  | nhieät ñoä 溫度 | Tieâu chuaån 標準範圍 | RL-E |  | Nhiệt kế 温度計 |  |  | Nhiệt tự động 自動温控 |  |  | Nhiệt kế 温度計 |  |  | Nhiệt tự động 自動温控 |  | Nhiệt kế 温度計 |  |  | Nhiệt tự động 自動温控
1 | Khử dầu 脫脂 |  |  | 0C | 55~65OC | [8 empty] | 0 |  |  | 0 |  | 0 |  |  | 0
2 | Muối axit Phosphoric (1) or (3) 磷酸鹽 |  |  | 0C | 65~85OC | #REF! |  | 0 |  |  | 0 |  |  | 0 |  |  | 0 |  | 0 |  |  | 0
3 | Muối axit Phosphoric (2) or (4) 磷酸鹽 |  |  | 0C | 65~85OC | #REF! |  | 0 |  |  | 0
6 | xaø boâng boâi trôn 潤滑皂 |  |  | 0C | 80~90OC | #REF! |  | 0 |  |  | 0 |  |  | 0 |  |  | 0 |  | 0 |  |  | 0
TRO VE MENU
TRO VE MENU
TRO VE MENU
TRO VE MENU
TRO VE MENU
TRO VE MENU

## RL.chart
| RL-E | 2022/12/03
NO | Haïng muïc kieåm tra noàng ñoä 化驗檢查項目 |  | NỒNG ĐỘ
|  |  | 08:00 | 12:30 | 16:00 | 20:00 | 01:00 | 04:00
1 | Noàng ñoä axit HCl | 15~32% (23.5%) | 0 | 0 | 0 | 0 | 0 | 0
| Noàng ñoä axit HCl | 15~32% (23.5%) | 0 | 0 | 0 | 0 | 0 | 0
2 | Muối axit Phosphoric 1 磷酸鹽 1 | Tổng chua TA 40~60 (50) | 0 | 0 | 0 | 0 | 0 | 0
3 |  | tỷ lệ axit 5.2~7.8 (6.5) | 0 | 0 | 0 | 0 | 0 | 0
4 |  | Fe phaân ly <0.4 | 0 | 0 | 0 | 0 | 0 | 0
5 | Muối axit Phosphoric 2 磷酸鹽 2 | Tổng chua TA 40~60 (50) | 0 | 0 | 0 | 0 | 0 | 0
6 |  | tỷ lệ axit 5.2~7.8 (6.5) | 0 | 0 | 0 | 0 | 0 | 0
7 |  | Fe phaân ly <0.4 | 0 | 0 | 0 | 0 | 0 | 0
8 | xaø boâng boâi trôn 潤滑皂 | 1.5~2.5 (2) | 0 | 0 | 0 | 0 | 0 | 0
9 |  | 8.5~10 | 0 | 0 | 0 | 0 | 0 | 0
Haïng muïc kieåm tra nhieät ñoä 檢查溫度 |  |  | NHIỆT ĐỘ
No | H/ muïc kieåm tra nhieät ñoä 溫度檢查項目 |  | 08:00 | 12:30 | 16:00 | 20:00 | 01:00 | 04:00
1 | Muối axit Phosphoric (1) 磷酸鹽 |  | 0 | 0 | 0 | 0 | 0 | 0
2 | Muối axit Phosphoric (2) 磷酸鹽 |  | 0 | 0 | 0 | 0 | 0 | 0
3 | Xà bông bôi trơn 潤滑皂 |  | 0 | 0 | 0 | 0 | 0 | 0
4 | Nước nóng 熱水溫度 |  | 0 | 0 | 0 | 0 | 0 | 0
NO | Haïng muïc kieåm tra noàng ñoä 化驗檢查項目 |  | BỔ SUNG
|  |  | 08:00 | 12:30 | 16:00 | 20:00 | 01:00 | 04:00
1 | Noàng ñoä axit HCl |  | 292.1875 | 292.1875 | 292.1875 | 292.1875 | 292.1875 | 292.1875
| Noàng ñoä axit HCl |  | 292.1875 | 292.1875 | 292.1875 | 292.1875 | 292.1875 | 292.1875
2 | Muối axit Phosphoric 1 磷酸鹽 1 |  | 69.4 | 69.4 | 69.4 | 69.4 | 69.4 | 69.4
3 |  |  | 4.511 | 4.511 | 4.511 | 4.511 | 4.511 | 4.511
4 |  |  | N/A | N/A | N/A | N/A | N/A | N/A
5 | Muối axit Phosphoric 2 磷酸鹽 2 |  | 69.4 | 69.4 | 69.4 | 69.4 | 69.4 | 69.4
6 |  |  | 4.511 | 4.511 | 4.511 | 4.511 | 4.511 | 4.511
7 |  |  | N/A | N/A | N/A | N/A | N/A | N/A
8 | xaø boâng boâi trôn 潤滑皂 |  | 4.368 | 4.368 | 4.368 | 4.368 | 4.368 | 4.368
9 |  |  | 0 | 0 | 0 | 0 | 0 | 0
RL-G
NO | Haïng muïc kieåm tra noàng ñoä 化驗檢查項目 |  | NỒNG ĐỘ
|  |  | 08:00 | 12:30 | 16:00 | 20:00 | 01:00 | 04:00
1 | Khử dầu 脫脂 |  | 39 | 48 | 47 | 0 | 0 | 0
2 | Rua acid |  | 13.14 | 11.315 | 12 | 0 | 0 | 0
3 | Muối axit Phosphoric 磷酸鹽 | Tổng chua TA 40~60 (50) | 56 | 54 | 52 | 0 | 0 | 0
4 |  | tỷ lệ axit 5.2~7.8 (6.5) | 7 | 7.2 | 7 | 0 | 0 | 0
5 |  | Fe phaân ly <0.4 | 0.14 | 0.4 | 0.32 | 0 | 0 | 0
6 | Xà bông 潤滑皂 |  | 0.95 | 0.9 | 0.9 | 0 | 0 | 0
7 |  |  | 9 | 9 | 9 | 0 | 0 | 0
Haïng muïc kieåm tra nhieät ñoä 檢查溫度 |  |  | NHIỆT ĐỘ
No | H/ muïc kieåm tra nhieät ñoä 溫度檢查項目 |  | 08:00 | 12:30 | 16:00 | 20:00 | 01:00 | 04:00
1 | Khử dầu 脫脂 |  | 60 | 61 | 60 | 0 | 0 | 0
2 | Muối axit Phosphoric 磷酸鹽 |  | 70 | 69 | 67 | 0 | 0 | 0
3 | xaø boâng boâi trôn 潤滑皂 |  | 89 | 78 | 85 | 0 | 0 | 0
NO | Haïng muïc kieåm tra noàng ñoä 化驗檢查項目 |  | BỔ SUNG
|  |  | 08:00 | 12:30 | 16:00 | 20:00 | 01:00 | 04:00
1 | Khử dầu 脫脂 |  | 2.33 | 0 | 0 | 0 | 0 | 0
2 | Rua acid |  | 0 | 96.46640625 | 40.703125 | 0 | 0 | 0
3 | Muối axit Phosphoric 磷酸鹽 |  | 0 | 0 | 0 | 0 | 0 | 0
4 |  |  | 0 | 0 | 0 | 0 | 0 | 0
5 |  |  | N/A | N/A | N/A | 0 | 0 | 0
6 | Xà bông 潤滑皂 |  | 0.0617 | 0.1234 | 0.1234 | 0 | 0 | 0
7 |  |  | 0 | 0 | 0 | 0 | 0 | 0
RL-F
NO | Haïng muïc kieåm tra noàng ñoä 化驗檢查項目 |  | NỒNG ĐỘ
|  |  | 08:00 | 12:30 | 16:00 | 20:00 | 01:00 | 04:00
1 | KHU DAU | 15~32% (23.5%) | 0 | 0 | 0 | 0 | 0 | 0
| Noàng ñoä axit HCl | 15~32% (23.5%) | 0 | 0 | 0 | 0 | 0 | 0
2 | Muối axit Phosphoric 1 磷酸鹽 1 | Tổng chua TA 40~60 (50) | 0 | 0 | 0 | 0 | 0 | 0
3 |  | tỷ lệ axit 5.2~7.8 (6.5) | 0 | 0 | 0 | 0 | 0 | 0
4 |  | Fe phaân ly <0.4 | 0 | 0 | 0 | 0 | 0 | 0
5 | Muối axit Phosphoric 2 磷酸鹽 2 | Tổng chua TA 40~60 (50) | #REF! | #REF! | #REF! | #REF! | #REF! | #REF!
6 |  | tỷ lệ axit 5.2~7.8 (6.5) | #REF! | #REF! | #REF! | #REF! | #REF! | #REF!
7 |  | Fe phaân ly <0.4 | #REF! | #REF! | #REF! | #REF! | #REF! | #REF!
8 | xaø boâng boâi trôn 潤滑皂 | 1.5~2.5 (2) | 0 | 0 | 0 | 0 | 0 | 0
9 |  | 8.5~10 | 0 | 0 | 0 | 0 | 0 | 0
Haïng muïc kieåm tra nhieät ñoä 檢查溫度 |  |  | NHIỆT ĐỘ
No | H/ muïc kieåm tra nhieät ñoä 溫度檢查項目 |  | 08:00 | 12:30 | 16:00 | 20:00 | 01:00 | 04:00
1 | KHU DAU |  | 0 | 0 | 0 | 0 | 0 | 0
2 | Muối axit Phosphoric (2) 磷酸鹽 |  | 0 | 0 | 0 | 0 | 0 | 0
3 | Xà bông bôi trơn 潤滑皂 |  | 0 | 0 | 0 | 0 | 0 | 0
4 | Nước nóng 熱水溫度 |  | #REF! | #REF! | 0 | #REF! | #REF!
NO | Haïng muïc kieåm tra noàng ñoä 化驗檢查項目 |  | BỔ SUNG
|  |  | 08:00 | 12:30 | 16:00 | 20:00 | 01:00 | 04:00
1 | KHU DAU |  | 93.2 | 93.2 | 93.2 | 93.2 | 93.2 | 93.2
| Noàng ñoä axit HCl |  | 1017.578125 | 1017.578125 | 1017.578125 | 1017.578125 | 1017.578125 | 1017.578125
2 | Muối axit Phosphoric 1 磷酸鹽 1 |  | 246.75 | 246.75 | 246.75 | 246.75 | 246.75 | 246.75
3 |  |  | 32.0775 | 32.0775 | 32.0775 | 32.0775 | 32.0775 | 32.0775
4 |  |  | N/A | N/A | N/A | N/A | N/A | N/A
5 | Muối axit Phosphoric 2 磷酸鹽 2 |  | #REF! | #REF! | #REF! | #REF! | #REF! | #REF!
6 |  |  | #REF! | #REF! | #REF! | #REF! | #REF! | #REF!
7 |  |  | #REF! | #REF! | #REF! | #REF! | #REF! | #REF!
8 | xaø boâng boâi trôn 潤滑皂 |  | 1.234 | 1.234 | 1.234 | 1.234 | 1.234 | 1.234
9 |  |  | 0 | 0 | 0 | 0 | 0 | 0
| RL E số bồn photphat sx |  | 3 | 3 | 3 | 3 | 3 | 3
| RL E số bồn photphat sx |  | 4 | 4 | 4 | 4 | 4 | 4
| RL D số bồn photphat sx |  | 0 | 0 | 0 | 0 | 0 | 0
| RL D số bồn photphat sx |  | 0 | 0 | 0 | 0 | 0 | 0
XI ĐEN
NO | Hạng mục kiểm tra nồng dộ 化驗檢查項目 | NỒNG ĐỘ
|  | 9:00 | 13:00
1 | Xà bông 1 (102A) 預脫脂1 | 16 | 15.8
2 | Xà bông 2 (102A) 主脫脂2 | 15.1 | 15
3 | Xà bông 3 (siêu âm) (102A) 超音波脫脂 | 15 | 15
4 | Rửa acid (35) 酸洗 | 10.2 | 10.1
5 | phosphat acid phân ly (311) 磷化處理 游離酸度 | 0.48 | 0.5
6 | phosphat tổng độ chua (40) 磷化處理 總酸度 | 20.6 | 21
7 | phosphat Xúc tiến AC (B26) 磷化處理 促進劑 | 8.3 | 8
8 | chất điều chỉnh (pH>7) (30) 表調 | 8 | 7.8
9 | ED電泳 pH ED Bồn sơn tĩnh điện pH | 5.5 | 5.5
10 | ED 固成份 (NV) ED Thành phần rắn | 15.3 | \
11 | ED 色料比 EDTỷ lệ màu | 11.8 | \
12 | UF水洗1 Bồn thu hồi 1 (Thành phần rắn) | 6.847727 | \
13 | UF水洗2 Bồn thu hồi 2 (Thành phần rắn) | 0.8136832 | \
| Hạng mục kiểm tra nhiệt độ 檢查溫度 | NHIỆT ĐỘ
NO | Hạng mục kiểm tra nhiệt độ 溫度檢查項目 | 9:00 | 13:00
1 | Xà bông 1 預脫脂 | 56 | 57
2 | Xà bông 2 主脫脂 | 57 | 58
3 | Xà bông 3 (siêu âm) 超音波脫脂 | 57 | 57
4 | phosphat 磷化處理 | 36 | 34
5 | ED電泳 ED Bồn sơn tĩnh điện | 31 | 31
6 | sấy khô 烘乾 | 178 | 176
1 | Độ dẫn điện bồn ED ED電泳電導率 | 9:00 | 13:00
2 | Độ dẫn điện bồn ED ED電泳電導率 | 0 | 0
| 陽極液電導率 Độ dẫn điện dung dịch dương cực | 0 | 0
BỔ SUNG
|  | 9:00 | 13:00
1 | Xà bông 1 (102A) 預脫脂1 | 0 | 0
2 | Xà bông 2 (102A) 主脫脂2 | 0 | 0
3 | Xà bông 3 (siêu âm) (102A) 超音波脫脂 | 0 | 0
4 | Rửa acid (35) 酸洗 | 0 | 0
5 | phosphat acid phân ly (311) 磷化處理 游離酸度 | 0 | 0
6 | phosphat tổng độ chua (40) 磷化處理 總酸度 | 13.608 | 9.72
7 | phosphat Xúc tiến AC (B26) 磷化處理 促進劑 | 0 | 0
8 | chất điều chỉnh (pH>7) (30) 表調 | 0 | 0
9 | ED電泳 pH ED Bồn sơn tĩnh điện pH | 0 | 0
10 | ED 固成份 (NV) ED Thành phần rắn | 163.7637 | 0
11 | ED 色料比 EDTỷ lệ màu | 77.15773 | 0
12 | UF水洗1 Bồn thu hồi 1 (Thành phần rắn) | 0 | 0
13 | UF水洗2 Bồn thu hồi 2 (Thành phần rắn) | 0 | 0
ML
NO | Hạng mục kiểm tra nồng dộ 化驗檢查項目 | NỒNG ĐỘ
|  | 8:00 | 20:00
1 | 熱脫脂 Xà bông 1 | 24.2 | 0
2 | 熱脫脂Xà bôngg 2 | 25 | 0
3 | HNO3 中和 | 247.2 | 0
4 | 陽極處理槽 dương cực H2SO4 (1) | 134.6 | 0
5 | 陽極處理槽 dương cực Al3+ (1) | 4.9 | 0
6 | 陽極處理槽 dương cực H2SO4 (2) | 138 | 0
7 | 陽極處理槽 dương cực Al3+ (2) | 4.4 | 0
8 | 陽極處理槽 dương cực H2SO4 (3) | 135 | 0
9 | 陽極處理槽 dương cực Al3+ (3) | 4.5 | 0
10 | 封孔 Đóng lỗ 1 (HK-101A1) | 10.816 | 0
|  | 7 | 0
12 | 染色Màu - Black-05 | 0 | 0
13 | 染色Màu- Gey-07 | 0 | 0
14 | 染色Màu- Black-08 | 5.62 | 0
| Hạng mục kiểm tra nhiệt độ 檢查溫度 | NHIỆT ĐỘ | NHIỆT ĐỘ
NO | Hạng mục kiểm tra nhiệt độ 溫度檢查項目 | 8:00
1 | 熱脫脂 Xà bông 1 | 66 | 0
2 | 熱脫脂Xà bôngg 2 | 67 | 0
3 | 陽極處理槽 dương cực Al3+ (1) | 22 | 0
4 | 陽極處理槽 dương cực Al3+ (2) | 19 | 0
5 | 陽極處理槽 dương cực Al3+ (3) | 21 | 0
6 | 封孔 Đóng lỗ 1 (HK-101A1) | 39 | 0
8 | 染色Màu - Black-05 | 0 | 0
9 | 染色Màu- Gey-07 | 0 | 0
10 | 染色Màu- Black-08 | 64 | 0
11 | 化學 研磨 Đánh bóng | #REF! | #REF!
12 | 烘乾 Sấy khô | 105 | 0
|  | BỔ SUNG | BỔ SUNG
8:00
1 | 熱脫脂 Xà bông 1 | 1.3056 | 40.8
2 | 熱脫脂Xà bôngg 2 | 0 | 40.8
3 | HNO3 中和 | 4.5696 | 408
4 | 陽極處理槽 dương cực H2SO4 (1) | 0 | 224.64
5 | 陽極處理槽 dương cực Al3+ (1) | N/A | N/A
6 | 陽極處理槽 dương cực H2SO4 (2) | 0 | 224.64
7 | 陽極處理槽 dương cực Al3+ (2) | N/A | N/A
8 | 陽極處理槽 dương cực H2SO4 (3) | 0 | 224.64
9 | 陽極處理槽 dương cực Al3+ (3) | N/A | N/A
10 | 封孔 Đóng lỗ 1 (HK-101A1) | 0 | 17.28
|  | 0 | 0
TRO VE MENU

## RL.chart1
| RL-E | 2022/12/03
NO | Haïng muïc kieåm tra noàng ñoä 化驗檢查項目 |  | NỒNG ĐỘ
|  |  | 08:00 | 12:30 | 16:00 | 20:00 | 01:00 | 04:00
1 | Noàng ñoä axit HCl | 15~32% (23.5%) | 0 | 0 | 0 | 0 | 0 | 0
| Noàng ñoä axit HCl | 15~32% (23.5%) | 0 | 0 | 0 | 0 | 0 | 0
2 | Muối axit Phosphoric 1 磷酸鹽 1 | Tổng chua TA 40~60 (50) | 0 | 0 | 0 | 0 | 0 | 0
3 |  | tỷ lệ axit 5.2~7.8 (6.5) | 0 | 0 | 0 | 0 | 0 | 0
4 |  | Fe phaân ly <0.4 | 0 | 0 | 0 | 0 | 0 | 0
5 | Muối axit Phosphoric 2 磷酸鹽 2 | Tổng chua TA 40~60 (50) | 0 | 0 | 0 | 0 | 0 | 0
6 |  | tỷ lệ axit 5.2~7.8 (6.5) | 0 | 0 | 0 | 0 | 0 | 0
7 |  | Fe phaân ly <0.4 | 0 | 0 | 0 | 0 | 0 | 0
8 | xaø boâng boâi trôn 潤滑皂 | 1.5~2.5 (2) | 0 | 0 | 0 | 0 | 0 | 0
9 |  | 8.5~10 | 0 | 0 | 0 | 0 | 0 | 0
Haïng muïc kieåm tra nhieät ñoä 檢查溫度 |  |  | NHIỆT ĐỘ
No | H/ muïc kieåm tra nhieät ñoä 溫度檢查項目 |  | 08:00 | 12:30 | 16:00 | 20:00 | 01:00 | 04:00
1 | Muối axit Phosphoric (1) 磷酸鹽 |  | 0 | 0 | 0 | 0 | 0 | 0
2 | Muối axit Phosphoric (2) 磷酸鹽 |  | 0 | 0 | 0 | 0 | 0 | 0
3 | Xà bông bôi trơn 潤滑皂 |  | 0 | 0 | 0 | 0 | 0 | 0
4 | Nước nóng 熱水溫度 |  | 0 | 0 | 0 | 0 | 0 | 0
NO | Haïng muïc kieåm tra noàng ñoä 化驗檢查項目 |  | BỔ SUNG
|  |  | 08:00 | 12:30 | 16:00 | 20:00 | 01:00 | 04:00
1 | Noàng ñoä axit HCl |  | 292.1875 | 292.1875 | 292.1875 | 292.1875 | 292.1875 | 292.1875
| Noàng ñoä axit HCl |  | 292.1875 | 292.1875 | 292.1875 | 292.1875 | 292.1875 | 292.1875
2 | Muối axit Phosphoric 1 磷酸鹽 1 |  | 69.4 | 69.4 | 69.4 | 69.4 | 69.4 | 69.4
3 |  |  | 4.511 | 4.511 | 4.511 | 4.511 | 4.511 | 4.511
4 |  |  | 0 | 0 | 0 | 0 | 0 | 0
5 | Muối axit Phosphoric 2 磷酸鹽 2 |  | 69.4 | 69.4 | 69.4 | 69.4 | 69.4 | 69.4
6 |  |  | 4.511 | 4.511 | 4.511 | 4.511 | 4.511 | 4.511
7 |  |  | 0 | 0 | 0 | 0 | 0 | 0
8 | xaø boâng boâi trôn 潤滑皂 |  | 4.368 | 4.368 | 4.368 | 4.368 | 4.368 | 4.368
9 |  |  | 0 | 0 | 0 | 0 | 0 | 0
RL-G
NO | Haïng muïc kieåm tra noàng ñoä 化驗檢查項目 |  | NỒNG ĐỘ
|  |  | 08:00 | 12:30 | 16:00 | 20:00 | 01:00 | 04:00
1 | Khử dầu 脫脂 |  | 39 | 48 | 0 | 0 | 0 | 0
2 | Rua acid |  | 13.14 | 11.315 | 0 | 0 | 0 | 0
3 | Muối axit Phosphoric 磷酸鹽 | Tổng chua TA 40~60 (50) | 56 | 54 | 0 | 0 | 0 | 0
4 |  | tỷ lệ axit 5.2~7.8 (6.5) | 8.235294 | 9.310345 | 0 | 0 | 0 | 0
5 |  | Fe phaân ly <0.4 | 0.14 | 0.4 | 0 | 0 | 0 | 0
6 | Xà bông 潤滑皂 |  | 0.95 | 0.9 | 0 | 0 | 0 | 0
7 |  |  | 9 | 9 | 0 | 0 | 0 | 0
Haïng muïc kieåm tra nhieät ñoä 檢查溫度 |  |  | NHIỆT ĐỘ
No | H/ muïc kieåm tra nhieät ñoä 溫度檢查項目 |  | 08:00 | 12:30 | 16:00 | 20:00 | 01:00 | 04:00
1 | Khử dầu 脫脂 |  | 60 | 61 | 60 | 0 | 0 | 0
2 | Muối axit Phosphoric 磷酸鹽 |  | 70 | 69 | 67 | 0 | 0 | 0
3 | xaø boâng boâi trôn 潤滑皂 |  | 89 | 78 | 85 | 0 | 0 | 0
NO | Haïng muïc kieåm tra noàng ñoä 化驗檢查項目 |  | BỔ SUNG
|  |  | 08:00 | 12:30 | 16:00 | 20:00 | 01:00 | 04:00
1 | Khử dầu 脫脂 |  | 2.33 | 0 | 93.2 | 93.2 | 93.2 | 93.2
2 | Rua acid |  | 0 | 96.46640625 | 1017.578125 | 1017.578125 | 1017.578125 | 1017.578125
3 | Muối axit Phosphoric 磷酸鹽 |  | 0 | 0 | 246.75 | 246.75 | 246.75 | 246.75
4 |  |  | 0 | 0 | 32.0775 | 32.0775 | 32.0775 | 32.0775
5 |  |  | 0 | 0 | 0 | 0 | 0 | 0
6 | Xà bông 潤滑皂 |  | 0.0617 | 0.1234 | 1.234 | 1.234 | 1.234 | 1.234
7 |  |  | 0 | 0 | 0 | 0 | 0 | 0
RL-F
NO | Haïng muïc kieåm tra noàng ñoä 化驗檢查項目 |  | NỒNG ĐỘ
|  |  | 08:00 | 12:30 | 16:00 | 20:00 | 01:00 | 04:00
1 | KHU DAU |  | 0 | 0 | 0 | 0 | 0 | 0
| Noàng ñoä axit HCl | 15~32% (23.5%) | 0 | 0 | 0 | 0 | 0 | 0
2 | Muối axit Phosphoric 1 磷酸鹽 1 | Tổng chua TA 40~60 (50) | 0 | 0 | 0 | 0 | 0 | 0
3 |  | tỷ lệ axit 5.2~7.8 (6.5) | 0 | 0 | 0 | 0 | 0 | 0
4 |  | Fe phaân ly <0.4 | 0 | 0 | 0 | 0 | 0 | 0
5 | Muối axit Phosphoric 2 磷酸鹽 2 | Tổng chua TA 40~60 (50) | #REF! | #REF! | #REF! | #REF! | #REF! | #REF!
6 |  | tỷ lệ axit 5.2~7.8 (6.5) | #REF! | #REF! | #REF! | #REF! | #REF! | #REF!
7 |  | Fe phaân ly <0.4 | #REF! | #REF! | #REF! | #REF! | #REF! | #REF!
8 | xaø boâng boâi trôn 潤滑皂 | 1.5~2.5 (2) | 0 | 0 | 0 | 0 | 0 | 0
9 |  | 8.5~10 | 0 | 0 | 0 | 0 | 0 | 0
Haïng muïc kieåm tra nhieät ñoä 檢查溫度 |  |  | NHIỆT ĐỘ
No | H/ muïc kieåm tra nhieät ñoä 溫度檢查項目 |  | 08:00 | 12:30 | 16:00 | 20:00 | 01:00 | 04:00
1 | KHU DAU |  | 0 | 0 | 0 | 0 | 0 | 0
2 | Muối axit Phosphoric (2) 磷酸鹽 |  | 0 | 0 | 0 | 0 | 0 | 0
3 | Xà bông bôi trơn 潤滑皂 |  | 0 | 0 | 0 | 0 | 0 | 0
4 | Nước nóng 熱水溫度 |  | 0 | 0 | 0 | 0 | 0 | 0
NO | Haïng muïc kieåm tra noàng ñoä 化驗檢查項目 |  | BỔ SUNG
|  |  | 08:00 | 12:30 | 16:00 | 20:00 | 01:00 | 04:00
1 | KHU DAU |  | 93.2 | 93.2 | 93.2 | 93.2 | 93.2 | 93.2
| Noàng ñoä axit HCl |  | 1017.578125 | 1017.578125 | 1017.578125 | 1017.578125 | 1017.578125 | 1017.578125
2 | Muối axit Phosphoric 1 磷酸鹽 1 |  | 246.75 | 246.75 | 246.75 | 246.75 | 246.75 | 246.75
3 |  |  | 32.0775 | 32.0775 | 32.0775 | 32.0775 | 32.0775 | 32.0775
4 |  |  | 0 | 0 | 0 | 0 | 0 | 0
5 | Muối axit Phosphoric 2 磷酸鹽 2 |  | #REF! | #REF! | #REF! | #REF! | #REF! | #REF!
6 |  |  | #REF! | #REF! | #REF! | #REF! | #REF! | #REF!
7 |  |  | #REF! | #REF! | #REF! | #REF! | #REF! | #REF!
8 | xaø boâng boâi trôn 潤滑皂 |  | 1.234 | 1.234 | 1.234 | 1.234 | 1.234 | 1.234
9 |  |  | 0 | 0 | 0 | 0 | 0 | 0
| RL E số bồn photphat sx |  | 3 | 3 | 3 | 3 | 3 | 3
| RL E số bồn photphat sx |  | 4 | 4 | 4 | 4 | 4 | 4
| RL D số bồn photphat sx |  | 0 | 0 | 0 | 0 | 0 | 0
| RL D số bồn photphat sx |  | 0 | 0 | 0 | 0 | 0 | 0
| PH TRUNG HÒA MÁY RL-C |  | #REF! | #REF! | #REF! | #REF! | #REF! | #REF!
XI ĐEN
NO | Hạng mục kiểm tra nồng dộ 化驗檢查項目 | NỒNG ĐỘ
|  | 9:00 | 13:00
1 | Xà bông 1 (102A) 預脫脂1 | 16.4 | 16.3
2 | Xà bông 2 (102A) 主脫脂2 | 67.496 | 66.847
3 | Xà bông 3 (siêu âm) (102A) 超音波脫脂 | 58.41 | 57.761
4 | Rửa acid (35) 酸洗 | 0 | 0
5 | phosphat acid phân ly (311) 磷化處理 游離酸度 | 0.48 | 0.5
6 | phosphat tổng độ chua (40) 磷化處理 總酸度 | 19.2 | 20
7 | phosphat Xúc tiến AC (B26) 磷化處理 促進劑 | 8.3 | 8
8 | chất điều chỉnh (pH>7) (30) 表調 | 8 | 7.8
9 | ED電泳 pH ED Bồn sơn tĩnh điện pH | 5.5 | 5.5
10 | ED 固成份 (NV) ED Thành phần rắn | 7.864328 | \
11 | ED 色料比 EDTỷ lệ màu | 8.638007 | \
12 | UF水洗1 Bồn thu hồi 1 (Thành phần rắn) | 6.847727 | \
13 | UF水洗2 Bồn thu hồi 2 (Thành phần rắn) | 0.8136832 | \
| Hạng mục kiểm tra nhiệt độ 檢查溫度 | NHIỆT ĐỘ
NO | Hạng mục kiểm tra nhiệt độ 溫度檢查項目 | 9:00 | 13:00
1 | Xà bông 1 預脫脂 | 48 | 0
2 | Xà bông 2 主脫脂 | 48 | 0
3 | Xà bông 3 (siêu âm) 超音波脫脂 | 46 | 0
4 | phosphat 磷化處理 | 36 | 0
5 | ED電泳 ED Bồn sơn tĩnh điện | 31 | 0
6 | sấy khô 烘乾 | 30 | 0
1 | Độ dẫn điện bồn ED ED電泳電導率 | 9:00 | 13:00
2 | Độ dẫn điện bồn ED ED電泳電導率 | 0 | 0
| 陽極液電導率 Độ dẫn điện dung dịch dương cực | 0 | 0
BỔ SUNG
|  | 9:00 | 13:00
1 | Xà bông 1 (102A) 預脫脂1 | 0 | 0
2 | Xà bông 2 (102A) 主脫脂2 | 0 | 0
3 | Xà bông 3 (siêu âm) (102A) 超音波脫脂 | 0 | 0
4 | Rửa acid (35) 酸洗 | 124.632 | 124.632
5 | phosphat acid phân ly (311) 磷化處理 游離酸度 | 0 | 0
6 | phosphat tổng độ chua (40) 磷化處理 總酸度 | 32.076 | 24.3
7 | phosphat Xúc tiến AC (B26) 磷化處理 促進劑 | 0 | 0
8 | chất điều chỉnh (pH>7) (30) 表調 | 0 | 0
9 | ED電泳 pH ED Bồn sơn tĩnh điện pH | 0 | 0
10 | ED 固成份 (NV) ED Thành phần rắn | 163.7637 | 0
11 | ED 色料比 EDTỷ lệ màu | 77.15773 | 0
12 | UF水洗1 Bồn thu hồi 1 (Thành phần rắn)
13 | UF水洗2 Bồn thu hồi 2 (Thành phần rắn)
ML
NO | Hạng mục kiểm tra nồng dộ 化驗檢查項目 | NỒNG ĐỘ | NỒNG ĐỘ
|  | 8:00 | 20:00
1 | 熱脫脂 Xà bông 1 | 23.7 | 0
2 | 熱脫脂Xà bôngg 2 | 22.12 | 0
3 | HNO3 中和 | 234.72 | 0
4 | 陽極處理槽 dương cực H2SO4 (1) | 137.5 | 0
5 | 陽極處理槽 dương cực Al3+ (1) | 5.25 | 0
6 | 陽極處理槽 dương cực H2SO4 (2) | 150 | 0
7 | 陽極處理槽 dương cực Al3+ (2) | 4.375 | 0
8 | 陽極處理槽 dương cực H2SO4 (3) | 146.25 | 0
9 | 陽極處理槽 dương cực Al3+ (3) | 4.5 | 0
10 | 封孔 Đóng lỗ 1 (HK-101A1) | 10.816 | 0
|  | 7 | 0
12 | 染色Màu - Black-05 | 0 | 0
13 | 染色Màu- Gey-07 | 0 | 0
14 | 染色Màu- Black-08 | 5.62 | 0
| Hạng mục kiểm tra nhiệt độ 檢查溫度 | NHIỆT ĐỘ | NHIỆT ĐỘ
NO | Hạng mục kiểm tra nhiệt độ 溫度檢查項目 | 8:00 | 9:00
1 | 熱脫脂 Xà bông 1 | 66 | 0
2 | 熱脫脂Xà bôngg 2 | 67 | 0
3 | 陽極處理槽 dương cực Al3+ (1) | 22 | 0
4 | 陽極處理槽 dương cực Al3+ (2) | 19 | 0
5 | 陽極處理槽 dương cực Al3+ (3) | 21 | 0
6 | 封孔 Đóng lỗ 1 (HK-101A1) | 39 | 0
8 | 染色Màu - Black-05 | 0 | 0
9 | 染色Màu- Gey-07 | 0 | 0
10 | 染色Màu- Black-08 | 64 | 0
11 | 化學 研磨 Đánh bóng | #REF! | #REF!
12 | 烘乾 Sấy khô | 116 | 0
BỔ SUNG
8:00
1 | 熱脫脂 Xà bông 1 | 2.1216 | 40.8
2 | 熱脫脂Xà bôngg 2 | 4.70016 | 40.8
3 | HNO3 中和 | 24.93696 | 408
4 | 陽極處理槽 dương cực H2SO4 (1) | 0 | 224.64
5 | 陽極處理槽 dương cực Al3+ (1) | 0 | N/A
6 | 陽極處理槽 dương cực H2SO4 (2) | 0 | 224.64
7 | 陽極處理槽 dương cực Al3+ (2) | 0 | N/A
8 | 陽極處理槽 dương cực H2SO4 (3) | 0 | 224.64
9 | 陽極處理槽 dương cực Al3+ (3) | 0 | N/A
10 | 封孔 Đóng lỗ 1 (HK-101A1) | 0 | 17.28
|  | 0 | 0
TRO VE MENU

## ACID Đ.VAO
|  | BẢNG KIỂM TRA NỒNG ĐỘ ACID ĐẦU VÀO 酸浓度检查表 | [6 empty] | PP HÓA NGHIỆM
TT | hoá nghiệm | Ngày 日期 | Tiêu chuẩn HCl đậm đặc 浓盐酸标准 (31~33%) | ACID ĐẦU VÀO | PHÁN ĐỊNH (OK/NG) | THỜI GIAN KIỂM | NGƯỜI KIỂM | GHI CHÚ (XM, XT, RL) | D:\2. Data hoa nghiem\1. PP HÓA NGHIỆM CÁC BỒN-XLBM\HCL-ĐẦU VÀO.pdf
1 | 10 | 2022/12/03 | 31~ 33% | 31.47% | OK
2
3
4
5
6
| CÁCH TÍNH | CHCl*VHCl=CNaOH*VNaOH
CM=(10*C%*D)/M
CNaOH=1N
VHCl=1
D=1.16
M=36.5
=>C%=(VNaOH*CNaOH*M)/(VHCl*10*D)
=(VNaOH*1*36.5)/(1*10*1.16)
TRO VE MENU
Note on B11: CHCl*VHCl=CNaOH*VNaOH CM=(10*C%*D)/M CNaOH=1N VHCl=1 D=1.15 M=36.5 =>C%=(VNaOH*CNaOH*M)/(VHCl*10*D) =(VNaOH*1*36.5)/(1*10*1.15)

## GHI CHU
XT
| xb1(2,3,4) | tuan hoan | xb2 (5,6) | tuan hoan | dg1 (8,9) | tuan hoan | dg2 (20,21) | tuan hoan | bxi (5 bon doi) | bon tan Zn | acid dac (2 BON) | acid dac (3 BON) | acid loang |  | NaoH TRUNG HOA |  | CR3+
| 305 | 500 | 305 | 500 | 305 | 130 | 305 | 130 | 305 | 700 | 305 | 305 | 305 | dm | 305 | 305 | 300
| 260 | 90 | 165 | 90 | 176 | 80 | 187 | 80 | 205 | 134 | 158 | 247 | 76 | dm | 68 | 95 | 80
| 155 | 110 | 155 | 110 | 155 | 76 | 155 | 76 | 155 | 112 | 155 | 155 | 155 | dm | 155 | 155 | 140
| 12291.5 | 4950 | 7800.375 | 4950 | 8320.4 | 790.4 | 8840.425 | 790.4 | 48456.875 | 10505.6 | 7469.45 | 11676.925 | 3592.9 |  | 3214.7 | 4491.125 | 3360
| 17241.5 |  | 12750.375 |  | 9110.8 |  | 9630.825 |  | 58962.475 |  | 7469.45 | 11676.925 | 3592.9 |  | 3214.7 | 4491.125
90% thể tích bồn | 15517.35 |  | 11475.3375 |  | 8199.72 |  | 8667.7425 |  | 53066.2275 |  | 6722.505 | 10509.2325 | 3233.61 |  | 2893.23 | 4042.0125 | 3360
500
90
110
tuần hoàn mới
Nồng độ Cr2O3 三價鉻 (thêm TR-173A làm nồng độ↓ thêm TR-173H làm nồng độ↑)
|  | màu | pH
| TR-173A | vàng | cao | bổ sung A thì phải chỉnh pH bằng HNO3
| TR-173H | hồng | thấp | bổ sung H thì ko cần chỉnh bằng HNO3
| vi dụ: | pH | nồng độ | thời gian quay
|  | 1.4-2.6 | 15% | 40s | hàng ra sẽ thiếu màu
|  | 1.8 | 15% | 40s | hàng ra sẽ dư màu
|  | 2-2.1 | 15% | 40s | hàng ra sẽ đủ màu
pH cao, nồng độ cao : hàng sẽ thiếu màu
thể tích chuyền xi mạ mới XL-001G
| xb1 | xb2 | gd1 | gd2 | acid loãng | acid đặc | acid hoạt hóa | bồn xi | bồn tan kẽm | cr3+ | HNO3
| 8 | 8 | 8 | 8 | 8 | 8 | 8 | 8 | 17 | 8 | 8 | dm
| 6.5 | 6.5 | 6.5 | 6.5 | 6.5 | 6.5 | 6.5 | 6.5 | 6.5 | 6.5 | 6.5 | dm
| 15 | 15 | 17 | 17 | 13 | 19.5 | 6.5 | 118 | 25 | 6.5 | 6.5 | dm
| 780 | 780 | 884 | 884 | 676 | 1014 | 338 | 6136 | 2762.5 | 338 | 338 | 100% thể tích bồn
| 663 | 663 | 751.4 | 751.4 | 574.6 | 861.9 | 287.3 | 5215.6 | 2348.125 | 287.3 | 287.3 | 85% thể tích bồn
| pha mới máy G: 200 lít dẻo +5 lít bóng | [6 empty] | 7563.725
pha mới: 0.05% chất bóng + 2% đến 6% chất dẻo
| chất bóng: | 3.782 | lít
| chất dẻo: | 226.92 | lít
thể tích chuyền xi mạ mới XL-001E
| xb1 | xb2 | gd1 | gd2 | acid loãng | acid đặc | acid hoạt hóa | bồn xi | bồn tan kẽm | cr3+ | HNO3
| 16 | 16 | 16 | 16 | 16 | 16 | 16 | 16 | 12 | 16 | 16 | dm
| 22.5 | 30 | 17 | 16.5 | 7.5 | 24 | 6.5 | 180 | 42 | 6.5 | 6.5 | dm
| 6 | 6 | 5 | 6.5 | 6 | 6.5 | 6.5 | 6.4 | 10 | 6.5 | 6 | dm
| 2160 | 2880 | 1360 | 1716 | 720 | 2496 | 676 | 18432 | 5040 | 676 | 624 | 100% thể tích bồn
| 1836 | 2448 | 1156 | 1458.6 | 612 | 2121.6 | 574.6 | 15667.2 | 4284 | 574.6 | 530.4 | 85% thể tích bồn
19951.2
tiêu chuẩn pha mới jasco:
NaOH: 135
Zn: 8g/l
Mềm: 30ml/l
Bóng: 0.5-1ml/l
niken hóa:
1. hàng sạch đã rửa acid
2. pha 1,7 lít nước + 300ml niken hóa+ nhúng 11 phút
3. xịt +sấy
thể tích chuyền RỬA LiỆU RL-G, RL-F
| khử dầu | acid | photphas | xà bông
rộng | 12.8 | 12.8 | 12.8 | 12.8 | dm
dài | 17 | 19 | 36 | 9 | dm
cao | 12.6 | 12.6 | 12.6 | 12.6 | dm
| 2741.76 | 3064.32 | 5806.08 | 1451.52 | 100% thể tích bồn
| 2330.496 | 2604.672 | 4935.168 | 1233.792 | 85% thể tích bồn
| 1 | thêm chất mềm thì miếng hucell độ dày giảm
| 2 | thêm chất bóng thì miếng hucell độ dày tăng
* pha mới màu halo xt (nồng độ 6%): 11 thung | [5 empty] | 275 | kg
* pha mới màu jasco xt (nồng độ 12%): 6 thùng 173A+11 thùng 174H | [5 empty] | 425 | L
TRO VE MENU

## tg import
THỜI GIAN IMPORT CÁC CHUYỀN
| chuyền | THỜI GIAN
|  | 1 | 2 | 3 | 4 | 5 | 6 | 7 | 8
XI MẠ | XL-001E | 8:15-8:45 | 10:15-10:45 | 15:00-15:30 |  | 20:15-20:45 | 22:15-22:45 | 2:30-3:00 | 4:30-5:00
XI MẠ | XL-001F | 8:15-8:45 | 10:15-10:45 | 15:00-15:30 |  | 20:15-20:45 | 22:15-22:45 | 2:30-3:00 | 4:30-5:00
XI TREO | XT-001C | 8:15-8:45 | 10:15-10:45 | 15:00-15:30 |  | 20:15-20:45 | 22:15-22:45 | 2:30-3:00 | 4:30-5:00
RỬA LiỆU | RL-E | 8:15-8:45 |  | 15:00-15:30 | 16:30-17:00 | 20:15-20:45 |  | 2:30-3:00 | 4:30-5:00
RỬA LiỆU | RL-F | 8:15-8:45 |  | 15:00-15:30 | 16:30-17:00 | 20:15-20:45 |  | 2:30-3:00 | 4:30-5:00
RỬA LiỆU | RL-C | 8:15-8:45 |  | 15:00-15:30 | 16:30-17:00 | 20:15-20:45 |  | 2:30-3:00 | 4:30-5:00
DƯƠNG CỰC | DC | 8:15-8:45 |  |  |  | 20:15-20:45
XI ĐEN | XD | 8:15-8:45 |  |  | 16:30-17:00
TRO VE MENU

## IT.NONG DO
"BÁO CÁO KẾT QUẢ HÓA NGHIỆM HÀNG NGÀY 表面處理生產製程管控記錄表"
NGAY | Ma__Hang_muc | Hang_Muc | Mã Máy | Đơn Vị | Tieu_Chuan | Nong_Do_01 | SL_BS_01 | BS_01 | Nong_Do_02 | SL_BS_02 | BS_02 | Nong_Do_03 | SL_BS_03 | BS_03 | Nong_Do_04 | SL_BS_04 | BS_04 | Nong_Do_05 | SL_BS_05 | BS_05 | Nong_Do_06 | SL_BS_06 | BS_06 | 1 | bs | 2 | bs | 3 | bs | 4 | bs | 5 | bs | 6 | bs | 1 | bs | 2 | bs | 3 | bs | 4 | bs | 5 | bs | 6 | bs
Date | Code | 化驗檢查項目 | Machine | 單位 | 控制範圍 | 濃度 g/L-01 | Số lượng sổ sung | 補充 BS | 濃度 g/L-02 |  | 補充 BS | 濃度 g/03 |  | 補充 BS | 濃度 g/L_04 |  | 補充 BS | 濃度 g/L_05 |  | 補充 BS | 濃度 g/L_06 |  | 補充 BS
2022/12/03 | 1E-XB1 | Xà bông (1)脫脂 | XL-001E | g/L | 25~35g/L (30±2g/L) | 30 | 0 | kg | 29.6 | 1.0772 | kg | 29.6 | 1.0772 | kg | 30 | 0 | kg | 0 | 80.79 | kg | 29.2 | 2.1544 | kg | TRUE | TRUE | TRUE | TRUE | TRUE | TRUE | TRUE | TRUE | TRUE | TRUE | TRUE | TRUE
2022/12/03 | 1E-XB2 | Xà bông (2)脫脂 | XL-001E | g/L | 25~35g/L (30±2g/L) | 30.8 | 0 | kg | 30 | 0 | kg | 30.8 | 0 | kg | 31.6 | 0 | kg | 0 | 99.15 | kg | 30.8 | 0 | kg | TRUE | TRUE | TRUE | TRUE | TRUE | TRUE | TRUE | TRUE | TRUE | TRUE | TRUE | TRUE
2022/12/03 | 1E-DG1 | điện giải(1)+電解 | XL-001E | g/L | 60~80g/L (70±10g/L) | 65.6 | 5.0864 | kg | 65.2 | 5.5488 | kg | 66.8 | 3.6992 | kg | 72.8 | 0 | kg | 0 | 80.92 | kg | 72 | 0 | kg | TRUE | TRUE | TRUE | TRUE | TRUE | TRUE | TRUE | TRUE | TRUE | TRUE | TRUE | TRUE
2022/12/03 | 1E-DG2 | điện giải (2)+電解 | XL-001E | g/L | 60~80g/L (70±10g/L) | 72.8 | 0 | kg | 71.2 | 0 | kg | 71.6 | 0 | kg | 70.4 | 0 | kg | 0 | 102.13 | kg | 70 | 0 | kg | TRUE | TRUE | TRUE | TRUE | TRUE | TRUE | TRUE | TRUE | TRUE | TRUE | TRUE | TRUE
2022/12/03 | 1E-NAOH | Nồng độ NaOH 氫氧化鈉 | XL-001E | g/L | 130 - 150g/L (140±5g/L) | 140 | 0 | kg | 139.2 | 15.9608 | kg | 140.8 | 0 | kg | 140.8 | 0 | kg | 0 | 2793.14 | kg | 138.4 | 31.9216 | kg | TRUE | TRUE | TRUE | TRUE | TRUE | TRUE | TRUE | TRUE | TRUE | TRUE | TRUE | TRUE
2022/12/03 | 1E-ZN | Nồng độ Zn 鋅 (1 pcs Zn=25kg) | XL-001E | g/L | 7-12g/l (9g±1g/l) | 10.01 | 0 | kg | 10.01 | 0 | kg | 9.75 | 0 | kg | 9.88 | 0 | kg | 0 | 179.559 | kg | 9.75 | 0 | kg | TRUE | TRUE | TRUE | TRUE | TRUE | TRUE | TRUE | TRUE | TRUE | TRUE | TRUE | TRUE
2022/12/03 | 1E-CR3I | Nồng độ Cr2O3 三價鉻 | XL-001E | % | 12~18 % (14±2%) | 13.66906 | 1.902878 | L | 14.38849 | 0 | L | 15.2518 | 0 | L | 11.65468 | 13.48561 | L | 0 | 80.5 | L | 13.38129 | 3.557554 | L | TRUE | TRUE | TRUE | TRUE | TRUE | TRUE | TRUE | TRUE | TRUE | TRUE | TRUE | TRUE
2022/12/03 | 1E-CR3IPH | PH | XL-001E | pH | 1.6~2.2(1.8±0.1 ) | 1.76 | 0 | 0 | 1.75 | 0 | 0 | 1.89 | 0 | 0 | 1.78 | 0 | 0 | 0 | 0 | 0 | 1.8 | 0 | 0 | TRUE | TRUE | TRUE | TRUE | TRUE | TRUE | TRUE | TRUE | TRUE | TRUE | TRUE | TRUE
2022/12/03 | 1E-HCL1 | Nồng độ acid đặc 鹽酸 濃度 | XL-001E | %V/V | 30~60 %V/V (45±5% V/V) | 0.49046875 | 0 | L | 0.45625 | 0 | L | 0.46765625 | 0 | L | 0.45625 | 0 | L | 0 | 954.9 | L | 0.44484375 | 10.9415625 | L | TRUE | TRUE | TRUE | TRUE | TRUE | TRUE | TRUE | TRUE | TRUE | TRUE | TRUE | TRUE
2022/12/03 | 1E-HCL2 | Nồng độ acid loãng 稀酸 濃度 | XL-001E | %V/V | 15~30 %V/V (22±5 V/V) | 0.26234375 | 0 | L | 0.28515625 | 0 | L | 0.2965625 | 0 | L | 0.2509375 | 0 | L | 0 | 134.64 | L | 0.23953125 | 0 | L | TRUE | TRUE | TRUE | TRUE | TRUE | TRUE | TRUE | TRUE | TRUE | TRUE | TRUE | TRUE
2022/12/03 | 1E-HCL3 | Nồng độ HCl hoạt hóa 稀酸活化 濃度 | XL-001E | %V/V | 5~15 %V/V (10±3% V/V) | 0.1140625 | 0 | L | 0.1049375 | 0 | L | 0.09353125 | 3.71953125 | L | 0.10265625 | 0 | L | 0 | 57.5 | L | 0.0958125 | 2.4078125 | L | TRUE | TRUE | TRUE | TRUE | TRUE | TRUE | TRUE | TRUE | TRUE | TRUE | TRUE | TRUE
2022/12/03 | 1E-HNO3 | Nồng độ HNO3 硝酸濃度 | XL-001E | % | 0.5~1.5% (1±0.4%) | 0.0113418 | 0 | L | 0.0100816 | 0 | L | 0.0113418 | 0 | L | 0.012602 | 0 | L | 0 | 8.153846 | L | 0.01234996 | 0 | L | TRUE | TRUE | TRUE | TRUE | TRUE | TRUE | TRUE | TRUE | TRUE | TRUE | TRUE | TRUE
2022/12/03 | 1E-MEM | chất mềm (merlin starer) 開缸劑 | XL-001E | ml/KAH | 300-360 | 350 | 0 | 0 | 345 | 0 | 0 | 330 | 0 | 0 | 335 | 0 | 0 | 0 | 0 | 0 | 340 | 0 | 0 | TRUE | TRUE | TRUE | TRUE | TRUE | TRUE | TRUE | TRUE | TRUE | TRUE | TRUE | TRUE
2022/12/03 | 1E-BONG | chaát boùng (merlin brightener) 光亮劑 | XL-001E | ml/KAH | 30-50 | 44 | 0 | 0 | 42 | 0 | 0 | 42 | 0 | 0 | 40 | 0 | 0 | 0 | 0 | 0 | 42 | 0 | 0 | TRUE | TRUE | TRUE | TRUE | TRUE | TRUE | TRUE | TRUE | TRUE | TRUE | TRUE | TRUE
2022/12/03 | 1F-XB1 | Xà bông (1)脫脂 | XL-001F | g/L | 60~80g/L (70±5g/L) | 72.039 | 0 | kg | 70.741 | 0 | kg | 73.337 | 0 | kg | 72.039 | 0 | kg | 0 | 188.51 | kg | 71.39 | 0 | kg | TRUE | TRUE | TRUE | TRUE | TRUE | TRUE | TRUE | TRUE | TRUE | TRUE | TRUE | TRUE
2022/12/03 | 1F-XB2 | Xà bông (2)脫脂 | XL-001F | g/L | 60~80g/L (70±5g/L) | 79.178 | 0 | kg | 79.178 | 0 | kg | 79.827 | 0 | kg | 81.125 | 0 | kg | 0 | 231.35 | kg | 80.476 | 0 | kg | TRUE | TRUE | TRUE | TRUE | TRUE | TRUE | TRUE | TRUE | TRUE | TRUE | TRUE | TRUE
2022/12/03 | 1F-DG1 | điện giải(1)+電解 | XL-001F | g/L | 50~70g/L (60±5g/L) | 51.744 | 9.543936 | kg | 53.592 | 7.407648 | kg | 55.902 | 4.737288 | kg | 62.37 | 0 | kg | 0 | 69.36 | kg | 60.984 | 0 | kg | TRUE | TRUE | TRUE | TRUE | TRUE | TRUE | TRUE | TRUE | TRUE | TRUE | TRUE | TRUE
2022/12/03 | 1F-DG2 | điện giải (2)+電解 | XL-001F | g/L | 50~70g/L (60±5g/L) | 75.768 | 0 | kg | 42.504 | 25.526664 | kg | 54.054 | 8.675214 | kg | 58.212 | 2.608692 | kg | 0 | 87.54 | kg | 57.75 | 3.28275 | kg | TRUE | TRUE | TRUE | TRUE | TRUE | TRUE | TRUE | TRUE | TRUE | TRUE | TRUE | TRUE
2022/12/03 | 1F-NAOH | Nồng độ NaOH 氫氧化鈉 | XL-001F | g/L | 130 - 150g/L (140±10g/L) | 140 | 0 | kg | 140 | 0 | kg | 140 | 0 | kg | 140 | 0 | kg | 0 | 2793.14 | kg | 140 | 0 | kg | TRUE | TRUE | TRUE | TRUE | TRUE | TRUE | TRUE | TRUE | TRUE | TRUE | TRUE | TRUE
2022/12/03 | 1F-ZN | Nồng độ Zn 鋅 (1 pcs Zn=25kg) | XL-001F | g/L | 8-12g/l (10±1g/l) | 8.19 | 36.11131 | kg | 8.19 | 36.11131 | kg | 8.125 | 37.408125 | kg | 8.45 | 30.92405 | kg | 0 | 199.51 | kg | 8.45 | 30.92405 | kg | TRUE | TRUE | TRUE | TRUE | TRUE | TRUE | TRUE | TRUE | TRUE | TRUE | TRUE | TRUE
2022/12/03 | 1F-CR3I | Nồng độ Cr2O3 三價鉻 LANTHANE 318 | XL-001F | % | 6~10 % (8±0.5%) | 5.81784 | 12.54742 | L | 5.7331 | 13.034675 | L | 5.26703 | 15.7145775 | L | 4.12304 | 22.29252 | L | -1.0461 | 52.015075 | L | 4.54674 | 19.856245 | L | TRUE | TRUE | TRUE | TRUE | TRUE | TRUE | TRUE | TRUE | TRUE | TRUE | TRUE | TRUE
2022/12/03 | 1F-CR3IPH | PH | XL-001F | pH | 2~2.5(2.3±0.1 ) | 2.35 | 0 | 0 | 2.32 | 0 | 0 | 2.43 | 0 | 0 | 2.4 | 0 | 0 | 0 | 0 | 0 | 2.35 | 0 | 0 | TRUE | TRUE | TRUE | TRUE | TRUE | TRUE | TRUE | TRUE | TRUE | TRUE | TRUE | TRUE
2022/12/03 | 1F-HCL1 | Nồng độ acid đặc 鹽酸 濃度 | XL-001F | %V/V | 30~60 %V/V (45±5% V/V) | 0.4790625 | 0 | L | 0.501875 | 0 | L | 0.501875 | 0 | L | 0.46765625 | 0 | L | 0 | 954.9 | L | 0.45625 | 0 | L | TRUE | TRUE | TRUE | TRUE | TRUE | TRUE | TRUE | TRUE | TRUE | TRUE | TRUE | TRUE
2022/12/03 | 1F-HCL2 | Nồng độ acid loãng 稀酸 濃度 | XL-001F | %V/V | 15~30 %V/V (22±5 V/V) | 0.2509375 | 0 | L | 0.2509375 | 0 | L | 0.2509375 | 0 | L | 0.26234375 | 0 | L | 0 | 134.64 | L | 0.2509375 | 0 | L | TRUE | TRUE | TRUE | TRUE | TRUE | TRUE | TRUE | TRUE | TRUE | TRUE | TRUE | TRUE
2022/12/03 | 1F-HCL3 | Nồng độ HCl hoạt hóa 稀酸活化 濃度 | XL-001F | %V/V | 5~15 %V/V (10±3% V/V) | 0.10721875 | 0 | L | 0.13915625 | 0 | L | 0.12775 | 0 | L | 0.12090625 | 0 | L | 0 | 57.5 | L | 0.1140625 | 0 | L | TRUE | TRUE | TRUE | TRUE | TRUE | TRUE | TRUE | TRUE | TRUE | TRUE | TRUE | TRUE
2022/12/03 | 1F-HNO3 | Nồng độ HNO3 硝酸濃度 | XL-001F | % | 0.5~1.5% (1±0.2%) | 0.0113418 | 0 | L | 0.012602 | 0 | L | 0.0113418 | 0 | L | 0.0113418 | 0 | L | 0 | 8.153846 | L | 0.01209792 | 0 | L | TRUE | TRUE | TRUE | TRUE | TRUE | TRUE | TRUE | TRUE | TRUE | TRUE | TRUE | TRUE
2022/12/03 | 1F-MEM | 開缸劑 250 Base | XL-001F | ml/1000AH | 100-200 | 200 | 0 | 0 | 195 | 0 | 0 | 190 | 0 | 0 | 195 | 0 | 0 | 0 | 0 | 0 | 190 | 0 | 0 | TRUE | TRUE | TRUE | TRUE | TRUE | TRUE | TRUE | TRUE | TRUE | TRUE | TRUE | TRUE
2022/12/03 | 1F-BONG | 光亮劑 250 Brightener | XL-001F | ml/1000AH | 20-50 | 43 | 0 | 0 | 42 | 0 | 0 | 43 | 0 | 0 | 42 | 0 | 0 | 0 | 0 | 0 | 39 | 0 | 0 | TRUE | TRUE | TRUE | TRUE | TRUE | TRUE | TRUE | TRUE | TRUE | TRUE | TRUE | TRUE
2022/12/03 | XT-XB1 | Xà bông 脫脂 (2,3,4) | XT-000C | g/L | 40~60g/L (50±5g/L) | 0 | 775.85 | kg | 0 | 775.85 | kg | 0 | 775.85 | kg | 0 | 775.85 | kg | 0 | 775.85 | kg | 0 | 775.85 | kg | TRUE | TRUE | TRUE | TRUE | TRUE | TRUE | TRUE | TRUE | TRUE | TRUE | TRUE | TRUE
2022/12/03 | XT-XB2 | Xà bông 脫脂 (5,6) | XT-000C | g/L | 40~60g/L (50±5g/L) | 0 | 573.75 | kg | 0 | 573.75 | kg | 0 | 573.75 | kg | 0 | 573.75 | kg | 0 | 573.75 | kg | 0 | 573.75 | kg | TRUE | TRUE | TRUE | TRUE | TRUE | TRUE | TRUE | TRUE | TRUE | TRUE | TRUE | TRUE
2022/12/03 | XT-DG1 | Điện giải 電解 (8) | XT-000C | g/L | 50~70g/L (60±5g/L) | 0 | 492 | kg | 0 | 492 | kg | 0 | 492 | kg | 0 | 492 | kg | 0 | 492 | kg | 0 | 492 | kg | TRUE | TRUE | TRUE | TRUE | TRUE | TRUE | TRUE | TRUE | TRUE | TRUE | TRUE | TRUE
2022/12/03 | XT-DG2 | Điện giải 電解 (20,21) | XT-000C | g/L | 50~70g/L (60±5g/L) | 0 | 520.08 | kg | 0 | 520.08 | kg | 0 | 520.08 | kg | 0 | 520.08 | kg | 0 | 520.08 | kg | 0 | 520.08 | kg | TRUE | TRUE | TRUE | TRUE | TRUE | TRUE | TRUE | TRUE | TRUE | TRUE | TRUE | TRUE
2022/12/03 | XT-NAOH | NaOH (26-37) 氫氧化鈉 | XT-000C | g/L | 135~ 145g/L (140±5g/L) | 0 | 7429.24 | kg | 0 | 7429.24 | kg | 0 | 7429.24 | kg | 0 | 7429.24 | kg | 0 | 7429.24 | kg | 0 | 7429.24 | kg | TRUE | TRUE | TRUE | TRUE | TRUE | TRUE | TRUE | TRUE | TRUE | TRUE | TRUE | TRUE
2022/12/03 | XT-ZN | Zn 鋅 (26-37) (1 pcs Zn=25kg) | XT-000C | g/L | 6~8g/L (7±0.5g/L) | 0 | 371.462 | kg | 0 | 371.462 | kg | 0 | 371.462 | kg | 0 | 371.462 | kg | 0 | 371.462 | kg | 0 | 371.462 | kg | TRUE | TRUE | TRUE | TRUE | TRUE | TRUE | TRUE | TRUE | TRUE | TRUE | TRUE | TRUE
2022/12/03 | XT-CR3I | Nồng độ Cr2O3 三價鉻(46) LANTHANE 318 (HALO) | XT-000C | % | 5~8 % (6±0.5%) | -1.0461 | 236.74896 | L | -1.0461 | 236.74896 | L | -1.0461 | 236.74896 | L | -1.0461 | 236.74896 | L | -1.0461 | 236.74896 | L | -1.0461 | 236.74896 | L | TRUE | TRUE | TRUE | TRUE | TRUE | TRUE | TRUE | TRUE | TRUE | TRUE | TRUE | TRUE
2022/12/03 | XT-CR3IPH | PH | XT-000C | pH | 2.0~2.4(2.2±0.2 ) | 0 | 0 | 0 | 0 | 0 | 0 | 0 | 0 | 0 | 0 | 0 | 0 | 0 | 0 | 0 | 0 | 0 | 0 | TRUE | TRUE | TRUE | TRUE | TRUE | TRUE | TRUE | TRUE | TRUE | TRUE | TRUE | TRUE
2022/12/03 | XT-HCL1 | Nồng độ acid đặc (13,14) 鹽酸 濃度 | XT-000C | %V/V | 40~50 %V/V (45±5% V/V) | 0 | 3025.35 | L | 0 | 3025.35 | L | 0 | 3025.35 | L | 0 | 3025.35 | L | 0 | 3025.35 | L | 0 | 3025.35 | L | TRUE | TRUE | TRUE | TRUE | TRUE | TRUE | TRUE | TRUE | TRUE | TRUE | TRUE | TRUE
2022/12/03 | XT-HCL2 | Nồng độ acid đặc (15,16,17) 鹽酸 濃度 | XT-000C | %V/V | 40~50 %V/V (45±5% V/V) | 0 | 4729.05 | L | 0 | 4729.05 | L | 0 | 4729.05 | L | 0 | 4729.05 | L | 0 | 4729.05 | L | 0 | 4729.05 | L | TRUE | TRUE | TRUE | TRUE | TRUE | TRUE | TRUE | TRUE | TRUE | TRUE | TRUE | TRUE
2022/12/03 | XT-HCL3 | Nồng độ acid loãng (12) 稀酸 濃度 | XT-000C | %V/V | 20~40 %V/V (30±5% V/V) | 0 | 970.2 | L | 0 | 970.2 | L | 0 | 970.2 | L | 0 | 970.2 | L | 0 | 970.2 | L | 0 | 970.2 | L | TRUE | TRUE | TRUE | TRUE | TRUE | TRUE | TRUE | TRUE | TRUE | TRUE | TRUE | TRUE
2022/12/03 | XT-HNO3 | Nồng độ HNO3 (42) 硝酸濃度 | XT-000C | %V/V | 0.5~1.5% (1±0.4%) | 0 | 28.08 | L | 0 | 28.08 | L | 0 | 28.08 | L | 0 | 28.08 | L | 0 | 28.08 | L | 0 | 28.08 | L | TRUE | TRUE | TRUE | TRUE | TRUE | TRUE | TRUE | TRUE | TRUE | TRUE | TRUE | TRUE
2022/12/03 | XT-BONG | chất bóng (250 brightener) 光亮劑 | XT-000C | ml/KAH | 30~50 (40) | 0 | 0 | 0 | 0 | 0 | 0 | 0 | 0 | 0 | 0 | 0 | 0 | 0 | 0 | 0 | 0 | 0 | 0 | TRUE | TRUE | TRUE | TRUE | TRUE | TRUE | TRUE | TRUE | TRUE | TRUE | TRUE | TRUE
2022/12/03 | XT-MEM | chất mềm (250 base) 開缸劑 | XT-000C | ml/KAH | 160~220 (180) | 0 | 0 | 0 | 0 | 0 | 0 | 0 | 0 | 0 | 0 | 0 | 0 | 0 | 0 | 0 | 0 | 0 | 0 | TRUE | TRUE | TRUE | TRUE | TRUE | TRUE | TRUE | TRUE | TRUE | TRUE | TRUE | TRUE
2022/12/03 | RLE-HCL1 | Rua acid (1) 鹽酸洗槽 | CR-000E | % | 10~15% (12.5%) | 0 | 292.1875 | L | 0 | 292.1875 | L | 0 | 292.1875 | L | 0 | 292.1875 | L | 0 | 292.1875 | L | 0 | 292.1875 | L | TRUE | TRUE | TRUE | TRUE | TRUE | TRUE | TRUE | TRUE | TRUE | TRUE | TRUE | TRUE
2022/12/03 | RLE-HCL2 | Rua acid (2) 鹽酸洗槽 | CR-000E | % | 10~15% (12.5%) | 0 | 292.1875 | L | 0 | 292.1875 | L | 0 | 292.1875 | L | 0 | 292.1875 | L | 0 | 292.1875 | L | 0 | 292.1875 | L | TRUE | TRUE | TRUE | TRUE | TRUE | TRUE | TRUE | TRUE | TRUE | TRUE | TRUE | TRUE
2022/12/03 | RLE-PP1TA | Muối axit Phosphoric (TA) 磷酸鹽 | CR-000E | Point | Tổng chua TA 全酸 40~60 (50) | 0 | 69.4 | kg | 0 | 69.4 | kg | 0 | 69.4 | kg | 0 | 69.4 | kg | 0 | 69.4 | kg | 0 | 69.4 | kg | TRUE | TRUE | TRUE | TRUE | TRUE | TRUE | TRUE | TRUE | TRUE | TRUE | TRUE | TRUE
2022/12/03 | RLE-PP1AX | Muối axit Phosphoric (tỷ lệ axit) 磷酸鹽 | CR-000E | Point | tỷ lệ axit 酸比 5.2~7.8 (6.5) | 0 | 4.511 | kg | 0 | 4.511 | kg | 0 | 4.511 | kg | 0 | 4.511 | kg | 0 | 4.511 | kg | 0 | 4.511 | kg | TRUE | TRUE | TRUE | TRUE | TRUE | TRUE | TRUE | TRUE | TRUE | TRUE | TRUE | TRUE
2022/12/03 | RLE-PP1PL | Muối axit Phosphoric (Fe phân ly) 磷酸鹽 | CR-000E | Point | Fe phân ly <0.4 鐵離子<0.4 | 0 | 0 | 0 | 0 | 0 | 0 | 0 | 0 | 0 | 0 | 0 | 0 | 0 | 0 | 0 | 0 | 0 | 0 | TRUE | TRUE | TRUE | TRUE | TRUE | TRUE | TRUE | TRUE | TRUE | TRUE | TRUE | TRUE
2022/12/03 | RLE-PP2TA | Muối axit Phosphoric (TA) 磷酸鹽 | CR-000E | Point | Tổng chua TA 全酸 40~60 (50) | 0 | 69.4 | kg | 0 | 69.4 | kg | 0 | 69.4 | kg | 0 | 69.4 | kg | 0 | 69.4 | kg | 0 | 69.4 | kg | TRUE | TRUE | TRUE | TRUE | TRUE | TRUE | TRUE | TRUE | TRUE | TRUE | TRUE | TRUE
2022/12/03 | RLE-PP2AX | Muối axit Phosphoric (tỷ lệ axit) 磷酸鹽 | CR-000E | Point | tỷ lệ axit 酸比 5.2~7.8 (6.5) | 0 | 4.511 | kg | 0 | 4.511 | kg | 0 | 4.511 | kg | 0 | 4.511 | kg | 0 | 4.511 | kg | 0 | 4.511 | kg | TRUE | TRUE | TRUE | TRUE | TRUE | TRUE | TRUE | TRUE | TRUE | TRUE | TRUE | TRUE
2022/12/03 | RLE-PP2PL | Muối axit Phosphoric (Fe phân ly) 磷酸鹽 | CR-000E | Point | Fe phân ly <0.4 鐵離子<0.4 | 0 | 0 | 0 | 0 | 0 | 0 | 0 | 0 | 0 | 0 | 0 | 0 | 0 | 0 | 0 | 0 | 0 | 0 | TRUE | TRUE | TRUE | TRUE | TRUE | TRUE | TRUE | TRUE | TRUE | TRUE | TRUE | TRUE
2022/12/03 | RLE-XB | Xà bông bôi trơn 潤滑皂 | CR-000E | Point | 0.8~1.2 | 0 | 4.368 | kg | 0 | 4.368 | kg | 0 | 4.368 | kg | 0 | 4.368 | kg | 0 | 4.368 | kg | 0 | 4.368 | kg | TRUE | TRUE | TRUE | TRUE | TRUE | TRUE | TRUE | TRUE | TRUE | TRUE | TRUE | TRUE
2022/12/03 | RLE-XBPH | pH | CR-000E | pH | 8~10 | 0 | 0 | 0 | 0 | 0 | 0 | 0 | 0 | 0 | 0 | 0 | 0 | 0 | 0 | 0 | 0 | 0 | 0 | TRUE | TRUE | TRUE | TRUE | TRUE | TRUE | TRUE | TRUE | TRUE | TRUE | TRUE | TRUE
2022/12/03 | RLG-KD | Khử dầu 脫脂 | CR-000C | Point | 30 – 50 (40) | 39 | 2.33 | kg | 48 | 0 | kg | 0 | 93.2 | kg | 0 | 93.2 | kg | 0 | 93.2 | kg | 0 | 93.2 | kg | TRUE | TRUE | TRUE | TRUE | TRUE | TRUE | TRUE | TRUE | TRUE | TRUE | TRUE | TRUE
2022/12/03 | RLG-HCL1 | Rua acid 鹽酸洗槽 | CR-000C | % | 10~15% (12.5%) | 13.14 | 0 | L | 11.315 | 96.46640625 | L | 0 | 1017.578125 | L | 0 | 1017.578125 | L | 0 | 1017.578125 | L | 0 | 1017.578125 | L | TRUE | TRUE | TRUE | TRUE | TRUE | TRUE | TRUE | TRUE | TRUE | TRUE | TRUE | TRUE
2022/12/03 | RLG-PPTA | Muối axit Phosphoric (TA) 磷酸鹽 | CR-000C | Point | Tổng chua TA 全酸 40~60 (50) | 56 | 0 | kg | 54 | 0 | kg | 0 | 246.75 | kg | 0 | 246.75 | kg | 0 | 246.75 | kg | 0 | 246.75 | kg | TRUE | TRUE | TRUE | TRUE | TRUE | TRUE | TRUE | TRUE | TRUE | TRUE | TRUE | TRUE
2022/12/03 | RLG-PPAX | Muối axit Phosphoric (tỷ lệ axit) 磷酸鹽 | CR-000C | Point | tỷ lệ axit 酸比 5.2~7.8 (6.5) | 8.235294 | 0 | kg | 9.310345 | 0 | kg | 0 | 32.0775 | kg | 0 | 32.0775 | kg | 0 | 32.0775 | kg | 0 | 32.0775 | kg | TRUE | TRUE | TRUE | TRUE | TRUE | TRUE | TRUE | TRUE | TRUE | TRUE | TRUE | TRUE
2022/12/03 | RLG-PPPL | Muối axit Phosphoric (Fe phân ly) 磷酸鹽 | CR-000C | Point | Fe phân ly <0.4 鐵離子<0.4 | 0.14 | 0 | 0 | 0.4 | 0 | 0 | 0 | 0 | 0 | 0 | 0 | 0 | 0 | 0 | 0 | 0 | 0 | 0 | TRUE | TRUE | TRUE | TRUE | TRUE | TRUE | TRUE | TRUE | TRUE | TRUE | TRUE | TRUE
2022/12/03 | RLG-XB | Xà bông bôi trơn 潤滑皂 | CR-000C | Point | 0.8~1.2 | 0.95 | 0.0617 | kg | 0.9 | 0.1234 | kg | 0 | 1.234 | kg | 0 | 1.234 | kg | 0 | 1.234 | kg | 0 | 1.234 | kg | TRUE | TRUE | TRUE | TRUE | TRUE | TRUE | TRUE | TRUE | TRUE | TRUE | TRUE | TRUE
2022/12/03 | RLG-XBPH | pH | CR-000C | pH | 8~10 | 9 | 0 | 0 | 9 | 0 | 0 | 0 | 0 | 0 | 0 | 0 | 0 | 0 | 0 | 0 | 0 | 0 | 0 | TRUE | TRUE | TRUE | TRUE | TRUE | TRUE | TRUE | TRUE | TRUE | TRUE | TRUE | TRUE
2022/12/03 | RLD-HCL1 | [22 empty] | FALSE | FALSE | FALSE | FALSE | FALSE | FALSE | FALSE | FALSE | FALSE | FALSE | FALSE | FALSE | 1 | 1 | 1 | 1 | 1 | 1 | 1 | 1 | 1 | 1 | 1 | 1
2022/12/03 | RLD-HCL2 | [22 empty] | FALSE | FALSE | FALSE | FALSE | FALSE | FALSE | FALSE | FALSE | FALSE | FALSE | FALSE | FALSE | 1 | 1 | 1 | 1 | 1 | 1 | 1 | 1 | 1 | 1 | 1 | 1
2022/12/03 | RLD-PP1TA | [22 empty] | FALSE | FALSE | FALSE | FALSE | FALSE | FALSE | FALSE | FALSE | FALSE | FALSE | FALSE | FALSE | 1 | 1 | 1 | 1 | 1 | 1 | 1 | 1 | 1 | 1 | 1 | 1
2022/12/03 | RLD-PP1AX | [22 empty] | FALSE | FALSE | FALSE | FALSE | FALSE | FALSE | FALSE | FALSE | FALSE | FALSE | FALSE | FALSE | 1 | 1 | 1 | 1 | 1 | 1 | 1 | 1 | 1 | 1 | 1 | 1
2022/12/03 | RLD-PP1PL | [22 empty] | FALSE | FALSE | FALSE | FALSE | FALSE | FALSE | FALSE | FALSE | FALSE | FALSE | FALSE | FALSE | 1 | 1 | 1 | 1 | 1 | 1 | 1 | 1 | 1 | 1 | 1 | 1
2022/12/03 | RLD-PP2TA | [22 empty] | FALSE | FALSE | FALSE | FALSE | FALSE | FALSE | FALSE | FALSE | FALSE | FALSE | FALSE | FALSE | 1 | 1 | 1 | 1 | 1 | 1 | 1 | 1 | 1 | 1 | 1 | 1
2022/12/03 | RLD-PP2AX | [22 empty] | FALSE | FALSE | FALSE | FALSE | FALSE | FALSE | FALSE | FALSE | FALSE | FALSE | FALSE | FALSE | 1 | 1 | 1 | 1 | 1 | 1 | 1 | 1 | 1 | 1 | 1 | 1
2022/12/03 | RLD-PP2PL | [22 empty] | FALSE | FALSE | FALSE | FALSE | FALSE | FALSE | FALSE | FALSE | FALSE | FALSE | FALSE | FALSE | 1 | 1 | 1 | 1 | 1 | 1 | 1 | 1 | 1 | 1 | 1 | 1
2022/12/03 | RLD-XB | [22 empty] | FALSE | FALSE | FALSE | FALSE | FALSE | FALSE | FALSE | FALSE | FALSE | FALSE | FALSE | FALSE | 1 | 1 | 1 | 1 | 1 | 1 | 1 | 1 | 1 | 1 | 1 | 1
2022/12/03 | RLD-XBPH | [22 empty] | FALSE | FALSE | FALSE | FALSE | FALSE | FALSE | FALSE | FALSE | FALSE | FALSE | FALSE | FALSE | 1 | 1 | 1 | 1 | 1 | 1 | 1 | 1 | 1 | 1 | 1 | 1
2022/12/03 | XD-XB1 | Xà bông 1 預脫脂 | XD-000A | g/L | 10~20 (15) | 16.4 | 0 | kg | 16.3 | 0 | kg | 0 | 0 | 0 | 0 | 0 | 0 | 0 | 0 | 0 | 0 | 0 | 0 | TRUE | TRUE | TRUE | TRUE | TRUE | TRUE | TRUE | TRUE | TRUE | TRUE | TRUE | TRUE
2022/12/03 | XD-XB2 | Xà bông 2 主脫脂 | XD-000A | g/L | 40~60g/L (50±5g/L) | 67.496 | 0 | kg | 66.847 | 0 | kg | HALO | D:\2. Data hoa nghiem\1. PP HÓA NGHIỆM CÁC BỒN-XLBM\HALO-PPPT_CT-21A-XB-XT,XM-1F.pdf | 0 | 0 | 0 | 0 | 0 | 0 | 0 | 0 | 0 | 0 | TRUE | TRUE | TRUE | TRUE | FALSE | FALSE | TRUE | TRUE | TRUE | TRUE | TRUE | TRUE |  |  |  |  | 1 | 1
2022/12/03 | XD-XB3 | Xà bông 3 (siêu âm) 超音波脫脂 | XD-000A | g/L | 40~60g/L (50±5g/L) | 58.41 | 0 | kg | 57.761 | 0 | kg | HALO | 0 | 0 | 0 | 0 | 0 | 0 | 0 | 0 | 0 | 0 | 0 | TRUE | TRUE | TRUE | TRUE | FALSE | TRUE | TRUE | TRUE | TRUE | TRUE | TRUE | TRUE |  |  |  |  | 1
2022/12/03 | XD-ACID | Rửa acid 酸洗 | XD-000A | Point | 5~15 (10) | 0 | 124.632 | L | 0 | 124.632 | L | 0 | 0 | 0 | 0 | 0 | 0 | 0 | 0 | 0 | 0 | 0 | 0 | TRUE | TRUE | TRUE | TRUE | TRUE | TRUE | TRUE | TRUE | TRUE | TRUE | TRUE | TRUE
2022/12/03 | XD-PPPL | phosphat acid phân ly 磷化處理 游離酸度 | XD-000A | Point | <1.5 | 0.48 | 0 | kg | 0.5 | 0 | kg | 0 | 0 | 0 | 0 | 0 | 0 | 0 | 0 | 0 | 0 | 0 | 0 | TRUE | TRUE | TRUE | TRUE | TRUE | TRUE | TRUE | TRUE | TRUE | TRUE | TRUE | TRUE
2022/12/03 | XD-PPTC | phosphat tổng độ chua 磷化處理 總酸度 | XD-000A | Point | 20~25 (22.5) | 19.2 | 32.076 | kg | 20 | 24.3 | kg | 0 | 0 | 0 | 0 | 0 | 0 | 0 | 0 | 0 | 0 | 0 | 0 | TRUE | TRUE | TRUE | TRUE | TRUE | TRUE | TRUE | TRUE | TRUE | TRUE | TRUE | TRUE
2022/12/03 | XD-PPAC | phosphat Xúc tiến AC 磷化處理 促進劑 | XD-000A | Point | 6~9 (7.5) | 8.3 | 0 | kg | 8 | 0 | kg | 0 | 0 | 0 | 0 | 0 | 0 | 0 | 0 | 0 | 0 | 0 | 0 | TRUE | TRUE | TRUE | TRUE | TRUE | TRUE | TRUE | TRUE | TRUE | TRUE | TRUE | TRUE
2022/12/03 | XD-PH | chất điều chỉnh (pH>7) 表調 | XD-000A | pH | 7~10 (>7) | 8 | 0 | 0 | 7.8 | 0 | 0 | 0 | 0 | 0 | 0 | 0 | 0 | 0 | 0 | 0 | 0 | 0 | 0 | TRUE | TRUE | TRUE | TRUE | TRUE | TRUE | TRUE | TRUE | TRUE | TRUE | TRUE | TRUE
2022/12/03 | XD-1 | ED電泳 pH ED Bồn sơn tĩnh điện pH 1 | XD-000A | pH | 5.3~6.0 (5.5) | 5.5 | 0 | 0 | 5.5 | 0 | 0 | 5.5 | 0 | 0 | 0 | 0 | 0 | 0 | 0 | 0 | 0 | 0 | 0 | TRUE | TRUE | TRUE | TRUE | TRUE | TRUE | TRUE | TRUE | TRUE | TRUE | TRUE | TRUE
2022/12/03 | XD-3 | ED 固成份 (NV) ED Thành phần rắn 1 | XD-000A | % | 12~18% (15%) | 7.864328 | 163.7637 | L | \ | 0 | 0 | 7.864328 | 0 | 0 | 0 | 0 | 0 | 0 | 0 | 0 | 0 | 0 | 0 | TRUE | TRUE | FALSE | TRUE | TRUE | TRUE | TRUE | TRUE | TRUE | TRUE | TRUE | TRUE |  |  | 1
2022/12/03 | XD-4 | ED 色料比 EDTỷ lệ màu 1 | XD-000A | % | 8~16% (12%) | 8.638007 | 77.15773 | L | \ | 0 | 0 | 8.638007 | 0 | 0 | 0 | 0 | 0 | 0 | 0 | 0 | 0 | 0 | 0 | TRUE | TRUE | FALSE | TRUE | TRUE | TRUE | TRUE | TRUE | TRUE | TRUE | TRUE | TRUE |  |  | 1
2022/12/03 | XD-7 | UF水洗1 Bồn thu hồi 1 (Thành phần rắn) | XD-000A | % | <5% | 6.847727 | 0 | 0 | \ | 0 | 0 | 6.847727 | 0 | 0 | 0 | 0 | 0 | 0 | 0 | 0 | 0 | 0 | 0 | TRUE | TRUE | FALSE | TRUE | TRUE | TRUE | TRUE | TRUE | TRUE | TRUE | TRUE | TRUE |  |  | 1
2022/12/03 | XD-8 | UF水洗2 Bồn thu hồi 2 (Thành phần rắn) | XD-000A | % | <3% | 0.8136832 | 0 | 0 | \ | 0 | 0 | 0.8136832 | 0 | 0 | 0 | 0 | 0 | 0 | 0 | 0 | 0 | 0 | 0 | TRUE | TRUE | FALSE | TRUE | TRUE | TRUE | TRUE | TRUE | TRUE | TRUE | TRUE | TRUE |  |  | 1
2022/12/03 | DC-XB1 | 熱脫脂 Xà bông 1 | DC-000A | g/L | 20~30 (25±3) | 23.7 | 2.1216 | kg | 0 | 40.8 | kg | 0 | D:\2. Data hoa nghiem\1. PP HÓA NGHIỆM CÁC BỒN-XLBM\XB-ML.pdf | 0 | 0 | 0 | 0 | 0 | 0 | 0 | 0 | 0 | 0 | TRUE | TRUE | TRUE | TRUE | TRUE | FALSE | TRUE | TRUE | TRUE | TRUE | TRUE | TRUE | [5 empty] | 1
2022/12/03 | DC-XB2 | 熱脫脂Xà bôngg 2 | DC-000A | g/L | 20~30 (25±3) | 22.12 | 4.70016 | kg | 0 | 40.8 | kg | 0 | 0 | 0 | 0 | 0 | 0 | 0 | 0 | 0 | 0 | 0 | 0 | TRUE | TRUE | TRUE | TRUE | TRUE | TRUE | TRUE | TRUE | TRUE | TRUE | TRUE | TRUE
2022/12/03 | DC-HNO3 | HNO3 中和 | DC-000A | ml/L | 210~290 (250±25) | 234.72 | 24.93696 | L | 0 | 408 | L | 0 | D:\2. Data hoa nghiem\1. PP HÓA NGHIỆM CÁC BỒN-XLBM\HNO3-ML.pdf | 0 | 0 | 0 | 0 | 0 | 0 | 0 | 0 | 0 | 0 | TRUE | TRUE | TRUE | TRUE | TRUE | FALSE | TRUE | TRUE | TRUE | TRUE | TRUE | TRUE | [5 empty] | 1
2022/12/03 | DC1-H2SO4 | 陽極處理槽 dương cực H2SO4 (18) | DC-000A | g/L | 120~150 (130±10) | 137.5 | 0 | kg | 0 | 224.64 | kg | 0 | D:\2. Data hoa nghiem\1. PP HÓA NGHIỆM CÁC BỒN-XLBM\H2SO4-ML.pdf | 0 | 0 | 0 | 0 | 0 | 0 | 0 | 0 | 0 | 0 | TRUE | TRUE | TRUE | TRUE | TRUE | FALSE | TRUE | TRUE | TRUE | TRUE | TRUE | TRUE | [5 empty] | 1
2022/12/03 | DC1-AL | 陽極處理槽 dương cực Al3+ (18) | DC-000A | g/L | 1~5 (3±1.5) | 5.25 | 0 | kg | 0 | 0 | kg | 0 | D:\2. Data hoa nghiem\1. PP HÓA NGHIỆM CÁC BỒN-XLBM\AL3+ML.pdf | 0 | 0 | 0 | 0 | 0 | 0 | 0 | 0 | 0 | 0 | TRUE | TRUE | TRUE | TRUE | TRUE | FALSE | TRUE | TRUE | TRUE | TRUE | TRUE | TRUE | [5 empty] | 1
2022/12/03 | DC2-H2SO4 | 陽極處理槽 dương cực H2SO4 (19) | DC-000A | g/L | 120~150 (130±10) | 150 | 0 | kg | 0 | 224.64 | kg | 0 | 0 | 0 | 0 | 0 | 0 | 0 | 0 | 0 | 0 | 0 | 0 | TRUE | TRUE | TRUE | TRUE | TRUE | TRUE | TRUE | TRUE | TRUE | TRUE | TRUE | TRUE
2022/12/03 | DC2-AL | 陽極處理槽 dương cực Al3+ (19) | DC-000A | g/L | 1~5 (3±1.5) | 4.375 | 0 | kg | 0 | 0 | kg | 0 | 0 | 0 | 0 | 0 | 0 | 0 | 0 | 0 | 0 | 0 | 0 | TRUE | TRUE | TRUE | TRUE | TRUE | TRUE | TRUE | TRUE | TRUE | TRUE | TRUE | TRUE
2022/12/03 | DC3-H2SO4 | 陽極處理槽 dương cực H2SO4 (20) | DC-000A | g/L | 120~150 (130±10) | 146.25 | 0 | kg | 0 | 224.64 | kg | 0 | 0 | 0 | 0 | 0 | 0 | 0 | 0 | 0 | 0 | 0 | 0 | TRUE | TRUE | TRUE | TRUE | TRUE | TRUE | TRUE | TRUE | TRUE | TRUE | TRUE | TRUE
2022/12/03 | DC3-AL | 陽極處理槽 dương cực Al3+ (20) | DC-000A | g/L | 1~5 (3±1.5) | 4.5 | 0 | kg | 0 | 0 | kg | 0 | 0 | 0 | 0 | 0 | 0 | 0 | 0 | 0 | 0 | 0 | 0 | TRUE | TRUE | TRUE | TRUE | TRUE | TRUE | TRUE | TRUE | TRUE | TRUE | TRUE | TRUE
2022/12/03 | DC-DL | 封孔 Đóng lỗ (HK-101A1) | DC-000A | g/L | 8~12 (10±1) | 10.816 | 0 | kg | 0 | 17.28 | kg | 0 | D:\2. Data hoa nghiem\1. PP HÓA NGHIỆM CÁC BỒN-XLBM\đóng lỗ-ML.pdf | 0 | 0 | 0 | 0 | 0 | 0 | 0 | 0 | 0 | 0 | TRUE | TRUE | TRUE | TRUE | TRUE | FALSE | TRUE | TRUE | TRUE | TRUE | TRUE | TRUE | [5 empty] | 1
2022/12/03 | DC-DLPH | pH | DC-000A | pH | 6~8 (7±0.5) | 7 | 0 | 0 | 0 | 0 | 0 | 0 | 0 | 0 | 0 | 0 | 0 | 0 | 0 | 0 | 0 | 0 | 0 | TRUE | TRUE | TRUE | TRUE | TRUE | TRUE | TRUE | TRUE | TRUE | TRUE | TRUE | TRUE
2022/12/03 | DC-BLACK05 | 染色Màu - Black-05 | DC-000A | pH | 5.4~5.8 (5.6±0.1) | 0 | 0 | 0 | 0 | 0 | 0 | 0 | 0 | 0 | 0 | 0 | 0 | 0 | 0 | 0 | 0 | 0 | 0 | TRUE | TRUE | TRUE | TRUE | TRUE | TRUE | TRUE | TRUE | TRUE | TRUE | TRUE | TRUE
2022/12/03 | DC-GAY07 | 染色Màu- Gey-07 | DC-000A | pH | 5.4~5.8 | 0 | 0 | 0 | 0 | 0 | 0 | 0 | 0 | 0 | 0 | 0 | 0 | 0 | 0 | 0 | 0 | 0 | 0 | TRUE | TRUE | TRUE | TRUE | TRUE | TRUE | TRUE | TRUE | TRUE | TRUE | TRUE | TRUE
2022/12/03 | DC-BLACK08 | 染色Màu- Black-08 | DC-000A | pH | 5.4~5.8 (5.6±0.1) | 5.62 | 0 | 0 | 0 | 0 | 0 | 0 | 0 | 0 | 0 | 0 | 0 | 0 | 0 | 0 | 0 | 0 | 0 | TRUE | TRUE | TRUE | TRUE | TRUE | TRUE | TRUE | TRUE | TRUE | TRUE | TRUE | TRUE
TRO VE MENU

## IT.NHIET DO
Hạng mục kiểm tra nhiệt độ 檢查溫度
Ngay | Ma__Hangmuc | Hang_Muc | Mã Máy | Đơn Vị | Tieu_Chuan | Nhietke_01 | NhietKeTD_01 | Nhietke_02 | NhietKeTD_02 | Nhietke_03 | NhietKeTD_03 | Nhietke_04 | NhietKeTD_04 | Nhietke_05 | NhietKeTD_05 | Nhietke_06 | NhietKeTD_06 | 1 | bs | 2 | bs | 3 | bs | 4 | bs | 5 | bs | 6 | bs | 1 | bs | 2 | bs | 3 | bs | 4 | bs | 5 | bs | 6 | bs
Ngay | Code | Code_Name | Machine | 單位 | 控制範圍 | 温度計 | 自動温控 | 温度計 | 自動温控 | 温度計 | 自動温控 | 温度計 | 自動温控 | 温度計 | 自動温控 | 温度計 | 自動温控
2022/12/03 | 1E-TEMXB1 | Nhiệt độ xà bông nóng (1) 熱脫脂溫度(1) | XL-001E | 0C | 65~75ºC (70±3OC) | 69 | 68 | 66 | 65 | 66 | 65 | 67 | 65 | 0 | 0 | 68 | 66 | TRUE | TRUE | TRUE | TRUE | TRUE | TRUE | TRUE | TRUE | TRUE | TRUE | TRUE | TRUE
2022/12/03 | 1E-TEMXB2 | Nhiệt độ xà bông nóng (2) 熱脫脂溫度(2) | XL-001E | 0C | 65~75ºC (70±3OC) | 71 | 70 | 71 | 70 | 71 | 70 | 70 | 69 | 0 | 0 | 71 | 70 | TRUE | TRUE | TRUE | TRUE | TRUE | TRUE | TRUE | TRUE | TRUE | TRUE | TRUE | TRUE
2022/12/03 | 1E-TEMDG1 | Nhiệt độ điện giải (1) 電解1 溫度 | XL-001E | 0C | 50~60ºC (55±3OC) | 58 | 57 | 58 | 57 | 58 | 60 | 63 | 62 | 0 | 0 | 59 | 60 | TRUE | TRUE | TRUE | TRUE | TRUE | TRUE | TRUE | TRUE | TRUE | TRUE | TRUE | TRUE
2022/12/03 | 1E-TEMDG2 | Nhiệt độ điện giải (2) 電解 2 溫度 | XL-001E | 0C | 50~60ºC (55±3OC) | 55 | 54 | 56 | 55 | 56 | 54 | 55 | 54 | 0 | 0 | 56 | 55 | TRUE | TRUE | TRUE | TRUE | TRUE | TRUE | TRUE | TRUE | TRUE | TRUE | TRUE | TRUE
2022/12/03 | 1E-TEMBX | Nhiệt độ bồn xi 鍍鋅槽溫度 | XL-001E | 0C | 20~30ºC (25±3OC) | 32 | 31 | 33 | 32 | 34 | 33 | 31 | 31 | 0 | 0 | 30 | 30 | TRUE | TRUE | TRUE | TRUE | TRUE | TRUE | TRUE | TRUE | TRUE | TRUE | TRUE | TRUE
2022/12/03 | 1E-TEMCR3I | Nhiệt độ bồn màu Cr2O3 三價鉻 溫度 | XL-001E | 0C | 35-45ºC (40±3OC) | 42 | 41 | 42 | 41 | 42 | 41 | 41 | 42 | 0 | 0 | 40 | 41 | TRUE | TRUE | TRUE | TRUE | TRUE | TRUE | TRUE | TRUE | TRUE | TRUE | TRUE | TRUE
2022/12/03 | 1E-TEMH2O | Nhiệt độ bồn nước nóng 熱水溫度 | XL-001E | 0C | 55~65ºC (60±3OC) | 57 | 56 | 58 | 57 | 58 | 57 | 58 | 57 | 0 | 0 | 59 | 58 | TRUE | TRUE | TRUE | TRUE | TRUE | TRUE | TRUE | TRUE | TRUE | TRUE | TRUE | TRUE
2022/12/03 | 1E-TEMSAY | Sấy khô 烘乾 | XL-001E | 0C | 65~75ºC (70±3OC) | 0 | 73 | 0 | 74 | 0 | 70 | 0 | 74 | 0 | 0 | 0 | 73 | TRUE | TRUE | TRUE | TRUE | TRUE | TRUE | TRUE | TRUE | TRUE | TRUE | TRUE | TRUE
2022/12/03 | 1F-TEMXB1 | Nhiệt độ xà bông nóng (1) 熱脫脂溫度(1) | XL-001F | 0C | 50~70ºC (60±3OC) | 63 | 64 | 64 | 65 | 64 | 66 | 67 | 65 | 0 | 0 | 67 | 66 | TRUE | TRUE | TRUE | TRUE | TRUE | TRUE | TRUE | TRUE | TRUE | TRUE | TRUE | TRUE
2022/12/03 | 1F-TEMXB2 | Nhiệt độ xà bông nóng (2) 熱脫脂溫度(2) | XL-001F | 0C | 50~70ºC (60±3OC) | 62 | 63 | 63 | 64 | 62 | 64 | 65 | 64 | 0 | 0 | 66 | 65 | TRUE | TRUE | TRUE | TRUE | TRUE | TRUE | TRUE | TRUE | TRUE | TRUE | TRUE | TRUE
2022/12/03 | 1F-TEMDG1 | Nhiệt độ điện giải (1) 電解1 溫度 | XL-001F | 0C | 50~70ºC (60±3OC) | 55 | 54 | 60 | 61 | 60 | 59 | 61 | 60 | 0 | 0 | 59 | 58 | TRUE | TRUE | TRUE | TRUE | TRUE | TRUE | TRUE | TRUE | TRUE | TRUE | TRUE | TRUE
2022/12/03 | 1F-TEMDG2 | Nhiệt độ điện giải (2) 電解 2 溫度 | XL-001F | 0C | 50~70ºC (60±3OC) | 54 | 53 | 51 | 50 | 51 | 50 | 52 | 50 | 0 | 0 | 54 | 52 | TRUE | TRUE | TRUE | TRUE | TRUE | TRUE | TRUE | TRUE | TRUE | TRUE | TRUE | TRUE
2022/12/03 | 1F-TEMBX | Nhiệt độ bồn xi 鍍鋅槽溫度 | XL-001F | 0C | 22~30ºC (24±1OC) | 26 | 25 | 28 | 27 | 28 | 27 | 27 | 27 | 0 | 0 | 27 | 26 | TRUE | TRUE | TRUE | TRUE | TRUE | TRUE | TRUE | TRUE | TRUE | TRUE | TRUE | TRUE
2022/12/03 | 1F-TEMCR3I | Nhiệt độ bồn màu Cr2O3 三價鉻 溫度 | XL-001F | 0C | 30-38ºC (34±2OC) | 36 | 35 | 37 | 36 | 37 | 36 | 36 | 35 | 0 | 0 | 36 | 35 | TRUE | TRUE | TRUE | TRUE | TRUE | TRUE | TRUE | TRUE | TRUE | TRUE | TRUE | TRUE
2022/12/03 | 1F-TEMH2O | Nhiệt độ bồn nước nóng 熱水溫度 | XL-001F | 0C | 55~65ºC (60±3OC) | 62 | 61 | 58 | 56 | 58 | 55 | 55 | 54 | 0 | 0 | 57 | 56 | TRUE | TRUE | TRUE | TRUE | TRUE | TRUE | TRUE | TRUE | TRUE | TRUE | TRUE | TRUE
2022/12/03 | 1F-TEMSAY | Sấy khô 烘乾 | XL-001F | 0C | 65~75ºC (70±3OC) | 0 | 73 | 0 | 71 | 0 | 71 | 0 | 73 | 0 | 0 | 0 | 71 | TRUE | TRUE | TRUE | TRUE | TRUE | TRUE | TRUE | TRUE | TRUE | TRUE | TRUE | TRUE
2022/12/03 | XT-TEMXB1 | Nhiệt độ xà bông nóng (1) 熱脫脂溫度(1) | XT-000C | 0C | 65~75ºC (70±3OC) | 0 | 0 | 0 | 0 | 0 | 0 | 0 | 0 | 0 | 0 | 0 | 0 | TRUE | TRUE | TRUE | TRUE | TRUE | TRUE | TRUE | TRUE | TRUE | TRUE | TRUE | TRUE
2022/12/03 | XT-TEMXB2 | Nhiệt độ xà bông nóng (2) 熱脫脂溫度(2) | XT-000C | 0C | 65~75ºC (70±3OC) | 0 | 0 | 0 | 0 | 0 | 0 | 0 | 0 | 0 | 0 | 0 | 0 | TRUE | TRUE | TRUE | TRUE | TRUE | TRUE | TRUE | TRUE | TRUE | TRUE | TRUE | TRUE
2022/12/03 | XT-TEMDG1 | Nhiệt độ điện giải (1) 電解1 溫度 | XT-000C | 0C | 60~70ºC (65±3OC) | 0 | 0 | 0 | 0 | 0 | 0 | 0 | 0 | 0 | 0 | 0 | 0 | TRUE | TRUE | TRUE | TRUE | TRUE | TRUE | TRUE | TRUE | TRUE | TRUE | TRUE | TRUE
2022/12/03 | XT-TEMDG2 | Nhiệt độ điện giải (2) 電解 2 溫度 | XT-000C | 0C | 60~70ºC (65±3OC) | 0 | 0 | 0 | 0 | 0 | 0 | 0 | 0 | 0 | 0 | 0 | 0 | TRUE | TRUE | TRUE | TRUE | TRUE | TRUE | TRUE | TRUE | TRUE | TRUE | TRUE | TRUE
2022/12/03 | XT-TEMBX | Nhiệt độ bồn xi 鍍鋅槽溫度 | XT-000C | 0C | 24~26ºC (25OC) | 0 | 0 | 0 | 0 | 0 | 0 | 0 | 0 | 0 | 0 | 0 | 0 | TRUE | TRUE | TRUE | TRUE | TRUE | TRUE | TRUE | TRUE | TRUE | TRUE | TRUE | TRUE
2022/12/03 | XT-TEMCR3I | Nhiệt độ bồn màu Cr2O3 (I) 三價鉻 溫度 HALO | XT-000C | 0C | 34~36ºC (35±1OC) | 0 | 0 | 0 | 0 | 0 | 0 | 0 | 0 | 0 | 0 | 0 | 0 | TRUE | TRUE | TRUE | TRUE | TRUE | TRUE | TRUE | TRUE | TRUE | TRUE | TRUE | TRUE
2022/12/03 | XT-TEMH2O | Nhiệt độ bồn nước nóng 熱水溫度 | XT-000C | 0C | 55~65ºC (60±3OC) | 0 | 0 | 0 | 0 | 0 | 0 | 0 | 0 | 0 | 0 | 0 | 0 | TRUE | TRUE | TRUE | TRUE | TRUE | TRUE | TRUE | TRUE | TRUE | TRUE | TRUE | TRUE
2022/12/03 | XT-TEMSAY | Sấy khô 烘乾 | XT-000C | 0C | 65~75ºC (70±3OC) | \ | 0 | \ | 0 | \ | 0 | \ | 0 | \ | 0 | \ | 0 | FALSE | TRUE | FALSE | TRUE | FALSE | TRUE | FALSE | TRUE | FALSE | TRUE | FALSE | TRUE | 1 |  | 1 |  | 1 |  | 1 |  | 1 |  | 1
2022/12/03 | RLE-TEMPP1 | Muối axit Phosphoric (1) 磷酸鹽 | CR-000E | 0C | 65~85OC | 0 | 0 | 0 | 0 | 0 | 0 | 0 | 0 | 0 | 0 | 0 | 0 | TRUE | TRUE | TRUE | TRUE | TRUE | TRUE | TRUE | TRUE | TRUE | TRUE | TRUE | TRUE
2022/12/03 | RLE-TEMPP2 | Muối axit Phosphoric (2) 磷酸鹽 | CR-000E | 0C | 65~85OC | 0 | 0 | 0 | 0 | 0 | 0 | 0 | 0 | 0 | 0 | 0 | 0 | TRUE | TRUE | TRUE | TRUE | TRUE | TRUE | TRUE | TRUE | TRUE | TRUE | TRUE | TRUE
2022/12/03 | RLE-TEMXB | Xà bông bôi trơn 潤滑皂 | CR-000E | 0C | 80~90OC | 0 | 0 | 0 | 0 | 0 | 0 | 0 | 0 | 0 | 0 | 0 | 0 | TRUE | TRUE | TRUE | TRUE | TRUE | TRUE | TRUE | TRUE | TRUE | TRUE | TRUE | TRUE
2022/12/03 | RLC-TEMKD | [16 empty] | FALSE | FALSE | FALSE | FALSE | FALSE | FALSE | FALSE | FALSE | FALSE | FALSE | FALSE | FALSE | 1 | 1 | 1 | 1 | 1 | 1 | 1 | 1 | 1 | 1 | 1 | 1
2022/12/03 | RLC-TEMPP123 | [16 empty] | FALSE | FALSE | FALSE | FALSE | FALSE | FALSE | FALSE | FALSE | FALSE | FALSE | FALSE | FALSE | 1 | 1 | 1 | 1 | 1 | 1 | 1 | 1 | 1 | 1 | 1 | 1
2022/12/03 | RLD-TEMPP1 | [16 empty] | FALSE | FALSE | FALSE | FALSE | FALSE | FALSE | FALSE | FALSE | FALSE | FALSE | FALSE | FALSE | 1 | 1 | 1 | 1 | 1 | 1 | 1 | 1 | 1 | 1 | 1 | 1
2022/12/03 | RLD-TEMPP2 | [16 empty] | FALSE | FALSE | FALSE | FALSE | FALSE | FALSE | FALSE | FALSE | FALSE | FALSE | FALSE | FALSE | 1 | 1 | 1 | 1 | 1 | 1 | 1 | 1 | 1 | 1 | 1 | 1
2022/12/03 | RLD-TEMXB | [16 empty] | FALSE | FALSE | FALSE | FALSE | FALSE | FALSE | FALSE | FALSE | FALSE | FALSE | FALSE | FALSE | 1 | 1 | 1 | 1 | 1 | 1 | 1 | 1 | 1 | 1 | 1 | 1
2022/12/03 | XD-TEMXB1 | Xà bông 1 預脫脂 | XD-000A | 0C | 51~59OC (55OC) | 48 | 48 | 0 | 0 | 0 | 0 | 0 | 0 | 0 | 0 | 0 | 0 | TRUE | TRUE | TRUE | TRUE | TRUE | TRUE | TRUE | TRUE | TRUE | TRUE | TRUE | TRUE
2022/12/03 | XD-TEMXB2 | Xà bông 2 主脫脂 | XD-000A | 0C | 51~59OC (55OC) | 48 | 48 | 0 | 0 | 0 | 0 | 0 | 0 | 0 | 0 | 0 | 0 | TRUE | TRUE | TRUE | TRUE | TRUE | TRUE | TRUE | TRUE | TRUE | TRUE | TRUE | TRUE
2022/12/03 | XD-TEMXB3 | Xà bông siêu âm 超音波脫脂 | XD-000A | 0C | 51~59OC (55OC) | 46 | 45 | 0 | 0 | 0 | 0 | 0 | 0 | 0 | 0 | 0 | 0 | TRUE | TRUE | TRUE | TRUE | TRUE | TRUE | TRUE | TRUE | TRUE | TRUE | TRUE | TRUE
2022/12/03 | XD-TEMPP | phosphat 磷化處理 | XD-000A | 0C | 30~40OC (35OC) | 36 | 29 | 0 | 0 | 0 | 0 | 0 | 0 | 0 | 0 | 0 | 0 | TRUE | TRUE | TRUE | TRUE | TRUE | TRUE | TRUE | TRUE | TRUE | TRUE | TRUE | TRUE
2022/12/03 | XD-TEMED1 | ED電泳 ED Bồn sơn tĩnh điện 1 | XD-000A | 0C | 26~32OC (29OC) | 31 | 28 | 0 | 0 | 0 | 0 | 0 | 0 | 0 | 0 | 0 | 0 | TRUE | TRUE | TRUE | TRUE | TRUE | TRUE | TRUE | TRUE | TRUE | TRUE | TRUE | TRUE
2022/12/03 | XD-TEMSAY | sấy khô 烘乾 | XD-000A | 0C | 170~220℃ (195OC) | 0 | 30 | 0 | 0 | 0 | 0 | 0 | 0 | 0 | 0 | 0 | 0 | TRUE | TRUE | TRUE | TRUE | TRUE | TRUE | TRUE | TRUE | TRUE | TRUE | TRUE | TRUE
2022/12/03 | DC-TEMXB1 | 熱脫脂 Xà bông 1 | DC-000A | 0C | 45~65ºC (55±8oC) | 66 | 61 | 0 | 0 | 0 | 0 | 0 | 0 | 0 | 0 | 0 | 0 | TRUE | TRUE | TRUE | TRUE | TRUE | TRUE | TRUE | TRUE | TRUE | TRUE | TRUE | TRUE
2022/12/03 | DC-TEMXB2 | 熱脫脂Xà bôngg 2 | DC-000A | 0C | 45~65ºC (55±8oC) | 67 | 61 | 0 | 0 | 0 | 0 | 0 | 0 | 0 | 0 | 0 | 0 | TRUE | TRUE | TRUE | TRUE | TRUE | TRUE | TRUE | TRUE | TRUE | TRUE | TRUE | TRUE
2022/12/03 | DC1-TEM | 陽極處理槽 dương cực Al3+ (18) | DC-000A | 0C | 18~25ºC (22±2oC) | 22 | 21 | 0 | 0 | 0 | 0 | 0 | 0 | 0 | 0 | 0 | 0 | TRUE | TRUE | TRUE | TRUE | TRUE | TRUE | TRUE | TRUE | TRUE | TRUE | TRUE | TRUE
2022/12/03 | DC2-TEM | 陽極處理槽 dương cực Al3+ (19) | DC-000A | 0C | 18~25ºC (22±2oC) | 19 | 17 | 0 | 0 | 0 | 0 | 0 | 0 | 0 | 0 | 0 | 0 | TRUE | TRUE | TRUE | TRUE | TRUE | TRUE | TRUE | TRUE | TRUE | TRUE | TRUE | TRUE
2022/12/03 | DC3-TEM | 陽極處理槽 dương cực Al3+ (20) | DC-000A | 0C | 18~25ºC (22±2oC) | 21 | 19 | 0 | 0 | 0 | 0 | 0 | 0 | 0 | 0 | 0 | 0 | TRUE | TRUE | TRUE | TRUE | TRUE | TRUE | TRUE | TRUE | TRUE | TRUE | TRUE | TRUE
2022/12/03 | DC-TEMDL | 封孔 Đóng lỗ (HK-101A1) | DC-000A | 0C | 30~60ºC (45±5oC) | 39 | 37 | 0 | 0 | 0 | 0 | 0 | 0 | 0 | 0 | 0 | 0 | TRUE | TRUE | TRUE | TRUE | TRUE | TRUE | TRUE | TRUE | TRUE | TRUE | TRUE | TRUE
2022/12/03 | DC-TEMBLACK05 | 染色Màu - Black-05 | DC-000A | 0C | 42~47ºC (44±2oC) | 0 | 0 | 0 | 0 | 0 | 0 | 0 | 0 | 0 | 0 | 0 | 0 | TRUE | TRUE | TRUE | TRUE | TRUE | TRUE | TRUE | TRUE | TRUE | TRUE | TRUE | TRUE
2022/12/03 | DC-TEMGAY07 | 染色Màu- Gey-07 | DC-000A | 0C | 42~47ºC (44±2oC) | 0 | 0 | 0 | 0 | 0 | 0 | 0 | 0 | 0 | 0 | 0 | 0 | TRUE | TRUE | TRUE | TRUE | TRUE | TRUE | TRUE | TRUE | TRUE | TRUE | TRUE | TRUE
2022/12/03 | DC-TEMBLACK08 | 染色Màu- Black-08 | DC-000A | 0C | 55~65ºC (60±3oC) | 64 | 61 | 0 | 0 | 0 | 0 | 0 | 0 | 0 | 0 | 0 | 0 | TRUE | TRUE | TRUE | TRUE | TRUE | TRUE | TRUE | TRUE | TRUE | TRUE | TRUE | TRUE
2022/12/03 | DC-TEMBSAY | 烘乾 Sấy khô | DC-000A | 0C | 100~110ºC (100±5oC) | \ | 116 | \ | 0 | 0 | 0 | 0 | 0 | 0 | 0 | 0 | 0 | FALSE | TRUE | FALSE | TRUE | TRUE | TRUE | TRUE | TRUE | TRUE | TRUE | TRUE | TRUE | 1 |  | 1
TRO VE MENU